## 1
Общество с ограниченной ответственностью "Инженерная геология" (ООО "ИнжГео") | [11 empty] | Общество с ограниченной ответственностью "Инженерная геология" (ООО "ИнжГео")
Юр. адрес: 117279, г. Москва, ул. Миклухо-Маклая, 36 а, этаж 5, пом. XXIII к. 76-84 | [11 empty] | Юр. адрес: 117279, г. Москва, ул. Миклухо-Маклая, 36 а, этаж 5, пом. XXIII к. 76-84 | [8 empty] | нагр |  |  | X0 | Y0 | R |  | нагр |  |  |  | X0 | Y0 | R | нагр |  |  |  | X0 | Y0 | R |  | нагр |  |  |  | X0 | Y0 | R
Телефон/факс +7 (495) 132-30-00, Адрес электронной почты inbox@inj-geo.ru | [11 empty] | Телефон/факс +7 (495) 132-30-00, Адрес электронной почты inbox@inj-geo.ru | [12 empty] | 0 | [7 empty] | 0 | [6 empty] | 0 | [7 empty] | 0
[21 empty] | девиатор | [6 empty] | девиатор | [6 empty] | девиатор | [7 empty] | девиатор
Испытательная лаборатория ООО «ИнжГео» | [11 empty] | Испытательная лаборатория ООО «ИнжГео» | [8 empty] | x0 | Угол | X | Y |  |  |  | x0 |  | Угол | X | Y |  |  | x0 |  | Угол | X | Y |  |  |  | x0 |  | Угол | X | Y
Адрес места осуществления деятельности лаборатории: г. Москва, просп. Вернадского, д. 51, стр. 1 | [11 empty] | Адрес места осуществления деятельности лаборатории: г. Москва, просп. Вернадского, д. 51, стр. 1 | [9 empty] | 0 | [7 empty] | 0 | [6 empty] | 0 | [7 empty] | 0
Телефон +7(910)4557682, E-mail: slg85@mail.ru | [11 empty] | Телефон +7(910)4557682, E-mail: slg85@mail.ru | [9 empty] | 5 | [7 empty] | 5 | [6 empty] | 5 | [7 empty] | 5
[22 empty] | 10 | [7 empty] | 10 | [6 empty] | 10 | [7 empty] | 10
[12 empty] | Протокол испытаний № 13-63/346 от 10-10-2023 | [9 empty] | 15 | [7 empty] | 15 | [6 empty] | 15 | [7 empty] | 15
[22 empty] | 20 | [7 empty] | 20 | [6 empty] | 20 | [7 empty] | 20
[12 empty] | Наименование и адрес заказчика: Переход трубопровода через р. Енисей | [9 empty] | 25 | [7 empty] | 25 | [6 empty] | 25 | [7 empty] | 25
[12 empty] | Наименование объекта: ООО Регионстрой | [9 empty] | 30 | [7 empty] | 30 | [6 empty] | 30 | [7 empty] | 30
Наименование используемого метода/методики: ГОСТ 12248.4-2020 | [11 empty] | Наименование используемого метода/методики: ГОСТ 12248.3-2020 | [9 empty] | 35 | [7 empty] | 35 | [6 empty] | 35 | [7 empty] | 35
Условия проведения испытания: температура окружающей среды (18 - 25)0С, влажность воздуха (40 - 75)% | [11 empty] | Условия проведения испытания: температура окружающей среды (18 - 25)0С, влажность воздуха (40 - 75)% | [9 empty] | 40 | [7 empty] | 40 | [6 empty] | 40 | [7 empty] | 40
[12 empty] | Дата получение объекта подлежащего испытаниям: 13-09-2023 | [9 empty] | 45 | [7 empty] | 45 | [6 empty] | 45 | [7 empty] | 45
[12 empty] | Дата испытания: 25.10.2022-19.11.2346 | [9 empty] | 50 | [7 empty] | 50 | [6 empty] | 50 | [7 empty] | 50
[22 empty] | 55 | [7 empty] | 55 | [6 empty] | 55 | [7 empty] | 55
Испытание грунтов методом трехосного сжатия | [11 empty] | Испытание грунтов методом трехосного сжатия | [9 empty] | 60 | [7 empty] | 60 | [6 empty] | 60 | [7 empty] | 60
[22 empty] | 65 | [7 empty] | 65 | [6 empty] | 65 | [7 empty] | 65
Лабораторный номер: | [6 empty] | We, д.е. = |  |  |  |  | Лабораторный номер: |  | 1381 |  |  |  | We, д.е. = | 0.167 |  |  | 70 | [7 empty] | 70 | [6 empty] | 70 | [7 empty] | 70
Номер скважины: | [6 empty] | ρ, г/см3 = |  |  |  |  | Номер скважины: |  | BH-149 |  |  |  | ρ, г/см3 = | 2.03 |  |  | 75 | [7 empty] | 75 | [6 empty] | 75 | [7 empty] | 75
Глубина отбора, м: | [6 empty] | ρs, г/см3 = |  |  |  |  | Глубина отбора, м: |  | 6.5 |  |  |  | ρs, г/см3 = | 2.74 |  |  | 80 | [7 empty] | 80 | [6 empty] | 80 | [7 empty] | 80
Наименование грунта: | [6 empty] | e, д.е. = |  |  |  |  | Наименование грунта: |  | Щебенистый грунт, заполнитель суглинок, слабольдистый, легкий пылеватый, после оттаивания текучепластичный |  |  |  | e, д.е. = | 0.5751626 |  |  | 85 | [7 empty] | 85 | [6 empty] | 85 | [7 empty] | 85
Схема проведения опыта: | [6 empty] | IL, д.е. = |  |  |  |  | Схема проведения опыта: |  | КД |  |  |  | IL, д.е. = | 0.8096165 |  |  | 90 | [7 empty] | 90 | [6 empty] | 90 | [7 empty] | 90
[22 empty] | 95 | [7 empty] | 95 | [6 empty] | 95 | [7 empty] | 95
[22 empty] | 100 | [7 empty] | 100 | [6 empty] | 100 | [7 empty] | 100
Результаты испытаний | [11 empty] | Результаты испытаний | [9 empty] | 105 | [7 empty] | 105 | [6 empty] | 105 | [7 empty] | 105
[22 empty] | 110 | [7 empty] | 110 | [6 empty] | 110 | [7 empty] | 110
[22 empty] | 115 | [7 empty] | 115 | [6 empty] | 115 | [7 empty] | 115
[22 empty] | 120 | [7 empty] | 120 | [6 empty] | 120 | [7 empty] | 120
[22 empty] | 125 | [7 empty] | 125 | [6 empty] | 125 | [7 empty] | 125
[22 empty] | 130 | [7 empty] | 130 | [6 empty] | 130 | [7 empty] | 130
[22 empty] | 135 | [7 empty] | 135 | [6 empty] | 135 | [7 empty] | 135
[22 empty] | 140 | [7 empty] | 140 | [6 empty] | 140 | [7 empty] | 140
[22 empty] | 145 | [7 empty] | 145 | [6 empty] | 145 | [7 empty] | 145
[22 empty] | 150 | [7 empty] | 150 | [6 empty] | 150 | [7 empty] | 150
[22 empty] | 155 | [7 empty] | 155 | [6 empty] | 155 | [7 empty] | 155
[22 empty] | 160 | [7 empty] | 160 | [6 empty] | 160 | [7 empty] | 160
[22 empty] | 165 | [7 empty] | 165 | [6 empty] | 165 | [7 empty] | 165
[22 empty] | 170 | [7 empty] | 170 | [6 empty] | 170 | [7 empty] | 170
[22 empty] | 175 | [7 empty] | 175 | [6 empty] | 175 | [7 empty] | 175
[22 empty] | 180 | [7 empty] | 180 | [6 empty] | 180 | [7 empty] | 180
[13 empty] | Давление в камере, Мпа σ3 | Вертикальная нагрузка, Мпа σ1 | Поровое давление, Мпа u
| K0, д.е. | 0.343941 |  |  |  |  | Коэфф. Точки | [5 empty] | 0.129311 | 0.6533464 | [5 empty] | 1 | [6 empty] | σ3,кПа | σ1,кПа | u, кПа |  |  |  | 4
| q_zg, МПа | 0.04447535 | [10 empty] | 0.229311 | 1.134841 | [27 empty] | δ3, Мпа | δ1-δ3, МПа | δ1, МПа | δ1, КПа
|  |  | Модуль деформации, МПа: | [9 empty] | 0.329311 | 1.616337 | [21 empty] | С, МПа:
|  |  | Е0= |  | Точки модуля (полное напр.), МПа |  |  |  | 0.04447535 | 0.07116056 | [25 empty] | φ, град:
|  |  | E50 = |  | qf (полное напр.), МПа |  |  |  | 0.1853499 | [26 empty] | E, Мпа
|  |  | Коэф. Поперечной деформации, ϑ = | [9 empty] | Эффективные значения угла внутреннего трения и удельного сцепления ϕ', С' | [13 empty] | x | 0
[13 empty] | ϕ', град. = | 41 | [12 empty] | y |  |  |  | С, кПа | φ,°
[13 empty] | С', МПа = | 0.007
| Исполнитель: | [6 empty] | Морозов Д.С. |  |  |  |  | Исполнитель: |  |  |  |  | Морозов Д.С.
| Начальник исп. лаборатории: | [6 empty] | Семиколенова Л.Г. |  |  |  |  | Начальник исп. лаборатории: |  |  |  |  | Семиколенова Л.Г.
Лист 1 , всего листов 2 | [11 empty] | Лист 2 , всего листов 2
Частичное воспроизведение протокола испытаний без письменного разрешения ООО «ИнжГео» ЗАПРЕЩАЕТСЯ | [11 empty] | Частичное воспроизведение протокола испытаний без письменного разрешения ООО «ИнжГео» ЗАПРЕЩАЕТСЯ
[5 empty] | второй график |  | первый график | [9 empty] | К Пуассона
dev50 | epsE50 | ind | devE0 | epsE0 | dev | eps | sigma |  | dev1 | eps1 | dev2 | eps2 | dev3 | eps3 |  | Глины
0.05603894 | 0.001400974 |  |  |  | 0 | 0 |  |  | 0 | 0 | 0 | 0 | 0 | 0 |  | < 0 | 0,20-0,30
ind |  |  |  |  | 0.02668521 | 0.0004669912 |  |  | 0.04033383 | 0.0007416847 | 0.06904734 | 0.0007305141 | 0.08918578 | 0.0006979016 |  | 0-0,25 | 0,30-0,38
2 |  |  |  |  | 0.05603894 | 0.001400974 |  |  | 0.0775866 | 0.0013577655 | 0.1375866 | 0.001414339 | 0.1975866 | 0.001459963 |  | 0,25< | 0,38-0,45
E0 |  |  |  |  | 0.05068395 | 0.002231226 |  |  | 0.1156725 | 0.002225054 | 0.1921932 | 0.002191542 | 0.2620297 | 0.002093705 |  | Суглинки | 0,35-0,37
epsE0 | devE0 |  |  |  | 0.06161831 | 0.002974967 |  |  | 0.1429377 | 0.002966739 | 0.2462615 | 0.002922056 | 0.3260327 | 0.002791607 |  | Пески и супеси | 0,30-0,35
0.0004669912 | 0.02668521 |  |  |  | 0.05934407 | 0.003718709 |  |  | 0.1728635 | 0.003708423 | 0.2895956 | 0.003652571 | 0.3954906 | 0.003489508
[5 empty] | 0.06286662 | 0.004462451 |  |  | 0.2007862 | 0.004450108 | 0.3346677 | 0.004383085 | 0.4624554 | 0.00418741
График E50 |  | График E |  |  | 0.07319133 | 0.005206193 |  |  | 0.222442 | 0.005191793 | 0.3824498 | 0.005113599 | 0.5136789 | 0.004885311
eps | q | sigma |  |  | 0.07432358 | 0.005949935 |  |  | 0.2445671 | 0.005933477 | 0.4197142 | 0.005844113 | 0.5629132 | 0.005583213
Горизонтальная линия E50 |  | Касательная |  |  | 0.07226876 | 0.006693677 |  |  | 0.2620177 | 0.006550442 | 0.4527652 | 0.00664894 | 0.6109101 | 0.006281115
0 |  | a | b |  | 0.08203225 | 0.007437419 |  |  | 0.2753162 | 0.007416847 | 0.4718213 | 0.007305141 | 0.6435128 | 0.006792717
|  |  | 0 |  | 0.08361942 | 0.00818116 |  |  | 0.2954929 | 0.008158531 | 0.4948127 | 0.008035655 | 0.6855358 | 0.007676918
Вертикальная линия E50 |  | p1 и p2 |  |  | 0.08603567 | 0.008924902 |  |  | 0.310145 | 0.008900216 | 0.5261752 | 0.008766169 | 0.71268 | 0.00837482
| 0 | 0 |  |  | 0.09128636 | 0.009668644 |  |  | 0.3204367 | 0.009641901 | 0.5478466 | 0.009496684 | 0.7493254 | 0.009072721
[5 empty] | 0.09237689 | 0.01041239 |  |  | 0.338732 | 0.01038359 | 0.5703644 | 0.0102272 | 0.7879897 | 0.009770623
Касательная линия E50 |  |  |  |  | 0.09531262 | 0.01115613 |  |  | 0.349595 | 0.01112527 | 0.5992664 | 0.01095771 | 0.8170904 | 0.01046852
0 | 0 | Горизонтальная 1 |  |  | 0.08709895 | 0.01189987 |  |  | 0.3643897 | 0.01186695 | 0.6206902 | 0.01168823 | 0.8599451 | 0.01116643
[5 empty] | 0.09574126 | 0.01264361 |  |  | 0.37768 | 0.01260864 | 0.6462735 | 0.01241874 | 0.8920715 | 0.01186433
Горизонтальная линия qкр |  |  |  |  | 0.1002449 | 0.01338735 |  |  | 0.3902302 | 0.01335032 | 0.665954 | 0.01314925 | 0.912887 | 0.01256223
Горизонтальная линия q |  | Горизонтальная 2 |  |  | 0.09061531 | 0.0141311 |  |  | 0.4069042 | 0.01409201 | 0.6875694 | 0.01387977 | 0.9503094 | 0.01326013
0 |  | 0 |  |  | 0.09685782 | 0.01487484 |  |  | 0.4167661 | 0.01483369 | 0.7077572 | 0.01461028 | 0.9822563 | 0.01395803
[5 empty] | 0.09297783 | 0.01561858 |  |  | 0.4287799 | 0.01557538 | 0.7332552 | 0.0153408 | 1.004345 | 0.01465593
Вертикальная линия q |  |  |  |  | 0.09898072 | 0.01636232 |  |  | 0.4372096 | 0.01631706 | 0.7476011 | 0.01607131 | 1.029694 | 0.01535384
| 0 |  |  |  | 0.1028719 | 0.01710606 |  |  | 0.4522194 | 0.01705875 | 0.7728325 | 0.01680182 | 1.063419 | 0.01605174
[5 empty] | 0.09665665 | 0.0178498 |  |  | 0.4592732 | 0.01780043 | 0.7820871 | 0.01753234 | 1.08604 | 0.01674964
[5 empty] | 0.09734046 | 0.01859355 |  |  | 0.4707351 | 0.01854212 | 0.8060025 | 0.01826285 | 1.115973 | 0.01744754
[5 empty] | 0.1049287 | 0.01933729 |  |  | 0.4779692 | 0.0192838 | 0.8158165 | 0.01899337 | 1.128636 | 0.01814544
[5 empty] | 0.1054267 | 0.02008103 |  |  | 0.4833394 | 0.02002549 | 0.8312667 | 0.01972388 | 1.155247 | 0.01884334
[5 empty] | 0.1048398 | 0.02082477 |  |  | 0.4887099 | 0.02076717 | 0.8386907 | 0.0204544 | 1.171123 | 0.01954125
[5 empty] | 0.09917354 | 0.02156851 |  |  | 0.4942446 | 0.02150886 | 0.8522263 | 0.02118491 | 1.187282 | 0.02023915
[5 empty] | 0.1004332 | 0.02231226 |  |  | 0.5003077 | 0.02225054 | 0.8597112 | 0.02191542 | 1.203141 | 0.02093705
[5 empty] | 0.1036241 | 0.023056 |  |  | 0.5058631 | 0.02299222 | 0.8697829 | 0.02264594 | 1.213519 | 0.02163495
[5 empty] | 0.1017518 | 0.02379974 |  |  | 0.509475 | 0.02373391 | 0.8750791 | 0.02337645 | 1.237032 | 0.02233285
[5 empty] | 0.1018215 | 0.02454348 |  |  | 0.5087073 | 0.02447559 | 0.8808376 | 0.02410697 | 1.239398 | 0.02303075
[5 empty] | 0.1028362 | 0.02528722 |  |  | 0.5136241 | 0.02521728 | 0.887296 | 0.02483748 | 1.247035 | 0.02372866
[5 empty] | 0.1096814 | 0.02603097 |  |  | 0.5101411 | 0.02595896 | 0.889192 | 0.02556799 | 1.254061 | 0.02442656
[5 empty] | 0.1093161 | 0.02677471 |  |  | 0.5105567 | 0.02670065 | 0.8835377 | 0.02629851 | 1.259493 | 0.02512446
[5 empty] | 0.1027748 | 0.02751845 |  |  | 0.5127056 | 0.02744233 | 0.8790767 | 0.02702902 | 1.253372 | 0.02582236
[5 empty] | 0.09909201 | 0.02826219 |  |  | 0.5113419 | 0.02818402 | 0.8797927 | 0.02775954 | 1.262101 | 0.02652026
[5 empty] | 0.1033021 | 0.02900593 |  |  | 0.5054198 | 0.0289257 | 0.8788673 | 0.02849005 | 1.254291 | 0.02721816
[5 empty] | 0.1024395 | 0.02974967 |  |  | 0.5059935 | 0.02966739 | 0.8671822 | 0.02922056 | 1.248406 | 0.02791607
[5 empty] | 0.1055388 | 0.03049342 |  |  | 0.500817 | 0.03040907 | 0.8680191 | 0.02995108 | 1.240611 | 0.02861397
[5 empty] | 0.1046343 | 0.03123716 |  |  | 0.5016446 | 0.03115076 | 0.8643597 | 0.03068159 | 1.239468 | 0.02931187
[5 empty] | 0.09876047 | 0.0319809 |  |  | 0.4990304 | 0.03189244 | 0.8511858 | 0.03141211 | 1.232741 | 0.03000977
[5 empty] | 0.09495183 | 0.03272464 |  |  | 0.4976284 | 0.03263413 | 0.8467789 | 0.03214262 | 1.224994 | 0.03070767
[5 empty] | 0.09824279 | 0.03346838 |  |  | 0.4937929 | 0.03337581 | 0.8411209 | 0.03287314 | 1.21969 | 0.03140557
[5 empty] | 0.09466782 | 0.03421213 |  |  | 0.488678 | 0.0341175 | 0.8375933 | 0.03360365 | 1.213693 | 0.03210347
[5 empty] | 0.1012614 | 0.03495587 |  |  | 0.4885378 | 0.03485918 | 0.8326779 | 0.03433416 | 1.212367 | 0.03280138
[5 empty] | 0.09105784 | 0.03569961 |  |  | 0.4835264 | 0.03560086 | 0.8275563 | 0.03506468 | 1.200375 | 0.03349928
[5 empty] | 0.1000519 | 0.03644335 |  |  | 0.4827981 | 0.03634255 | 0.8219103 | 0.03579519 | 1.197781 | 0.03419718
[5 empty] | 0.1011133 | 0.03718709 |  |  | 0.4787069 | 0.03708423 | 0.8261216 | 0.03652571 | 1.180249 | 0.03489508
[5 empty] | 0.0932258 | 0.03793083 |  |  | 0.480707 | 0.03782592 | 0.8176718 | 0.03725622 | 1.183641 | 0.03559298
[5 empty] | 0.09938604 | 0.03867458 |  |  | 0.4795526 | 0.0385676 | 0.820939 | 0.03798673 | 1.170922 | 0.03629088
[5 empty] | 0.09059073 | 0.03941832 |  |  | 0.4743977 | 0.03930929 | 0.8250424 | 0.03871725 | 1.168156 | 0.03698879
[5 empty] | 0.0968366 | 0.04016206 |  |  | 0.4760965 | 0.04005097 | 0.8180234 | 0.03944776 | 1.170905 | 0.03768669
[5 empty] | 0.1021203 | 0.0409058 |  |  | 0.4775874 | 0.04079266 | 0.8210571 | 0.04017828 | 1.170134 | 0.03838459
[5 empty] | 0.1024387 | 0.04164954 |  |  | 0.4775875 | 0.04153434 | 0.8226186 | 0.04090879 | 1.161915 | 0.03908249
[5 empty] | 0.0967883 | 0.04239329 |  |  | 0.4766186 | 0.04227603 | 0.831183 | 0.0416393 | 1.162043 | 0.03978039
[5 empty] | 0.09616592 | 0.04313703 |  |  | 0.4742664 | 0.04301771 | 0.8249254 | 0.04236982 | 1.164118 | 0.04047829
[5 empty] | 0.09256824 | 0.04388077 |  |  | 0.4782169 | 0.0437594 | 0.834421 | 0.04310033 | 1.175216 | 0.0411762
[5 empty] | 0.09999198 | 0.04462451 |  |  | 0.4798559 | 0.04450108 | 0.8369447 | 0.04383085 | 1.172412 | 0.0418741
[5 empty] | 0.09443384 | 0.04536825 |  |  | 0.4773692 | 0.04524277 | 0.8367718 | 0.04456136 | 1.176381 | 0.042572
[5 empty] | 0.1038905 | 0.046112 |  |  | 0.4808425 | 0.04598445 | 0.8383773 | 0.04529188 | 1.169601 | 0.0432699
[5 empty] | 0.1043588 | 0.04685574 |  |  | 0.4819618 | 0.04672613 | 0.8431364 | 0.04602239 | 1.178145 | 0.0439678
[5 empty] | 0.1058352 | 0.04759948 |  |  | 0.4868129 | 0.04746782 | 0.847324 | 0.0467529 | 1.185289 | 0.0446657
[5 empty] | 0.09631664 | 0.04834322 |  |  | 0.4857815 | 0.0482095 | 0.8468154 | 0.04748342 | 1.18611 | 0.04536361
[5 empty] | 0.1027997 | 0.04908696 |  |  | 0.4875536 | 0.04895119 | 0.8498857 | 0.04821393 | 1.193082 | 0.04606151
[5 empty] | 0.09828116 | 0.0498307 |  |  | 0.492215 | 0.04969287 | 0.8549099 | 0.04894445 | 1.188881 | 0.04675941
[5 empty] | 0.1047577 | 0.05057445 |  |  | 0.4927514 | 0.05043456 | 0.8584631 | 0.04967496 | 1.197183 | 0.04745731
[5 empty] | 0.105226 | 0.05131819 |  |  | 0.4950487 | 0.05117624 | 0.8613205 | 0.05040547 | 1.204163 | 0.04815521
[5 empty] | 0.1026827 | 0.05206193 |  |  | 0.4975927 | 0.05191793 | 0.8679572 | 0.05113599 | 1.200997 | 0.04885311
[5 empty] | 0.1001247 | 0.05280567 |  |  | 0.5006693 | 0.05265961 | 0.8755482 | 0.0518665 | 1.214161 | 0.04955102
[5 empty] | 0.1095486 | 0.05354941 |  |  | 0.5011643 | 0.0534013 | 0.8700686 | 0.05259702 | 1.218129 | 0.05024892
[5 empty] | 0.09995106 | 0.05429316 |  |  | 0.5041635 | 0.05414298 | 0.8746936 | 0.05332753 | 1.223878 | 0.05094682
[5 empty] | 0.1023289 | 0.0550369 |  |  | 0.5050528 | 0.05488467 | 0.8808983 | 0.05405804 | 1.227083 | 0.05164472
[5 empty] | 0.1106787 | 0.05578064 |  |  | 0.5081179 | 0.05562635 | 0.8855578 | 0.05478856 | 1.23072 | 0.05234262
[5 empty] | 0.1089972 | 0.05652438 |  |  | 0.5110447 | 0.05636804 | 0.8866471 | 0.05551907 | 1.231864 | 0.05304052
[5 empty] | 0.1092812 | 0.05726812 |  |  | 0.5133191 | 0.05710972 | 0.8863415 | 0.05624959 | 1.242591 | 0.05373843
[5 empty] | 0.1025273 | 0.05801187 |  |  | 0.5116268 | 0.0578514 | 0.8884159 | 0.0569801 | 1.244276 | 0.05443633
[5 empty] | 0.1087323 | 0.05875561 |  |  | 0.5166536 | 0.05859309 | 0.8914454 | 0.05771062 | 1.247095 | 0.05513423
[5 empty] | 0.1008929 | 0.05949935 |  |  | 0.5186855 | 0.05933477 | 0.8923053 | 0.05844113 | 1.249123 | 0.05583213
[5 empty] | 0.1120057 | 0.06024309 |  |  | 0.5189082 | 0.06007646 | 0.8997706 | 0.05917164 | 1.253337 | 0.05653003
[5 empty] | 0.1010675 | 0.06098683 |  |  | 0.5220076 | 0.06081814 | 0.8975163 | 0.05990216 | 1.265611 | 0.05722793
[5 empty] | 0.1120779 | 0.06173057 |  |  | 0.5240354 | 0.06155983 | 0.8976177 | 0.06063267 | 1.257621 | 0.05792583
[5 empty] | 0.1040923 | 0.06247432 |  |  | 0.5213652 | 0.06230151 | 0.9055305 | 0.06136319 | 1.261243 | 0.05862374
[5 empty] | 0.1011014 | 0.06321806 |  |  | 0.5256071 | 0.0630432 | 0.897801 | 0.0620937 | 1.268053 | 0.05932164
[5 empty] | 0.1051102 | 0.0639618 |  |  | 0.5280968 | 0.06378488 | 0.9034422 | 0.06282421 | 1.268825 | 0.06001954
[5 empty] | 0.1041187 | 0.06470554 |  |  | 0.5280261 | 0.06452657 | 0.8978734 | 0.06355473 | 1.283636 | 0.06071744
[5 empty] | 0.1051269 | 0.06544928 |  |  | 0.5293864 | 0.06526825 | 0.9050945 | 0.06428524 | 1.287026 | 0.06141534
[5 empty] | 0.1111348 | 0.06619303 |  |  | 0.5328694 | 0.06600994 | 0.8996053 | 0.06501576 | 1.283826 | 0.06211324
[5 empty] | 0.1041424 | 0.06693677 |  |  | 0.5323667 | 0.06675162 | 0.9033055 | 0.06574627 | 1.286167 | 0.06281115
[5 empty] | 0.1031498 | 0.06768051 |  |  | 0.5334699 | 0.06749331 | 0.9032949 | 0.06647678 | 1.285872 | 0.06350905
[5 empty] | 0.1011568 | 0.06842425 |  |  | 0.5354706 | 0.06823499 | 0.9026733 | 0.0672073 | 1.296831 | 0.06420695
[5 empty] | 0.1121635 | 0.06916799 |  |  | 0.5399604 | 0.06897667 | 0.9059405 | 0.06793781 | 1.295733 | 0.06490485
[5 empty] | 0.10617 | 0.06991173 |  |  | 0.5406309 | 0.06971836 | 0.9095963 | 0.06866833 | 1.298965 | 0.06560275
[5 empty] | 0.1081762 | 0.07065548 |  |  | 0.5439736 | 0.07046004 | 0.9066405 | 0.06939884 | 1.305516 | 0.06630065
[5 empty] | 0.107182 | 0.07139922 |  |  | 0.5432803 | 0.07120173 | 0.9096728 | 0.07012936 | 1.303675 | 0.06699856
[5 empty] | 0.1061876 | 0.07214296 |  |  | 0.5423424 | 0.07194341 | 0.903693 | 0.07085987 | 1.31453 | 0.06769646
[5 empty] | 0.1081928 | 0.0728867 |  |  | 0.5478517 | 0.0726851 | 0.908301 | 0.07159038 | 1.313769 | 0.06839436
[5 empty] | 0.1051978 | 0.07363044 |  |  | 0.5465997 | 0.07342678 | 0.9083965 | 0.0723209 | 1.31598 | 0.06909226
[5 empty] | 0.1052024 | 0.07437419 |  |  | 0.5499779 | 0.07416847 | 0.9084792 | 0.07305141 | 1.315454 | 0.06979016
[5 empty] | 0.1012067 | 0.07511793 |  |  | 0.5497781 | 0.07491015 | 0.9103491 | 0.07378193 | 1.317877 | 0.07048806
[5 empty] | 0.1092108 | 0.07586167 |  |  | 0.5536917 | 0.07565184 | 0.9088058 | 0.07451244 | 1.325338 | 0.07118597
[5 empty] | 0.1092145 | 0.07660541 |  |  | 0.5533105 | 0.07639352 | 0.9036492 | 0.07524295 | 1.324325 | 0.07188387
[5 empty] | 0.1012179 | 0.07734915 |  |  | 0.552126 | 0.07713521 | 0.907879 | 0.07597347 | 1.332028 | 0.07258177
[5 empty] | 0.104221 | 0.0780929 |  |  | 0.5530298 | 0.07787689 | 0.909195 | 0.07670398 | 1.330635 | 0.07327967
[5 empty] | 0.1052238 | 0.07883664 |  |  | 0.5548135 | 0.07861858 | 0.9066971 | 0.0774345 | 1.334633 | 0.07397757
[5 empty] | 0.1022262 | 0.07958038 |  |  | 0.5571687 | 0.07936026 | 0.9086849 | 0.07816501 | 1.336812 | 0.07467547
[5 empty] | 0.1032284 | 0.08032412 |  |  | 0.555187 | 0.08010194 | 0.9069584 | 0.07889552 | 1.340359 | 0.07537338
[5 empty] | 0.1062302 | 0.08106786 |  |  | 0.5584601 | 0.08084363 | 0.9120172 | 0.07962604 | 1.338364 | 0.07607128
[5 empty] | 0.1082317 | 0.0818116 |  |  | 0.5584794 | 0.08158531 | 0.9096611 | 0.08035655 | 1.339415 | 0.07676918
[5 empty] | 0.1032329 | 0.08255535 |  |  | 0.5562365 | 0.082327 | 0.9090901 | 0.08108707 | 1.345599 | 0.07746708
[5 empty] | 0.1122337 | 0.08329909 |  |  | 0.5597188 | 0.08306868 | 0.9105037 | 0.08181758 | 1.342307 | 0.07816498
[5 empty] | 0.1122342 | 0.08404283 |  |  | 0.5556269 | 0.08381037 | 0.9127018 | 0.0825481 | 1.348625 | 0.07886288
[5 empty] | 0.1122344 | 0.08478657 |  |  | 0.5558678 | 0.08455205 | 0.9117843 | 0.08327861 | 1.344844 | 0.07956079
[5 empty] | 0.1082232 | 0.08553031 |  |  | 0.5573483 | 0.08529374 | 0.9071508 | 0.08400912 | 1.35095 | 0.08025869
[5 empty] | 0.1101849 | 0.08627406 |  |  | 0.5560753 | 0.08603542 | 0.9113012 | 0.08473964 | 1.348632 | 0.08095659
[5 empty] | 0.1071206 | 0.0870178 |  |  | 0.5566556 | 0.08677711 | 0.9086353 | 0.08547015 | 1.358679 | 0.08165449
[5 empty] | 0.1020317 | 0.08776154 |  |  | 0.5542962 | 0.08751879 | 0.9104528 | 0.08620067 | 1.35938 | 0.08235239
[5 empty] | 0.1009193 | 0.08850528 |  |  | 0.5535038 | 0.08826048 | 0.9096267 | 0.08693118 | 1.352722 | 0.08305029
[5 empty] | 0.1007848 | 0.08924902 |  |  | 0.5483854 | 0.08900216 | 0.909569 | 0.08766169 | 1.351541 | 0.0837482
[5 empty] | 0.1076296 | 0.08999277 |  |  | 0.5513477 | 0.08974385 | 0.9101559 | 0.08839221 | 1.35328 | 0.0844461
[5 empty] | 0.1064547 | 0.09073651 |  |  | 0.5483978 | 0.09048553 | 0.9120026 | 0.08912272 | 1.347454 | 0.085144
[5 empty] | 0.1072617 | 0.09148025 |  |  | 0.5447423 | 0.09122721 | 0.9050243 | 0.08985324 | 1.353478 | 0.0858419
[5 empty] | 0.1020517 | 0.09222399 |  |  | 0.5444883 | 0.0919689 | 0.9017364 | 0.09058375 | 1.343567 | 0.0865398
[5 empty] | 0.09982597 | 0.09296773 |  |  | 0.5435425 | 0.09271058 | 0.9071541 | 0.09131426 | 1.350536 | 0.0872377
[5 empty] | 0.0995859 | 0.09371147 |  |  | 0.5415119 | 0.09345227 | 0.9017927 | 0.09204478 | 1.348401 | 0.0879356
[5 empty] | 0.1083327 | 0.09445522 |  |  | 0.5398032 | 0.09419395 | 0.9019673 | 0.09277529 | 1.339476 | 0.08863351
[5 empty] | 0.1070677 | 0.09519896 |  |  | 0.5357234 | 0.09493564 | 0.9005934 | 0.09350581 | 1.343476 | 0.08933141
[5 empty] | 0.1047922 | 0.0959427 |  |  | 0.5332793 | 0.09567732 | 0.892986 | 0.09423632 | 1.337217 | 0.09002931
[5 empty] | 0.1065075 | 0.09668644 |  |  | 0.5320778 | 0.09641901 | 0.8962605 | 0.09496684 | 1.332813 | 0.09072721
[5 empty] | 0.09921482 | 0.09743018 |  |  | 0.5297258 | 0.09716069 | 0.8936321 | 0.09569735 | 1.323479 | 0.09142511
[5 empty] | 0.1039155 | 0.09817393 |  |  | 0.52753 | 0.09790238 | 0.8887162 | 0.09642786 | 1.320231 | 0.09212301
[5 empty] | 0.09861075 | 0.09891767 |  |  | 0.5245975 | 0.09864406 | 0.8926278 | 0.09715838 | 1.322884 | 0.09282092
[5 empty] | 0.09930195 | 0.09966141 |  |  | 0.522435 | 0.09938575 | 0.8825824 | 0.09788889 | 1.322752 | 0.09351882
[5 empty] | 0.1059903 | 0.1004052 |  |  | 0.5185494 | 0.1001274 | 0.8797951 | 0.09861941 | 1.318151 | 0.09421672
[5 empty] | 0.09867722 | 0.1011489 |  |  | 0.5180475 | 0.1008691 | 0.8849813 | 0.09934992 | 1.303895 | 0.09491462
[5 empty] | 0.09736388 | 0.1018926 |  |  | 0.5170363 | 0.1016108 | 0.8821561 | 0.1000804 | 1.3087 | 0.09561252
[5 empty] | 0.1070516 | 0.1026364 |  |  | 0.5133226 | 0.1023525 | 0.8713348 | 0.1008109 | 1.305981 | 0.09631042
[5 empty] | 0.09874167 | 0.1033801 |  |  | 0.5109133 | 0.1030942 | 0.8702327 | 0.1015415 | 1.296253 | 0.09700833
[5 empty] | 0.1004354 | 0.1041239 |  |  | 0.5065152 | 0.1038359 | 0.8727651 | 0.102272 | 1.28893 | 0.09770623
[5 empty] | 0.098134 | 0.1048676 |  |  | 0.5065352 | 0.1045775 | 0.8693471 | 0.1030025 | 1.283028 | 0.09840413
[5 empty] | 0.09483884 | 0.1056113 |  |  | 0.5039801 | 0.1053192 | 0.8629941 | 0.103733 | 1.286062 | 0.09910203
[5 empty] | 0.09555118 | 0.1063551 |  |  | 0.5019569 | 0.1060609 | 0.8679213 | 0.1044635 | 1.276447 | 0.09979993
[5 empty] | 0.1052671 | 0.1070988 |  |  | 0.5007724 | 0.1068026 | 0.859244 | 0.105194 | 1.271998 | 0.1004978
[5 empty] | 0.09597935 | 0.1078426 |  |  | 0.4942334 | 0.1075443 | 0.8630774 | 0.1059245 | 1.26983 | 0.1011957
[5 empty] | 0.1036877 | 0.1085863 |  |  | 0.4958468 | 0.108286 | 0.8606367 | 0.1066551 | 1.262958 | 0.1018936
[5 empty] | 0.1043922 | 0.1093301 |  |  | 0.4948899 | 0.1090276 | 0.8554373 | 0.1073856 | 1.257398 | 0.1025915
[5 empty] | 0.1010928 | 0.1100738 |  |  | 0.4898086 | 0.1097693 | 0.8570944 | 0.1081161 | 1.255363 | 0.1032894
[5 empty] | 0.0977896 | 0.1108175 |  |  | 0.4892017 | 0.110511 | 0.8488986 | 0.1088466 | 1.237769 | 0.1039873
[5 empty] | 0.09548256 | 0.1115613 |  |  | 0.4835694 | 0.1112527 | 0.850928 | 0.1095771 | 1.233132 | 0.1046852
[5 empty] | 0.09717168 | 0.112305 |  |  | 0.4858116 | 0.1119944 | 0.8536642 | 0.1103076 | 1.230166 | 0.1053831
[5 empty] | 0.09985697 | 0.1130488 |  |  | 0.4825284 | 0.1127361 | 0.8501074 | 0.1110381 | 1.232386 | 0.106081
[5 empty] | 0.09953843 | 0.1137925 |  |  | 0.48092 | 0.1134778 | 0.8483581 | 0.1117687 | 1.226508 | 0.1067789
[5 empty] | 0.09121608 | 0.1145362 |  |  | 0.4780864 | 0.1142194 | 0.8461165 | 0.1124992 | 1.215446 | 0.1074769
[5 empty] | 0.09288991 | 0.11528 |  |  | 0.4738278 | 0.1149611 | 0.844983 | 0.1132297 | 1.211415 | 0.1081748
[5 empty] | 0.09655994 | 0.1160237 |  |  | 0.4692442 | 0.1157028 | 0.8469578 | 0.1139602 | 1.212104 | 0.1088727
[5 empty] | 0.09722615 | 0.1167675 |  |  | 0.4694357 | 0.1164445 | 0.8423414 | 0.1146907 | 1.203478 | 0.1095706
[5 empty] | 0.09988857 | 0.1175112 |  |  | 0.4679023 | 0.1171862 | 0.8436341 | 0.1154212 | 1.201016 | 0.1102685
[5 empty] | 0.09654719 | 0.118255 |  |  | 0.4660443 | 0.1179279 | 0.8371362 | 0.1161517 | 1.202617 | 0.1109664
[5 empty] | 0.100202 | 0.1189987 |  |  | 0.4629616 | 0.1186695 | 0.8326479 | 0.1168823 | 1.189282 | 0.1116643
[5 empty] | 0.09985307 | 0.1197424 |  |  | 0.4599543 | 0.1194112 | 0.8385697 | 0.1176128 | 1.188411 | 0.1123622
[5 empty] | 0.08850034 | 0.1204862 |  |  | 0.4563227 | 0.1201529 | 0.8348019 | 0.1183433 | 1.181505 | 0.1130601
[5 empty] | 0.09914383 | 0.1212299 |  |  | 0.4566666 | 0.1208946 | 0.8304448 | 0.1190738 | 1.176662 | 0.113758
[5 empty] | 0.09078354 | 0.1219737 |  |  | 0.4508862 | 0.1216363 | 0.8293988 | 0.1198043 | 1.176484 | 0.1144559
[5 empty] | 0.0984195 | 0.1227174 |  |  | 0.4508817 | 0.122378 | 0.8339641 | 0.1205348 | 1.164271 | 0.1151538
[5 empty] | 0.09305169 | 0.1234611 |  |  | 0.448953 | 0.1231197 | 0.8313411 | 0.1212653 | 1.163522 | 0.1158517
[5 empty] | 0.08968012 | 0.1242049 |  |  | 0.4416004 | 0.1238613 | 0.8319301 | 0.1219959 | 1.159238 | 0.1165496
[5 empty] | 0.09030481 | 0.1249486 |  |  | 0.4429238 | 0.124603 | 0.8292315 | 0.1227264 | 1.15682 | 0.1172475
[5 empty] | 0.08592574 | 0.1256924 |  |  | 0.4369234 | 0.1253447 | 0.8287455 | 0.1234569 | 1.153367 | 0.1179454
[5 empty] | 0.08654294 | 0.1264361 |  |  | 0.4341992 | 0.1260864 | 0.8208726 | 0.1241874 | 1.140579 | 0.1186433
[5 empty] | 0.0951564 | 0.1271799 |  |  | 0.4329513 | 0.1268281 | 0.823613 | 0.1249179 | 1.139557 | 0.1193412
[5 empty] | 0.09476612 | 0.1279236 |  |  | 0.4320799 | 0.1275698 | 0.8224671 | 0.1256484 | 1.141901 | 0.1200391
[5 empty] | 0.09537212 | 0.1286673 |  |  | 0.428185 | 0.1283114 | 0.8193352 | 0.1263789 | 1.12541 | 0.120737
[5 empty] | 0.0899744 | 0.1294111 |  |  | 0.4244666 | 0.1290531 | 0.8145177 | 0.1271095 | 1.123786 | 0.1214349
[5 empty] | 0.09457295 | 0.1301548 |  |  | 0.419625 | 0.1297948 | 0.8132148 | 0.12784 | 1.126228 | 0.1221328
[5 empty] | 0.0891678 | 0.1308986 |  |  | 0.4201601 | 0.1305365 | 0.8139269 | 0.1285705 | 1.112237 | 0.1228307
[5 empty] | 0.08975894 | 0.1316423 |  |  | 0.4175721 | 0.1312782 | 0.8167543 | 0.129301 | 1.109612 | 0.1235286
[5 empty] | 0.08334637 | 0.1323861 |  |  | 0.4136611 | 0.1320199 | 0.8102974 | 0.1300315 | 1.111254 | 0.1242265
[5 empty] | 0.08593011 | 0.1331298 |  |  | 0.4119271 | 0.1327616 | 0.8088564 | 0.130762 | 1.098363 | 0.1249244
[5 empty] | 0.08451015 | 0.1338735 |  |  | 0.4049702 | 0.1335032 | 0.8077318 | 0.1314925 | 1.094839 | 0.1256223
[5 empty] | 0.0830865 | 0.1346173 |  |  | 0.4049906 | 0.1342449 | 0.8110238 | 0.1322231 | 1.089682 | 0.1263202
[5 empty] | 0.08665917 | 0.135361 |  |  | 0.4013882 | 0.1349866 | 0.8056328 | 0.1329536 | 1.079993 | 0.1270181
[5 empty] | 0.08422817 | 0.1361048 |  |  | 0.3997633 | 0.1357283 | 0.808759 | 0.1336841 | 1.072772 | 0.127716
[5 empty] | 0.08079348 | 0.1368485 |  |  | 0.3936158 | 0.13647 | 0.8029029 | 0.1344146 | 1.072218 | 0.1284139
[5 empty] | 0.08235513 | 0.1375922 |  |  | 0.3932459 | 0.1372117 | 0.8092648 | 0.1351451 | 1.073832 | 0.1291118
[5 empty] | 0.08991312 | 0.138336 |  |  | 0.3882536 | 0.1379533 | 0.802845 | 0.1358756 | 1.064815 | 0.1298097
[5 empty] | 0.08946744 | 0.1390797 |  |  | 0.3844391 | 0.138695 | 0.8076437 | 0.1366061 | 1.051065 | 0.1305076
[5 empty] | 0.08801811 | 0.1398235 |  |  | 0.3826024 | 0.1394367 | 0.8040615 | 0.1373367 | 1.049985 | 0.1312055
[5 empty] | 0.07856513 | 0.1405672 |  |  | 0.3771437 | 0.1401784 | 0.8027985 | 0.1380672 | 1.048672 | 0.1319034
[5 empty] | 0.08810851 | 0.141311 |  |  | 0.3740629 | 0.1409201 | 0.7985551 | 0.1387977 | 1.046929 | 0.1326013
[5 empty] | 0.07864825 | 0.1420547 |  |  | 0.3712603 | 0.1416618 | 0.8026317 | 0.1395282 | 1.037055 | 0.1332992
[5 empty] | 0.08118435 | 0.1427984 |  |  | 0.3699358 | 0.1424035 | 0.8017285 | 0.1402587 | 1.034749 | 0.1339971
[5 empty] | 0.08471682 | 0.1435422 |  |  | 0.3677896 | 0.1431451 | 0.8018459 | 0.1409892 | 1.018513 | 0.134695
[5 empty] | 0.08024566 | 0.1442859 |  |  | 0.3641218 | 0.1438868 | 0.7958843 | 0.1417197 | 1.018247 | 0.1353929
[5 empty] | 0.07977089 | 0.1450297 |  |  | 0.3594324 | 0.1446285 | 0.7969439 | 0.1424503 | 1.01485 | 0.1360908
[5 empty] | 0.0752925 | 0.1457734 |  |  | 0.3569216 | 0.1453702 | 0.7933251 | 0.1431808 | 1.006523 | 0.1367887
[5 empty] | 0.0828105 | 0.1465171 |  |  | 0.3560894 | 0.1461119 | 0.7956282 | 0.1439113 | 0.9978655 | 0.1374866
[5 empty] | 0.08432489 | 0.1472609 |  |  | 0.3528359 | 0.1468536 | 0.7991535 | 0.1446418 | 1.001578 | 0.1381845
[5 empty] | 0.07583568 | 0.1480046 |  |  | 0.3455612 | 0.1475953 | 0.7950015 | 0.1453723 | 0.9829618 | 0.1388824