## 1
Общество с ограниченной ответственностью "Инженерная геология" (ООО "ИнжГео") | [11 empty] | Общество с ограниченной ответственностью "Инженерная геология" (ООО "ИнжГео")
Юр. адрес: 117279, г. Москва, ул. Миклухо-Маклая, 36 а, этаж 5, пом. XXIII к. 76-84 | [11 empty] | Юр. адрес: 117279, г. Москва, ул. Миклухо-Маклая, 36 а, этаж 5, пом. XXIII к. 76-84 | [8 empty] | нагр |  |  | X0 | Y0 | R |  | нагр |  |  |  | X0 | Y0 | R | нагр |  |  |  | X0 | Y0 | R |  | нагр |  |  |  | X0 | Y0 | R
Телефон/факс +7 (495) 132-30-00, Адрес электронной почты inbox@inj-geo.ru | [11 empty] | Телефон/факс +7 (495) 132-30-00, Адрес электронной почты inbox@inj-geo.ru | [12 empty] | 0 | [7 empty] | 0 | [6 empty] | 0 | [7 empty] | 0
[21 empty] | девиатор | [6 empty] | девиатор | [6 empty] | девиатор | [7 empty] | девиатор
Испытательная лаборатория ООО «ИнжГео» | [11 empty] | Испытательная лаборатория ООО «ИнжГео» | [8 empty] | x0 | Угол | X | Y |  |  |  | x0 |  | Угол | X | Y |  |  | x0 |  | Угол | X | Y |  |  |  | x0 |  | Угол | X | Y
Адрес места осуществления деятельности лаборатории: г. Москва, просп. Вернадского, д. 51, стр. 1 | [11 empty] | Адрес места осуществления деятельности лаборатории: г. Москва, просп. Вернадского, д. 51, стр. 1 | [9 empty] | 0 | [7 empty] | 0 | [6 empty] | 0 | [7 empty] | 0
Телефон +7(910)4557682, E-mail: slg85@mail.ru | [11 empty] | Телефон +7(910)4557682, E-mail: slg85@mail.ru | [9 empty] | 5 | [7 empty] | 5 | [6 empty] | 5 | [7 empty] | 5
[22 empty] | 10 | [7 empty] | 10 | [6 empty] | 10 | [7 empty] | 10
[12 empty] | Протокол испытаний № 13-63/347 от 11-10-2023 | [9 empty] | 15 | [7 empty] | 15 | [6 empty] | 15 | [7 empty] | 15
[22 empty] | 20 | [7 empty] | 20 | [6 empty] | 20 | [7 empty] | 20
[12 empty] | Наименование и адрес заказчика: Переход трубопровода через р. Енисей | [9 empty] | 25 | [7 empty] | 25 | [6 empty] | 25 | [7 empty] | 25
[12 empty] | Наименование объекта: ООО Регионстрой | [9 empty] | 30 | [7 empty] | 30 | [6 empty] | 30 | [7 empty] | 30
Наименование используемого метода/методики: ГОСТ 12248.4-2020 | [11 empty] | Наименование используемого метода/методики: ГОСТ 12248.3-2020 | [9 empty] | 35 | [7 empty] | 35 | [6 empty] | 35 | [7 empty] | 35
Условия проведения испытания: температура окружающей среды (18 - 25)0С, влажность воздуха (40 - 75)% | [11 empty] | Условия проведения испытания: температура окружающей среды (18 - 25)0С, влажность воздуха (40 - 75)% | [9 empty] | 40 | [7 empty] | 40 | [6 empty] | 40 | [7 empty] | 40
[12 empty] | Дата получение объекта подлежащего испытаниям: 14-09-2023 | [9 empty] | 45 | [7 empty] | 45 | [6 empty] | 45 | [7 empty] | 45
[12 empty] | Дата испытания: 25.10.2022-19.11.2347 | [9 empty] | 50 | [7 empty] | 50 | [6 empty] | 50 | [7 empty] | 50
[22 empty] | 55 | [7 empty] | 55 | [6 empty] | 55 | [7 empty] | 55
Испытание грунтов методом трехосного сжатия | [11 empty] | Испытание грунтов методом трехосного сжатия | [9 empty] | 60 | [7 empty] | 60 | [6 empty] | 60 | [7 empty] | 60
[22 empty] | 65 | [7 empty] | 65 | [6 empty] | 65 | [7 empty] | 65
Лабораторный номер: | [6 empty] | We, д.е. = |  |  |  |  | Лабораторный номер: |  | 1382 |  |  |  | We, д.е. = | 0.154 |  |  | 70 | [7 empty] | 70 | [6 empty] | 70 | [7 empty] | 70
Номер скважины: | [6 empty] | ρ, г/см3 = |  |  |  |  | Номер скважины: |  | BH-150 |  |  |  | ρ, г/см3 = |  |  |  | 75 | [7 empty] | 75 | [6 empty] | 75 | [7 empty] | 75
Глубина отбора, м: | [6 empty] | ρs, г/см3 = |  |  |  |  | Глубина отбора, м: |  | 3.4 |  |  |  | ρs, г/см3 = | 2.73 |  |  | 80 | [7 empty] | 80 | [6 empty] | 80 | [7 empty] | 80
Наименование грунта: | [6 empty] | e, д.е. = |  |  |  |  | Наименование грунта: |  | Щебенистый грунт, заполнитель суглинок, легкий пылеватый, после оттаивания текучепластичный |  |  |  | e, д.е. = |  |  |  | 85 | [7 empty] | 85 | [6 empty] | 85 | [7 empty] | 85
Схема проведения опыта: | [6 empty] | IL, д.е. = |  |  |  |  | Схема проведения опыта: |  | КД |  |  |  | IL, д.е. = | 0.7661275 |  |  | 90 | [7 empty] | 90 | [6 empty] | 90 | [7 empty] | 90
[22 empty] | 95 | [7 empty] | 95 | [6 empty] | 95 | [7 empty] | 95
[22 empty] | 100 | [7 empty] | 100 | [6 empty] | 100 | [7 empty] | 100
Результаты испытаний | [11 empty] | Результаты испытаний | [9 empty] | 105 | [7 empty] | 105 | [6 empty] | 105 | [7 empty] | 105
[22 empty] | 110 | [7 empty] | 110 | [6 empty] | 110 | [7 empty] | 110
[22 empty] | 115 | [7 empty] | 115 | [6 empty] | 115 | [7 empty] | 115
[22 empty] | 120 | [7 empty] | 120 | [6 empty] | 120 | [7 empty] | 120
[22 empty] | 125 | [7 empty] | 125 | [6 empty] | 125 | [7 empty] | 125
[22 empty] | 130 | [7 empty] | 130 | [6 empty] | 130 | [7 empty] | 130
[22 empty] | 135 | [7 empty] | 135 | [6 empty] | 135 | [7 empty] | 135
[22 empty] | 140 | [7 empty] | 140 | [6 empty] | 140 | [7 empty] | 140
[22 empty] | 145 | [7 empty] | 145 | [6 empty] | 145 | [7 empty] | 145
[22 empty] | 150 | [7 empty] | 150 | [6 empty] | 150 | [7 empty] | 150
[22 empty] | 155 | [7 empty] | 155 | [6 empty] | 155 | [7 empty] | 155
[22 empty] | 160 | [7 empty] | 160 | [6 empty] | 160 | [7 empty] | 160
[22 empty] | 165 | [7 empty] | 165 | [6 empty] | 165 | [7 empty] | 165
[22 empty] | 170 | [7 empty] | 170 | [6 empty] | 170 | [7 empty] | 170
[22 empty] | 175 | [7 empty] | 175 | [6 empty] | 175 | [7 empty] | 175
[22 empty] | 180 | [7 empty] | 180 | [6 empty] | 180 | [7 empty] | 180
[13 empty] | Давление в камере, Мпа σ3 | Вертикальная нагрузка, Мпа σ1 | Поровое давление, Мпа u
| K0, д.е. | 0.6579799 |  |  |  |  | Коэфф. Точки | [5 empty] | 0.15 | 0.3630669 | [5 empty] | 1 | [6 empty] | σ3,кПа | σ1,кПа | u, кПа |  |  |  | 4
| q_zg, МПа | 0.09869698 | [10 empty] | 0.25 | 0.5670276 | [27 empty] | δ3, Мпа | δ1-δ3, МПа | δ1, МПа | δ1, КПа
|  |  | Модуль деформации, МПа: | [9 empty] | 0.35 | 0.7709883 | [21 empty] | С, МПа:
|  |  | Е0= |  | Точки модуля (полное напр.), МПа |  |  |  | 0.09869698 | 0.1579152 | [25 empty] | φ, град:
|  |  | E50 = |  | qf (полное напр.), МПа |  |  |  | 0.2565927 | [26 empty] | E, Мпа
|  |  | Коэф. Поперечной деформации, ϑ = | [9 empty] | Эффективные значения угла внутреннего трения и удельного сцепления ϕ', С' | [13 empty] | x | 0
[13 empty] | ϕ', град. = | 20 | [12 empty] | y |  |  |  | С, кПа | φ,°
[13 empty] | С', МПа = | 0.02
| Исполнитель: | [6 empty] | Морозов Д.С. |  |  |  |  | Исполнитель: |  |  |  |  | Морозов Д.С.
| Начальник исп. лаборатории: | [6 empty] | Семиколенова Л.Г. |  |  |  |  | Начальник исп. лаборатории: |  |  |  |  | Семиколенова Л.Г.
Лист 1 , всего листов 2 | [11 empty] | Лист 2 , всего листов 2
Частичное воспроизведение протокола испытаний без письменного разрешения ООО «ИнжГео» ЗАПРЕЩАЕТСЯ | [11 empty] | Частичное воспроизведение протокола испытаний без письменного разрешения ООО «ИнжГео» ЗАПРЕЩАЕТСЯ
[5 empty] | второй график |  | первый график | [9 empty] | К Пуассона
dev50 | epsE50 | ind | devE0 | epsE0 | dev | eps | sigma |  | dev1 | eps1 | dev2 | eps2 | dev3 | eps3 |  | Глины
0.1065927 | 0.001420171 |  |  |  | 0 | 0 |  |  | 0 | 0 | 0 | 0 | 0 | 0 |  | < 0 | 0,20-0,30
ind |  |  |  |  | 0.05921819 | 0.0004733902 |  |  | 0.09 | 0.00071946 | 0.15 | 0.0007417113 | 0.21 | 0.0007123366 |  | 0-0,25 | 0,30-0,38
2 |  |  |  |  | 0.1065927 | 0.001420171 |  |  | 0.1065335 | 0.001419381 | 0.1585138 | 0.00130635 | 0.2104941 | 0.001190021 |  | 0,25< | 0,38-0,45
E0 |  |  |  |  | 0.09960228 | 0.002193083 |  |  | 0.1103588 | 0.002193095 | 0.1627621 | 0.002192297 | 0.212045 | 0.002191545 |  | Суглинки | 0,35-0,37
epsE0 | devE0 |  |  |  | 0.1160787 | 0.002924111 |  |  | 0.1153253 | 0.002924126 | 0.1704115 | 0.002923063 | 0.2131992 | 0.00292206 |  | Пески и супеси | 0,30-0,35
0.0004733902 | 0.05921819 |  |  |  | 0.120357 | 0.003655138 |  |  | 0.1197389 | 0.003655158 | 0.1752587 | 0.003653829 | 0.2131568 | 0.003652575
[5 empty] | 0.1144408 | 0.004386166 |  |  | 0.1261016 | 0.004386189 | 0.1811026 | 0.004384595 | 0.2173986 | 0.004383089
График E50 |  | График E |  |  | 0.1123336 | 0.005117194 |  |  | 0.1301154 | 0.005117221 | 0.186042 | 0.00511536 | 0.2202051 | 0.005113604
eps | q | sigma |  |  | 0.1170388 | 0.005848222 |  |  | 0.1341823 | 0.005848253 | 0.1926759 | 0.005846126 | 0.2240568 | 0.005844119
Горизонтальная линия E50 |  | Касательная |  |  | 0.1215602 | 0.006579249 |  |  | 0.1392045 | 0.006579284 | 0.1975032 | 0.006576892 | 0.2266344 | 0.006574634
0 |  | a | b |  | 0.1319011 | 0.007310277 |  |  | 0.1435839 | 0.007310316 | 0.2039227 | 0.007307658 | 0.2326185 | 0.007305149
|  |  | 0 |  | 0.1480652 | 0.008041305 |  |  | 0.1462225 | 0.008041347 | 0.2093333 | 0.008038424 | 0.2353896 | 0.008035664
Вертикальная линия E50 |  | p1 и p2 |  |  | 0.1420559 | 0.008772332 |  |  | 0.1507225 | 0.008772379 | 0.215034 | 0.008769189 | 0.2400283 | 0.008766179
| 0 | 0 |  |  | 0.1468768 | 0.00950336 |  |  | 0.1535858 | 0.009503411 | 0.2190236 | 0.009499955 | 0.2465153 | 0.009496694
[5 empty] | 0.1505314 | 0.01023439 |  |  | 0.1573145 | 0.01023444 | 0.2250009 | 0.01023072 | 0.2491311 | 0.01022721
Касательная линия E50 |  |  |  |  | 0.1490233 | 0.01096542 |  |  | 0.1608106 | 0.01096547 | 0.229965 | 0.01096149 | 0.2558564 | 0.01095772
0 | 0 | Горизонтальная 1 |  |  | 0.152356 | 0.01169644 |  |  | 0.1630762 | 0.01169651 | 0.2333147 | 0.01169225 | 0.2612716 | 0.01168824
[5 empty] | 0.1655331 | 0.01242747 |  |  | 0.1682132 | 0.01242754 | 0.2374489 | 0.01242302 | 0.2638575 | 0.01241875
Горизонтальная линия qкр |  |  |  |  | 0.171558 | 0.0131585 |  |  | 0.1706238 | 0.01315857 | 0.2409665 | 0.01315378 | 0.2701945 | 0.01314927
Горизонтальная линия q |  | Горизонтальная 2 |  |  | 0.1674343 | 0.01388953 |  |  | 0.1727099 | 0.0138896 | 0.2477663 | 0.01388455 | 0.2794634 | 0.01387978
0 |  | 0 |  |  | 0.1731655 | 0.01462055 |  |  | 0.1766737 | 0.01462063 | 0.2510473 | 0.01461532 | 0.2845446 | 0.0146103
[5 empty] | 0.1797553 | 0.01535158 |  |  | 0.177917 | 0.01535166 | 0.2555084 | 0.01534608 | 0.2884189 | 0.01534081
Вертикальная линия q |  |  |  |  | 0.184207 | 0.01608261 |  |  | 0.181542 | 0.01608269 | 0.2593484 | 0.01607685 | 0.2973667 | 0.01607133
| 0 |  |  |  | 0.1885243 | 0.01681364 |  |  | 0.1835508 | 0.01681373 | 0.2610663 | 0.01680761 | 0.3008686 | 0.01680184
[5 empty] | 0.1807107 | 0.01754466 |  |  | 0.1849452 | 0.01754476 | 0.2660609 | 0.01753838 | 0.3079053 | 0.01753236
[5 empty] | 0.1807697 | 0.01827569 |  |  | 0.1874275 | 0.01827579 | 0.2693311 | 0.01826914 | 0.3151574 | 0.01826287
[5 empty] | 0.1877048 | 0.01900672 |  |  | 0.1900995 | 0.01900682 | 0.2743758 | 0.01899991 | 0.3201054 | 0.01899339
[5 empty] | 0.1875196 | 0.01973775 |  |  | 0.1928635 | 0.01973785 | 0.277194 | 0.01973068 | 0.3285299 | 0.0197239
[5 empty] | 0.1882177 | 0.02046878 |  |  | 0.1934212 | 0.02046888 | 0.2797844 | 0.02046144 | 0.3342116 | 0.02045442
[5 empty] | 0.1998025 | 0.0211998 |  |  | 0.194875 | 0.02119992 | 0.2831461 | 0.02119221 | 0.3406309 | 0.02118493
[5 empty] | 0.1832776 | 0.02193083 |  |  | 0.1964266 | 0.02193095 | 0.2871778 | 0.02192297 | 0.3445686 | 0.02191545
[5 empty] | 0.1936465 | 0.02266186 |  |  | 0.1991783 | 0.02266198 | 0.2876786 | 0.02265374 | 0.3528052 | 0.02264596
[5 empty] | 0.2029128 | 0.02339289 |  |  | 0.200732 | 0.02339301 | 0.2925472 | 0.0233845 | 0.3575213 | 0.02337648
[5 empty] | 0.19108 | 0.02412391 |  |  | 0.2005897 | 0.02412404 | 0.2924825 | 0.02411527 | 0.3644975 | 0.02410699
[5 empty] | 0.2001516 | 0.02485494 |  |  | 0.2029536 | 0.02485507 | 0.2954835 | 0.02484604 | 0.3698144 | 0.02483751
[5 empty] | 0.1951312 | 0.02558597 |  |  | 0.2044256 | 0.02558611 | 0.2975491 | 0.0255768 | 0.3738525 | 0.02556802
[5 empty] | 0.2010223 | 0.026317 |  |  | 0.2049077 | 0.02631714 | 0.2997781 | 0.02630757 | 0.3781925 | 0.02629854
[5 empty] | 0.1908285 | 0.02704802 |  |  | 0.2069021 | 0.02704817 | 0.3024695 | 0.02703833 | 0.385115 | 0.02702905
[5 empty] | 0.1995532 | 0.02777905 |  |  | 0.2068107 | 0.0277792 | 0.3058221 | 0.0277691 | 0.3882005 | 0.02775957
[5 empty] | 0.1982 | 0.02851008 |  |  | 0.2086356 | 0.02851023 | 0.3066348 | 0.02849987 | 0.3946297 | 0.02849008
[5 empty] | 0.2037724 | 0.02924111 |  |  | 0.2078788 | 0.02924126 | 0.3081065 | 0.02923063 | 0.3981831 | 0.0292206
[5 empty] | 0.2102741 | 0.02997214 |  |  | 0.2085424 | 0.02997229 | 0.3107361 | 0.0299614 | 0.3999413 | 0.02995111
[5 empty] | 0.1927084 | 0.03070316 |  |  | 0.2097284 | 0.03070333 | 0.3117225 | 0.03069216 | 0.403285 | 0.03068163
[5 empty] | 0.201079 | 0.03143419 |  |  | 0.2099387 | 0.03143436 | 0.3127646 | 0.03142293 | 0.4065946 | 0.03141214
[5 empty] | 0.1943894 | 0.03216522 |  |  | 0.2117756 | 0.03216539 | 0.3141613 | 0.03215369 | 0.4097509 | 0.03214266
[5 empty] | 0.2106431 | 0.03289625 |  |  | 0.2102409 | 0.03289642 | 0.3123115 | 0.03288446 | 0.4116344 | 0.03287317
[5 empty] | 0.2128436 | 0.03362727 |  |  | 0.2119368 | 0.03362745 | 0.313214 | 0.03361523 | 0.4153257 | 0.03360369
[5 empty] | 0.1989946 | 0.0343583 |  |  | 0.2114652 | 0.03435848 | 0.3151678 | 0.03434599 | 0.4179053 | 0.0343342
[5 empty] | 0.2020995 | 0.03508933 |  |  | 0.2112283 | 0.03508952 | 0.3136717 | 0.03507676 | 0.418754 | 0.03506472
[5 empty] | 0.2131855 | 0.03582036 |  |  | 0.2130669 | 0.03582055 | 0.3170276 | 0.03580752 | 0.4209883 | 0.03579523
[5 empty] | 0.1971851 | 0.03655138 |  |  | 0.2117663 | 0.03655158 | 0.3157256 | 0.03653829 | 0.4186806 | 0.03652575
[5 empty] | 0.212146 | 0.03728241 |  |  | 0.2117209 | 0.03728261 | 0.3159587 | 0.03726905 | 0.4172983 | 0.03725626
[5 empty] | 0.2100031 | 0.03801344 |  |  | 0.2115546 | 0.03801364 | 0.315102 | 0.03799982 | 0.4200532 | 0.03798678
[5 empty] | 0.1927607 | 0.03874447 |  |  | 0.2109723 | 0.03874467 | 0.3149638 | 0.03873059 | 0.4166608 | 0.03871729
[5 empty] | 0.2044234 | 0.0394755 |  |  | 0.2101797 | 0.03947571 | 0.3151531 | 0.03946135 | 0.4179333 | 0.03944781
[5 empty] | 0.2039963 | 0.04020652 |  |  | 0.2103825 | 0.04020674 | 0.3133785 | 0.04019212 | 0.4140826 | 0.04017832
[5 empty] | 0.2024841 | 0.04093755 |  |  | 0.2090862 | 0.04093777 | 0.312849 | 0.04092288 | 0.4168209 | 0.04090884
[5 empty] | 0.2048918 | 0.04166858 |  |  | 0.2089966 | 0.0416688 | 0.3124734 | 0.04165365 | 0.4143601 | 0.04163935
[5 empty] | 0.1952241 | 0.04239961 |  |  | 0.2089194 | 0.04239983 | 0.3107606 | 0.04238442 | 0.4112123 | 0.04236987
[5 empty] | 0.2004859 | 0.04313063 |  |  | 0.2066601 | 0.04313086 | 0.3085194 | 0.04311518 | 0.4102897 | 0.04310038
[5 empty] | 0.1996822 | 0.04386166 |  |  | 0.2067244 | 0.04386189 | 0.3084587 | 0.04384595 | 0.4073041 | 0.04383089
[5 empty] | 0.1888177 | 0.04459269 |  |  | 0.206518 | 0.04459293 | 0.3053873 | 0.04457671 | 0.4050677 | 0.04456141
[5 empty] | 0.2018973 | 0.04532372 |  |  | 0.2041465 | 0.04532396 | 0.303914 | 0.04530748 | 0.4014926 | 0.04529192
[5 empty] | 0.2039258 | 0.04605474 |  |  | 0.2026157 | 0.04605499 | 0.3008478 | 0.04603824 | 0.3996908 | 0.04602244
[5 empty] | 0.1969082 | 0.04678577 |  |  | 0.2031311 | 0.04678602 | 0.3018974 | 0.04676901 | 0.3971743 | 0.04675295
[5 empty] | 0.1988493 | 0.0475168 |  |  | 0.2006984 | 0.04751705 | 0.2990718 | 0.04749978 | 0.3946552 | 0.04748347
[5 empty] | 0.2017539 | 0.04824783 |  |  | 0.1994232 | 0.04824808 | 0.2955797 | 0.04823054 | 0.3928456 | 0.04821398
[5 empty] | 0.182627 | 0.04897886 |  |  | 0.1979113 | 0.04897912 | 0.29293 | 0.04896131 | 0.3884575 | 0.0489445
[5 empty] | 0.1974732 | 0.04970988 |  |  | 0.1974683 | 0.04971015 | 0.2926316 | 0.04969207 | 0.388403 | 0.04967501
[5 empty] | 0.1872976 | 0.05044091 |  |  | 0.1961997 | 0.05044118 | 0.2904932 | 0.05042284 | 0.3837941 | 0.05040553
[5 empty] | 0.190105 | 0.05117194 |  |  | 0.1949114 | 0.05117221 | 0.2877239 | 0.0511536 | 0.3819429 | 0.05113604
[5 empty] | 0.1949002 | 0.05190297 |  |  | 0.1930089 | 0.05190324 | 0.2863323 | 0.05188437 | 0.3798614 | 0.05186656
[5 empty] | 0.1926881 | 0.05263399 |  |  | 0.1922979 | 0.05263427 | 0.2852274 | 0.05261514 | 0.3748616 | 0.05259707
[5 empty] | 0.1894736 | 0.05336502 |  |  | 0.189184 | 0.05336531 | 0.281318 | 0.0533459 | 0.3712558 | 0.05332759
[5 empty] | 0.1912615 | 0.05409605 |  |  | 0.189073 | 0.05409634 | 0.2792129 | 0.05407667 | 0.3701558 | 0.0540581
[5 empty] | 0.1840566 | 0.05482708 |  |  | 0.1864704 | 0.05482737 | 0.276721 | 0.05480743 | 0.3676738 | 0.05478862
[5 empty] | 0.1778639 | 0.0555581 |  |  | 0.1851819 | 0.0555584 | 0.2750512 | 0.0555382 | 0.3632218 | 0.05551913
[5 empty] | 0.1876881 | 0.05628913 |  |  | 0.1855132 | 0.05628943 | 0.2714123 | 0.05626896 | 0.3588118 | 0.05624965
[5 empty] | 0.1725342 | 0.05702016 |  |  | 0.18437 | 0.05702046 | 0.2695132 | 0.05699973 | 0.3599559 | 0.05698016
[5 empty] | 0.172407 | 0.05775119 |  |  | 0.1818578 | 0.05775149 | 0.2670626 | 0.0577305 | 0.3565663 | 0.05771068
[5 empty] | 0.1683114 | 0.05848222 |  |  | 0.1815823 | 0.05848253 | 0.2667695 | 0.05846126 | 0.3539548 | 0.05844119
[5 empty] | 0.1722521 | 0.05921324 |  |  | 0.1791493 | 0.05921356 | 0.2633426 | 0.05919203 | 0.3478336 | 0.05917171
[5 empty] | 0.1822342 | 0.05994427 |  |  | 0.1785643 | 0.05994459 | 0.2634909 | 0.05992279 | 0.3484148 | 0.05990222
[5 empty] | 0.1652624 | 0.0606753 |  |  | 0.176233 | 0.06067562 | 0.2625232 | 0.06065356 | 0.3454103 | 0.06063274
[5 empty] | 0.1693416 | 0.06140633 |  |  | 0.1755611 | 0.06140665 | 0.2578484 | 0.06138433 | 0.3432323 | 0.06136325
[5 empty] | 0.1664766 | 0.06213735 |  |  | 0.1741542 | 0.06213768 | 0.2580752 | 0.06211509 | 0.3405928 | 0.06209377
[5 empty] | 0.1666724 | 0.06286838 |  |  | 0.175118 | 0.06286872 | 0.2553125 | 0.06284586 | 0.3381038 | 0.06282428
[5 empty] | 0.1639337 | 0.06359941 |  |  | 0.1740581 | 0.06359975 | 0.2552693 | 0.06357662 | 0.3345774 | 0.0635548
[5 empty] | 0.1612564 | 0.06433044 |  |  | 0.1734696 | 0.06433078 | 0.2526376 | 0.06430739 | 0.3350027 | 0.06428531
[5 empty] | 0.1575804 | 0.06506146 |  |  | 0.1716827 | 0.06506181 | 0.253708 | 0.06503815 | 0.3347306 | 0.06501583
[5 empty] | 0.1718949 | 0.06579249 |  |  | 0.1706846 | 0.06579284 | 0.2505611 | 0.06576892 | 0.3304349 | 0.06574634
[5 empty] | 0.1652011 | 0.06652352 |  |  | 0.170977 | 0.06652387 | 0.2494991 | 0.06649969 | 0.3279189 | 0.06647686
[5 empty] | 0.1575003 | 0.06725455 |  |  | 0.1686612 | 0.06725491 | 0.2502245 | 0.06723045 | 0.3266857 | 0.06720737
[5 empty] | 0.1687938 | 0.06798558 |  |  | 0.1686388 | 0.06798594 | 0.2477395 | 0.06796122 | 0.3283385 | 0.06793789
[5 empty] | 0.170083 | 0.0687166 |  |  | 0.1667113 | 0.06871697 | 0.2469467 | 0.06869198 | 0.3245806 | 0.0686684
[5 empty] | 0.1623691 | 0.06944763 |  |  | 0.1669802 | 0.069448 | 0.2463482 | 0.06942275 | 0.3233152 | 0.06939892
[5 empty] | 0.1636534 | 0.07017866 |  |  | 0.1656471 | 0.07017903 | 0.2444466 | 0.07015351 | 0.3194454 | 0.07012943
[5 empty] | 0.1719372 | 0.07090969 |  |  | 0.1662134 | 0.07091006 | 0.241544 | 0.07088428 | 0.3188745 | 0.07085995
[5 empty] | 0.1522218 | 0.07164071 |  |  | 0.1633806 | 0.07164109 | 0.240543 | 0.07161505 | 0.3157056 | 0.07159046
[5 empty] | 0.1585086 | 0.07237174 |  |  | 0.1626503 | 0.07237213 | 0.2394458 | 0.07234581 | 0.315342 | 0.07232098
[5 empty] | 0.1597987 | 0.07310277 |  |  | 0.1624239 | 0.07310316 | 0.2376548 | 0.07307658 | 0.3155869 | 0.07305149
[5 empty] | 0.1630935 | 0.0738338 |  |  | 0.161903 | 0.07383419 | 0.2358724 | 0.07380734 | 0.3111435 | 0.07378201
[5 empty] | 0.1513944 | 0.07456482 |  |  | 0.1615891 | 0.07456522 | 0.235001 | 0.07453811 | 0.311515 | 0.07451252
[5 empty] | 0.1647025 | 0.07529585 |  |  | 0.1603837 | 0.07529625 | 0.2345428 | 0.07526888 | 0.3101046 | 0.07524304
[5 empty] | 0.1660192 | 0.07602688 |  |  | 0.1589883 | 0.07602728 | 0.2345003 | 0.07599964 | 0.3092155 | 0.07597355
[5 empty] | 0.1483458 | 0.07675791 |  |  | 0.1592043 | 0.07675832 | 0.2332758 | 0.07673041 | 0.3039509 | 0.07670407
[5 empty] | 0.1536836 | 0.07748894 |  |  | 0.1574335 | 0.07748935 | 0.2302716 | 0.07746117 | 0.3025139 | 0.07743458
[5 empty] | 0.1570339 | 0.07821996 |  |  | 0.1562771 | 0.07822038 | 0.2299903 | 0.07819194 | 0.301308 | 0.0781651
[5 empty] | 0.1453979 | 0.07895099 |  |  | 0.1563368 | 0.07895141 | 0.2299339 | 0.0789227 | 0.3005361 | 0.07889561
[5 empty] | 0.1597771 | 0.07968202 |  |  | 0.154814 | 0.07968244 | 0.2289051 | 0.07965347 | 0.3009016 | 0.07962613
[5 empty] | 0.1591726 | 0.08041305 |  |  | 0.1543103 | 0.08041347 | 0.2266061 | 0.08038424 | 0.2983076 | 0.08035664
[5 empty] | 0.1615857 | 0.08114407 |  |  | 0.1539272 | 0.08114451 | 0.2263392 | 0.081115 | 0.2974573 | 0.08108716
[5 empty] | 0.1430179 | 0.0818751 |  |  | 0.1546661 | 0.08187554 | 0.2228069 | 0.08184577 | 0.295854 | 0.08181767
[5 empty] | 0.1594703 | 0.08260613 |  |  | 0.1522286 | 0.08260657 | 0.2248114 | 0.08257653 | 0.2941008 | 0.08254819
[5 empty] | 0.1449442 | 0.08333716 |  |  | 0.1513162 | 0.0833376 | 0.2230552 | 0.0833073 | 0.292301 | 0.0832787
[5 empty] | 0.147441 | 0.08406818 |  |  | 0.1518305 | 0.08406863 | 0.2214406 | 0.08403806 | 0.2894577 | 0.08400922
[5 empty] | 0.151962 | 0.08479921 |  |  | 0.1521728 | 0.08479966 | 0.22147 | 0.08476883 | 0.2883742 | 0.08473973
[5 empty] | 0.1395084 | 0.08553024 |  |  | 0.1513448 | 0.08553069 | 0.2196457 | 0.0854996 | 0.2893537 | 0.08547025
[5 empty] | 0.1510815 | 0.08626127 |  |  | 0.1512479 | 0.08626173 | 0.2202701 | 0.08623036 | 0.2865994 | 0.08620076
[5 empty] | 0.1416827 | 0.0869923 |  |  | 0.1486836 | 0.08699276 | 0.2180456 | 0.08696113 | 0.2860144 | 0.08693127
[5 empty] | 0.1513133 | 0.08772332 |  |  | 0.1496535 | 0.08772379 | 0.2163745 | 0.08769189 | 0.285402 | 0.08766179
[5 empty] | 0.1569745 | 0.08845435 |  |  | 0.1496591 | 0.08845482 | 0.2167591 | 0.08842266 | 0.2836654 | 0.0883923
[5 empty] | 0.1406676 | 0.08918538 |  |  | 0.1495019 | 0.08918585 | 0.2169019 | 0.08915342 | 0.2827078 | 0.08912282
[5 empty] | 0.1493939 | 0.08991641 |  |  | 0.1473833 | 0.08991688 | 0.2165051 | 0.08988419 | 0.2836324 | 0.08985333
[5 empty] | 0.1451548 | 0.09064743 |  |  | 0.1472049 | 0.09064792 | 0.2164712 | 0.09061496 | 0.2843424 | 0.09058385
[5 empty] | 0.1499515 | 0.09137846 |  |  | 0.1481682 | 0.09137895 | 0.2158025 | 0.09134572 | 0.2819411 | 0.09131436
[5 empty] | 0.1517853 | 0.09210949 |  |  | 0.1470748 | 0.09210998 | 0.2161013 | 0.09207649 | 0.2801315 | 0.09204488
[5 empty] | 0.1526575 | 0.09284052 |  |  | 0.1481261 | 0.09284101 | 0.2148701 | 0.09280725 | 0.280517 | 0.09277539
[5 empty] | 0.1375695 | 0.09357154 |  |  | 0.1473236 | 0.09357204 | 0.2152112 | 0.09353802 | 0.2800007 | 0.09350591
[5 empty] | 0.1435225 | 0.09430257 |  |  | 0.1468688 | 0.09430307 | 0.2129269 | 0.09426879 | 0.2818858 | 0.09423642
[5 empty] | 0.1565166 | 0.0950336 |  |  | 0.1481619 | 0.09503411 | 0.2135173 | 0.09499955 | 0.2799724 | 0.09496694
[5 empty] | 0.137541 | 0.09576463 |  |  | 0.1463904 | 0.09576514 | 0.2144626 | 0.09573032 | 0.2797337 | 0.09569745
[5 empty] | 0.1565921 | 0.09649566 |  |  | 0.1481499 | 0.09649617 | 0.2140562 | 0.09646108 | 0.2833608 | 0.09642797
[5 empty] | 0.1426689 | 0.09722668 |  |  | 0.1482393 | 0.0972272 | 0.2145965 | 0.09719185 | 0.2807514 | 0.09715848
[5 empty] | 0.1447705 | 0.09795771 |  |  | 0.1469575 | 0.09795823 | 0.2144817 | 0.09792261 | 0.2806031 | 0.097889
[5 empty] | 0.1408958 | 0.09868874 |  |  | 0.1484034 | 0.09868926 | 0.21561 | 0.09865338 | 0.2810135 | 0.09861951
[5 empty] | 0.156044 | 0.09941977 |  |  | 0.1478759 | 0.09942029 | 0.2146799 | 0.09938415 | 0.2812803 | 0.09935003
[5 empty] | 0.1562141 | 0.1001508 |  |  | 0.1475739 | 0.1001513 | 0.2169895 | 0.1001149 | 0.2828011 | 0.1000805
[5 empty] | 0.1484051 | 0.1008818 |  |  | 0.1478963 | 0.1008824 | 0.2148371 | 0.1008457 | 0.2838737 | 0.1008111
[5 empty] | 0.1526161 | 0.1016128 |  |  | 0.1479419 | 0.1016134 | 0.2161209 | 0.1015764 | 0.2849956 | 0.1015416
[5 empty] | 0.1588461 | 0.1023439 |  |  | 0.1477097 | 0.1023444 | 0.2165394 | 0.1023072 | 0.2861645 | 0.1022721
[5 empty] | 0.1510943 | 0.1030749 |  |  | 0.1480985 | 0.1030755 | 0.2163906 | 0.103038 | 0.2848781 | 0.1030026
[5 empty] | 0.1523595 | 0.1038059 |  |  | 0.1486073 | 0.1038065 | 0.216373 | 0.1037687 | 0.2870339 | 0.1037331
[5 empty] | 0.1526409 | 0.104537 |  |  | 0.150035 | 0.1045375 | 0.2189847 | 0.1044995 | 0.2861298 | 0.1044636
[5 empty] | 0.1599376 | 0.105268 |  |  | 0.1507803 | 0.1052685 | 0.2182241 | 0.1052303 | 0.2893632 | 0.1051941
[5 empty] | 0.1502485 | 0.105999 |  |  | 0.1507423 | 0.1059996 | 0.2187893 | 0.105961 | 0.2890319 | 0.1059247
[5 empty] | 0.1495728 | 0.10673 |  |  | 0.1508197 | 0.1067306 | 0.2187788 | 0.1066918 | 0.2880335 | 0.1066552
[5 empty] | 0.1489094 | 0.1074611 |  |  | 0.1512116 | 0.1074616 | 0.2209907 | 0.1074226 | 0.2906656 | 0.1073857
[5 empty] | 0.1452574 | 0.1081921 |  |  | 0.1508168 | 0.1081927 | 0.2212233 | 0.1081533 | 0.291126 | 0.1081162
[5 empty] | 0.147616 | 0.1089231 |  |  | 0.1526341 | 0.1089237 | 0.220975 | 0.1088841 | 0.2898122 | 0.1088467
[5 empty] | 0.143984 | 0.1096542 |  |  | 0.1514625 | 0.1096547 | 0.2232439 | 0.1096149 | 0.2913219 | 0.1095772
[5 empty] | 0.1613606 | 0.1103852 |  |  | 0.1539009 | 0.1103858 | 0.2243283 | 0.1103456 | 0.2921528 | 0.1103078
[5 empty] | 0.1467448 | 0.1111162 |  |  | 0.1534481 | 0.1111168 | 0.2224266 | 0.1110764 | 0.2950024 | 0.1110383
[5 empty] | 0.1441356 | 0.1118472 |  |  | 0.1535031 | 0.1118478 | 0.224437 | 0.1118072 | 0.2930686 | 0.1117688
[5 empty] | 0.1485322 | 0.1125783 |  |  | 0.1538648 | 0.1125789 | 0.2237577 | 0.1125379 | 0.2982488 | 0.1124993
[5 empty] | 0.1579335 | 0.1133093 |  |  | 0.1552319 | 0.1133099 | 0.226787 | 0.1132687 | 0.2971408 | 0.1132298
[5 empty] | 0.1483386 | 0.1140403 |  |  | 0.1551035 | 0.1140409 | 0.2280233 | 0.1139995 | 0.2987423 | 0.1139603
[5 empty] | 0.1627465 | 0.1147713 |  |  | 0.1553784 | 0.114772 | 0.2273647 | 0.1147302 | 0.3007507 | 0.1146908
[5 empty] | 0.1531564 | 0.1155024 |  |  | 0.1560556 | 0.115503 | 0.2285096 | 0.115461 | 0.2983639 | 0.1154214
[5 empty] | 0.1455672 | 0.1162334 |  |  | 0.1564338 | 0.116234 | 0.2285562 | 0.1161918 | 0.2994795 | 0.1161519
[5 empty] | 0.153978 | 0.1169644 |  |  | 0.157312 | 0.1169651 | 0.2306028 | 0.1169225 | 0.301095 | 0.1168824
[5 empty] | 0.1633969 | 0.1176955 |  |  | 0.1579996 | 0.1176961 | 0.2307642 | 0.1176533 | 0.3037311 | 0.1176129
[5 empty] | 0.1458422 | 0.1184265 |  |  | 0.157518 | 0.1184271 | 0.2321737 | 0.1183841 | 0.3033329 | 0.1183434
[5 empty] | 0.1673146 | 0.1191575 |  |  | 0.158968 | 0.1191581 | 0.2327325 | 0.1191148 | 0.306202 | 0.1190739
[5 empty] | 0.1678142 | 0.1198885 |  |  | 0.1597496 | 0.1198892 | 0.2328408 | 0.1198456 | 0.3065386 | 0.1198044
[5 empty] | 0.1683412 | 0.1206196 |  |  | 0.1597631 | 0.1206202 | 0.2325988 | 0.1205764 | 0.3079432 | 0.120535
[5 empty] | 0.1508956 | 0.1213506 |  |  | 0.1606085 | 0.1213512 | 0.2359067 | 0.1213071 | 0.3089158 | 0.1212655
[5 empty] | 0.1654777 | 0.1220816 |  |  | 0.161486 | 0.1220823 | 0.2367648 | 0.1220379 | 0.3128568 | 0.121996
[5 empty] | 0.1670874 | 0.1228127 |  |  | 0.1612958 | 0.1228133 | 0.2363732 | 0.1227687 | 0.3130664 | 0.1227265
[5 empty] | 0.161725 | 0.1235437 |  |  | 0.163038 | 0.1235443 | 0.2367323 | 0.1234994 | 0.314145 | 0.123457
[5 empty] | 0.1553905 | 0.1242747 |  |  | 0.1623128 | 0.1242754 | 0.2392421 | 0.1242302 | 0.3146928 | 0.1241875
[5 empty] | 0.1720841 | 0.1250057 |  |  | 0.1635202 | 0.1250064 | 0.242003 | 0.1249609 | 0.31891 | 0.1249181
[5 empty] | 0.1538058 | 0.1257368 |  |  | 0.1648604 | 0.1257374 | 0.2424152 | 0.1256917 | 0.317697 | 0.1256486
[5 empty] | 0.1565559 | 0.1264678 |  |  | 0.1667336 | 0.1264685 | 0.2439788 | 0.1264225 | 0.3230539 | 0.1263791
[5 empty] | 0.1573344 | 0.1271988 |  |  | 0.1673399 | 0.1271995 | 0.2460941 | 0.1271532 | 0.3247811 | 0.1271096
[5 empty] | 0.1651415 | 0.1279298 |  |  | 0.1677794 | 0.1279305 | 0.2468613 | 0.127884 | 0.3268789 | 0.1278401
[5 empty] | 0.1619773 | 0.1286609 |  |  | 0.1686523 | 0.1286616 | 0.2476807 | 0.1286148 | 0.3265475 | 0.1285706
[5 empty] | 0.1748419 | 0.1293919 |  |  | 0.1707588 | 0.1293926 | 0.2496524 | 0.1293455 | 0.3285871 | 0.1293011
[5 empty] | 0.1707353 | 0.1301229 |  |  | 0.1706989 | 0.1301236 | 0.2499767 | 0.1300763 | 0.3295981 | 0.1300317
[5 empty] | 0.1646579 | 0.130854 |  |  | 0.1713728 | 0.1308547 | 0.2541538 | 0.1308071 | 0.3341807 | 0.1307622
[5 empty] | 0.1686095 | 0.131585 |  |  | 0.1719807 | 0.1315857 | 0.2541839 | 0.1315378 | 0.3339352 | 0.1314927
[5 empty] | 0.1605906 | 0.132316 |  |  | 0.1736227 | 0.1323167 | 0.2555673 | 0.1322686 | 0.337562 | 0.1322232
[5 empty] | 0.1626375 | 0.133047 |  |  | 0.1758415 | 0.1330477 | 0.2578706 | 0.1329994 | 0.3426546 | 0.1329537
[5 empty] | 0.1757805 | 0.1337781 |  |  | 0.175572 | 0.1337788 | 0.2589484 | 0.1337301 | 0.342883 | 0.1336842
[5 empty] | 0.1840152 | 0.1345091 |  |  | 0.1776093 | 0.1345098 | 0.2638931 | 0.1344609 | 0.3482371 | 0.1344147
[5 empty] | 0.1813375 | 0.1352401 |  |  | 0.1802487 | 0.1352408 | 0.2648971 | 0.1351917 | 0.3500067 | 0.1351453
[5 empty] | 0.1667432 | 0.1359712 |  |  | 0.1803851 | 0.1359719 | 0.2677529 | 0.1359224 | 0.3547816 | 0.1358758
[5 empty] | 0.1852283 | 0.1367022 |  |  | 0.1833139 | 0.1367029 | 0.2702528 | 0.1366532 | 0.3583516 | 0.1366063
[5 empty] | 0.1737885 | 0.1374332 |  |  | 0.1853302 | 0.1374339 | 0.2737894 | 0.137384 | 0.3620065 | 0.1373368
[5 empty] | 0.1724197 | 0.1381642 |  |  | 0.1867291 | 0.138165 | 0.2761551 | 0.1381147 | 0.3639361 | 0.1380673
[5 empty] | 0.1871178 | 0.1388953 |  |  | 0.1886058 | 0.138896 | 0.2794423 | 0.1388455 | 0.3703302 | 0.1387978
[5 empty] | 0.1848785 | 0.1396263 |  |  | 0.1899555 | 0.139627 | 0.2832435 | 0.1395763 | 0.3728786 | 0.1395283
[5 empty] | 0.1856977 | 0.1403573 |  |  | 0.1936733 | 0.1403581 | 0.2853511 | 0.140307 | 0.3800711 | 0.1402589
[5 empty] | 0.1855713 | 0.1410883 |  |  | 0.1956543 | 0.1410891 | 0.2904575 | 0.1410378 | 0.3841976 | 0.1409894
[5 empty] | 0.1794951 | 0.1418194 |  |  | 0.1976939 | 0.1418201 | 0.2918551 | 0.1417686 | 0.3854478 | 0.1417199
[5 empty] | 0.1984649 | 0.1425504 |  |  | 0.200487 | 0.1425512 | 0.2965365 | 0.1424993 | 0.3912114 | 0.1424504
[5 empty] | 0.2034766 | 0.1432814 |  |  | 0.2016289 | 0.1432822 | 0.3003941 | 0.1432301 | 0.3990784 | 0.1431809
[5 empty] | 0.1995261 | 0.1440125 |  |  | 0.2040147 | 0.1440132 | 0.3027202 | 0.1439609 | 0.4003386 | 0.1439114
[5 empty] | 0.2086091 | 0.1447435 |  |  | 0.2077396 | 0.1447443 | 0.3087074 | 0.1446916 | 0.4096817 | 0.144642
[5 empty] | 0.2097216 | 0.1454745 |  |  | 0.2096987 | 0.1454753 | 0.3097481 | 0.1454224 | 0.4107975 | 0.1453725