## 1
Общество с ограниченной ответственностью "Инженерная геология" (ООО "ИнжГео") | [11 empty] | Общество с ограниченной ответственностью "Инженерная геология" (ООО "ИнжГео")
Юр. адрес: 117279, г. Москва, ул. Миклухо-Маклая, 36 а, этаж 5, пом. XXIII к. 76-84 | [11 empty] | Юр. адрес: 117279, г. Москва, ул. Миклухо-Маклая, 36 а, этаж 5, пом. XXIII к. 76-84 | [8 empty] | нагр |  |  | X0 | Y0 | R |  | нагр |  |  |  | X0 | Y0 | R | нагр |  |  |  | X0 | Y0 | R |  | нагр |  |  |  | X0 | Y0 | R
Телефон/факс +7 (495) 132-30-00, Адрес электронной почты inbox@inj-geo.ru | [11 empty] | Телефон/факс +7 (495) 132-30-00, Адрес электронной почты inbox@inj-geo.ru | [12 empty] | 0 | [7 empty] | 0 | [6 empty] | 0 | [7 empty] | 0
[21 empty] | девиатор | [6 empty] | девиатор | [6 empty] | девиатор | [7 empty] | девиатор
Испытательная лаборатория ООО «ИнжГео» | [11 empty] | Испытательная лаборатория ООО «ИнжГео» | [8 empty] | x0 | Угол | X | Y |  |  |  | x0 |  | Угол | X | Y |  |  | x0 |  | Угол | X | Y |  |  |  | x0 |  | Угол | X | Y
Адрес места осуществления деятельности лаборатории: г. Москва, просп. Вернадского, д. 51, стр. 1 | [11 empty] | Адрес места осуществления деятельности лаборатории: г. Москва, просп. Вернадского, д. 51, стр. 1 | [9 empty] | 0 | [7 empty] | 0 | [6 empty] | 0 | [7 empty] | 0
Телефон +7(910)4557682, E-mail: slg85@mail.ru | [11 empty] | Телефон +7(910)4557682, E-mail: slg85@mail.ru | [9 empty] | 5 | [7 empty] | 5 | [6 empty] | 5 | [7 empty] | 5
[22 empty] | 10 | [7 empty] | 10 | [6 empty] | 10 | [7 empty] | 10
[12 empty] | Протокол испытаний № 13-63/349 от 13-10-2023 | [9 empty] | 15 | [7 empty] | 15 | [6 empty] | 15 | [7 empty] | 15
[22 empty] | 20 | [7 empty] | 20 | [6 empty] | 20 | [7 empty] | 20
[12 empty] | Наименование и адрес заказчика: Переход трубопровода через р. Енисей | [9 empty] | 25 | [7 empty] | 25 | [6 empty] | 25 | [7 empty] | 25
[12 empty] | Наименование объекта: ООО Регионстрой | [9 empty] | 30 | [7 empty] | 30 | [6 empty] | 30 | [7 empty] | 30
Наименование используемого метода/методики: ГОСТ 12248.4-2020 | [11 empty] | Наименование используемого метода/методики: ГОСТ 12248.3-2020 | [9 empty] | 35 | [7 empty] | 35 | [6 empty] | 35 | [7 empty] | 35
Условия проведения испытания: температура окружающей среды (18 - 25)0С, влажность воздуха (40 - 75)% | [11 empty] | Условия проведения испытания: температура окружающей среды (18 - 25)0С, влажность воздуха (40 - 75)% | [9 empty] | 40 | [7 empty] | 40 | [6 empty] | 40 | [7 empty] | 40
[12 empty] | Дата получение объекта подлежащего испытаниям: 16-09-2023 | [9 empty] | 45 | [7 empty] | 45 | [6 empty] | 45 | [7 empty] | 45
[12 empty] | Дата испытания: 25.10.2022-19.11.2349 | [9 empty] | 50 | [7 empty] | 50 | [6 empty] | 50 | [7 empty] | 50
[22 empty] | 55 | [7 empty] | 55 | [6 empty] | 55 | [7 empty] | 55
Испытание грунтов методом трехосного сжатия | [11 empty] | Испытание грунтов методом трехосного сжатия | [9 empty] | 60 | [7 empty] | 60 | [6 empty] | 60 | [7 empty] | 60
[22 empty] | 65 | [7 empty] | 65 | [6 empty] | 65 | [7 empty] | 65
Лабораторный номер: | [6 empty] | We, д.е. = |  |  |  |  | Лабораторный номер: |  | 1384 |  |  |  | We, д.е. = | 0.188 |  |  | 70 | [7 empty] | 70 | [6 empty] | 70 | [7 empty] | 70
Номер скважины: | [6 empty] | ρ, г/см3 = |  |  |  |  | Номер скважины: |  | BH-152 |  |  |  | ρ, г/см3 = |  |  |  | 75 | [7 empty] | 75 | [6 empty] | 75 | [7 empty] | 75
Глубина отбора, м: | [6 empty] | ρs, г/см3 = |  |  |  |  | Глубина отбора, м: |  | 3.4 |  |  |  | ρs, г/см3 = | 2.71 |  |  | 80 | [7 empty] | 80 | [6 empty] | 80 | [7 empty] | 80
Наименование грунта: | [6 empty] | e, д.е. = |  |  |  |  | Наименование грунта: |  | Щебенистый грунт, заполнитель суглинок, легкий пылеватый, после оттаивания текучепластичный |  |  |  | e, д.е. = |  |  |  | 85 | [7 empty] | 85 | [6 empty] | 85 | [7 empty] | 85
Схема проведения опыта: | [6 empty] | IL, д.е. = |  |  |  |  | Схема проведения опыта: |  | КД |  |  |  | IL, д.е. = | 0.8207394 |  |  | 90 | [7 empty] | 90 | [6 empty] | 90 | [7 empty] | 90
[22 empty] | 95 | [7 empty] | 95 | [6 empty] | 95 | [7 empty] | 95
[22 empty] | 100 | [7 empty] | 100 | [6 empty] | 100 | [7 empty] | 100
Результаты испытаний | [11 empty] | Результаты испытаний | [9 empty] | 105 | [7 empty] | 105 | [6 empty] | 105 | [7 empty] | 105
[22 empty] | 110 | [7 empty] | 110 | [6 empty] | 110 | [7 empty] | 110
[22 empty] | 115 | [7 empty] | 115 | [6 empty] | 115 | [7 empty] | 115
[22 empty] | 120 | [7 empty] | 120 | [6 empty] | 120 | [7 empty] | 120
[22 empty] | 125 | [7 empty] | 125 | [6 empty] | 125 | [7 empty] | 125
[22 empty] | 130 | [7 empty] | 130 | [6 empty] | 130 | [7 empty] | 130
[22 empty] | 135 | [7 empty] | 135 | [6 empty] | 135 | [7 empty] | 135
[22 empty] | 140 | [7 empty] | 140 | [6 empty] | 140 | [7 empty] | 140
[22 empty] | 145 | [7 empty] | 145 | [6 empty] | 145 | [7 empty] | 145
[22 empty] | 150 | [7 empty] | 150 | [6 empty] | 150 | [7 empty] | 150
[22 empty] | 155 | [7 empty] | 155 | [6 empty] | 155 | [7 empty] | 155
[22 empty] | 160 | [7 empty] | 160 | [6 empty] | 160 | [7 empty] | 160
[22 empty] | 165 | [7 empty] | 165 | [6 empty] | 165 | [7 empty] | 165
[22 empty] | 170 | [7 empty] | 170 | [6 empty] | 170 | [7 empty] | 170
[22 empty] | 175 | [7 empty] | 175 | [6 empty] | 175 | [7 empty] | 175
[22 empty] | 180 | [7 empty] | 180 | [6 empty] | 180 | [7 empty] | 180
[13 empty] | Давление в камере, Мпа σ3 | Вертикальная нагрузка, Мпа σ1 | Поровое давление, Мпа u
| K0, д.е. | 0.7580781 |  |  |  |  | Коэфф. Точки | [5 empty] | 0.15 | 0.2892556 | [5 empty] | 1 | [6 empty] | σ3,кПа | σ1,кПа | u, кПа |  |  |  | 4
| q_zg, МПа | 0.1137117 | [10 empty] | 0.25 | 0.4530807 | [27 empty] | δ3, Мпа | δ1-δ3, МПа | δ1, МПа | δ1, КПа
|  |  | Модуль деформации, МПа: | [9 empty] | 0.35 | 0.6169057 | [21 empty] | С, МПа:
|  |  | Е0= |  | Точки модуля (полное напр.), МПа |  |  |  | 0.1137117 | 0.1819387 | [25 empty] | φ, град:
|  |  | E50 = |  | qf (полное напр.), МПа |  |  |  | 0.2728087 | [26 empty] | E, Мпа
|  |  | Коэф. Поперечной деформации, ϑ = | [9 empty] | Эффективные значения угла внутреннего трения и удельного сцепления ϕ', С' | [13 empty] | x | 0
[13 empty] | ϕ', град. = | 14 | [12 empty] | y |  |  |  | С, кПа | φ,°
[13 empty] | С', МПа = | 0.017
| Исполнитель: | [6 empty] | Морозов Д.С. |  |  |  |  | Исполнитель: |  |  |  |  | Морозов Д.С.
| Начальник исп. лаборатории: | [6 empty] | Семиколенова Л.Г. |  |  |  |  | Начальник исп. лаборатории: |  |  |  |  | Семиколенова Л.Г.
Лист 1 , всего листов 2 | [11 empty] | Лист 2 , всего листов 2
Частичное воспроизведение протокола испытаний без письменного разрешения ООО «ИнжГео» ЗАПРЕЩАЕТСЯ | [11 empty] | Частичное воспроизведение протокола испытаний без письменного разрешения ООО «ИнжГео» ЗАПРЕЩАЕТСЯ
[5 empty] | второй график |  | первый график | [9 empty] | К Пуассона
dev50 | epsE50 | ind | devE0 | epsE0 | dev | eps | sigma |  | dev1 | eps1 | dev2 | eps2 | dev3 | eps3 |  | Глины
0.1228087 | 0.003933223 |  |  |  | 0 | 0 |  |  | 0 | 0 | 0 | 0 | 0 | 0 |  | < 0 | 0,20-0,30
ind |  |  |  |  | 0.02262717 | 0.0007375271 |  |  | 0.021 | 0.0004035433 | 0.035 | 0.0004434541 | 0.109 | 0.0009549765 |  | 0-0,25 | 0,30-0,38
2 |  |  |  |  | 0.06822703 | 0.001311074 |  |  | 0.05594658 | 0.001466116 | 0.08392168 | 0.001465778 | 0.1246192 | 0.001464741 |  | 0,25< | 0,38-0,45
E0 |  |  |  |  | 0.09065508 | 0.002212581 |  |  | 0.0696278 | 0.002229987 | 0.1015403 | 0.002144213 | 0.1334529 | 0.00194869 |  | Суглинки | 0,35-0,37
epsE0 | devE0 |  |  |  | 0.09069548 | 0.002950109 |  |  | 0.07192532 | 0.002932232 | 0.1055552 | 0.002931557 | 0.1404632 | 0.002929482 |  | Пески и супеси | 0,30-0,35
0.001311074 | 0.06822703 |  |  |  | 0.1228087 | 0.003933223 |  |  | 0.0762542 | 0.00366529 | 0.1114856 | 0.003664446 | 0.145164 | 0.003661852
[5 empty] | 0.1176715 | 0.004425163 |  |  | 0.07886037 | 0.004398348 | 0.1154367 | 0.004397335 | 0.151292 | 0.004394222
График E50 |  | График E |  |  | 0.1223365 | 0.00516269 |  |  | 0.08264586 | 0.005131407 | 0.1209115 | 0.005130224 | 0.1583489 | 0.005126593
eps | q | sigma |  |  | 0.1368506 | 0.005900217 |  |  | 0.08571269 | 0.005864465 | 0.1256129 | 0.005863113 | 0.1645366 | 0.005858963
Горизонтальная линия E50 |  | Касательная |  |  | 0.1312148 | 0.006637744 |  |  | 0.0894629 | 0.006597523 | 0.129744 | 0.006596003 | 0.167757 | 0.006591334
0 |  | a | b |  | 0.1294301 | 0.007375271 |  |  | 0.09179851 | 0.007330581 | 0.1352077 | 0.007328892 | 0.1727119 | 0.007323704
|  |  | 0 |  | 0.1474974 | 0.008112798 |  |  | 0.09472156 | 0.008063639 | 0.1379071 | 0.008061781 | 0.1783031 | 0.008056074
Вертикальная линия E50 |  | p1 и p2 |  |  | 0.1454176 | 0.008850326 |  |  | 0.09773407 | 0.008796697 | 0.1421451 | 0.00879467 | 0.1831326 | 0.008788445
| 0 | 0 |  |  | 0.1391916 | 0.009587853 |  |  | 0.09963808 | 0.009529755 | 0.1470247 | 0.009527559 | 0.189202 | 0.009520815
[5 empty] | 0.1678204 | 0.01032538 |  |  | 0.1029356 | 0.01026281 | 0.1504489 | 0.01026045 | 0.1932134 | 0.01025319
Касательная линия E50 |  |  |  |  | 0.148305 | 0.01106291 |  |  | 0.1046287 | 0.01099587 | 0.1541207 | 0.01099334 | 0.1967685 | 0.01098556
0 | 0 | Горизонтальная 1 |  |  | 0.1726461 | 0.01180043 |  |  | 0.1066194 | 0.01172893 | 0.1568432 | 0.01172623 | 0.2007692 | 0.01171793
[5 empty] | 0.1788449 | 0.01253796 |  |  | 0.1096096 | 0.01246199 | 0.1597192 | 0.01245912 | 0.2051174 | 0.0124503
Горизонтальная линия qкр |  |  |  |  | 0.1769022 | 0.01327549 |  |  | 0.1115016 | 0.01319505 | 0.1627518 | 0.01319201 | 0.2088148 | 0.01318267
Горизонтальная линия q |  | Горизонтальная 2 |  |  | 0.1808189 | 0.01401302 |  |  | 0.1140972 | 0.0139281 | 0.165344 | 0.01392489 | 0.2132633 | 0.01391504
0 |  | 0 |  |  | 0.172596 | 0.01475054 |  |  | 0.1150985 | 0.01466116 | 0.1691988 | 0.01465778 | 0.2175648 | 0.01464741
[5 empty] | 0.1942344 | 0.01548807 |  |  | 0.1170075 | 0.01539422 | 0.1706191 | 0.01539067 | 0.2200212 | 0.01537978
Вертикальная линия q |  |  |  |  | 0.194735 | 0.0162256 |  |  | 0.1192263 | 0.01612728 | 0.173508 | 0.01612356 | 0.2247342 | 0.01611215
| 0 |  |  |  | 0.1790989 | 0.01696312 |  |  | 0.1209568 | 0.01686034 | 0.1761684 | 0.01685645 | 0.2267057 | 0.01684452
[5 empty] | 0.1853268 | 0.01770065 |  |  | 0.1215012 | 0.01759339 | 0.1789034 | 0.01758934 | 0.2296376 | 0.01757689
[5 empty] | 0.2024198 | 0.01843818 |  |  | 0.1241615 | 0.01832645 | 0.1806159 | 0.01832223 | 0.2330317 | 0.01830926
[5 empty] | 0.2013788 | 0.01917571 |  |  | 0.1243396 | 0.01905951 | 0.1814089 | 0.01905512 | 0.2358899 | 0.01904163
[5 empty] | 0.2082046 | 0.01991323 |  |  | 0.1264377 | 0.01979257 | 0.1835854 | 0.01978801 | 0.2379139 | 0.019774
[5 empty] | 0.2108984 | 0.02065076 |  |  | 0.1268576 | 0.02052563 | 0.1863485 | 0.0205209 | 0.2418058 | 0.02050637
[5 empty] | 0.2124608 | 0.02138829 |  |  | 0.1280016 | 0.02125868 | 0.1877011 | 0.02125379 | 0.2431672 | 0.02123874
[5 empty] | 0.209893 | 0.02212581 |  |  | 0.1293715 | 0.02199174 | 0.1889461 | 0.02198668 | 0.2456001 | 0.02197111
[5 empty] | 0.2021959 | 0.02286334 |  |  | 0.1310695 | 0.0227248 | 0.1896867 | 0.02271956 | 0.2474062 | 0.02270348
[5 empty] | 0.2243703 | 0.02360087 |  |  | 0.1312975 | 0.02345786 | 0.1924257 | 0.02345245 | 0.2488875 | 0.02343585
[5 empty] | 0.2204172 | 0.0243384 |  |  | 0.1321576 | 0.02419092 | 0.1930662 | 0.02418534 | 0.2499458 | 0.02416822
[5 empty] | 0.2183376 | 0.02507592 |  |  | 0.1337519 | 0.02492397 | 0.1952112 | 0.02491823 | 0.2531829 | 0.02490059
[5 empty] | 0.2221323 | 0.02581345 |  |  | 0.1345823 | 0.02565703 | 0.1956637 | 0.02565112 | 0.2543007 | 0.02563296
[5 empty] | 0.2338023 | 0.02655098 |  |  | 0.1346508 | 0.02639009 | 0.1964266 | 0.02638401 | 0.2552011 | 0.02636533
[5 empty] | 0.2313486 | 0.0272885 |  |  | 0.1358596 | 0.02712315 | 0.1982029 | 0.0271169 | 0.2575858 | 0.0270977
[5 empty] | 0.233772 | 0.02802603 |  |  | 0.1361106 | 0.02785621 | 0.1978957 | 0.02784979 | 0.2584567 | 0.02783008
[5 empty] | 0.2390736 | 0.02876356 |  |  | 0.1360058 | 0.02858926 | 0.1990079 | 0.02858268 | 0.2597157 | 0.02856245
[5 empty] | 0.2272542 | 0.02950109 |  |  | 0.1365474 | 0.02932232 | 0.1992425 | 0.02931557 | 0.2594646 | 0.02929482
[5 empty] | 0.2243147 | 0.03023861 |  |  | 0.1374372 | 0.03005538 | 0.1992026 | 0.03004846 | 0.2610053 | 0.03002719
[5 empty] | 0.2342562 | 0.03097614 |  |  | 0.1376775 | 0.03078844 | 0.2005911 | 0.03078135 | 0.2625396 | 0.03075956
[5 empty] | 0.2290795 | 0.03171367 |  |  | 0.1371701 | 0.0315215 | 0.2008109 | 0.03151423 | 0.2628693 | 0.03149193
[5 empty] | 0.2267856 | 0.03245119 |  |  | 0.1386171 | 0.03225456 | 0.2008652 | 0.03224712 | 0.2636964 | 0.0322243
[5 empty] | 0.2373753 | 0.03318872 |  |  | 0.1386206 | 0.03298761 | 0.2020568 | 0.03298001 | 0.2651226 | 0.03295667
[5 empty] | 0.2338497 | 0.03392625 |  |  | 0.1377825 | 0.03372067 | 0.2026889 | 0.0337129 | 0.2638498 | 0.03368904
[5 empty] | 0.2342097 | 0.03466377 |  |  | 0.139005 | 0.03445373 | 0.2015643 | 0.03444579 | 0.2657799 | 0.03442141
[5 empty] | 0.2214562 | 0.0354013 |  |  | 0.1380899 | 0.03518679 | 0.202886 | 0.03517868 | 0.2645146 | 0.03515378
[5 empty] | 0.2456173 | 0.03613883 |  |  | 0.1392556 | 0.03591985 | 0.2030807 | 0.03591157 | 0.2669057 | 0.03588615
[5 empty] | 0.2286118 | 0.03687636 |  |  | 0.1380556 | 0.0366529 | 0.2015807 | 0.03664446 | 0.2652056 | 0.03661852
[5 empty] | 0.2355161 | 0.03761388 |  |  | 0.1390066 | 0.03738596 | 0.2011056 | 0.03737735 | 0.2663106 | 0.03735089
[5 empty] | 0.2273052 | 0.03835141 |  |  | 0.1387621 | 0.03811902 | 0.2013806 | 0.03811024 | 0.264511 | 0.03808326
[5 empty] | 0.2339846 | 0.03908894 |  |  | 0.1380264 | 0.03885208 | 0.2012126 | 0.03884313 | 0.2636162 | 0.03881563
[5 empty] | 0.2275596 | 0.03982646 |  |  | 0.137804 | 0.03958514 | 0.1999086 | 0.03957602 | 0.2636356 | 0.039548
[5 empty] | 0.2370356 | 0.04056399 |  |  | 0.1371994 | 0.04031819 | 0.1995756 | 0.04030891 | 0.264279 | 0.04028037
[5 empty] | 0.2384181 | 0.04130152 |  |  | 0.1367171 | 0.04105125 | 0.1996206 | 0.04104179 | 0.2619557 | 0.04101274
[5 empty] | 0.2237124 | 0.04203905 |  |  | 0.1363615 | 0.04178431 | 0.1992506 | 0.04177468 | 0.2613753 | 0.04174511
[5 empty] | 0.2229239 | 0.04277657 |  |  | 0.135837 | 0.04251737 | 0.1968725 | 0.04250757 | 0.2599474 | 0.04247748
[5 empty] | 0.2220581 | 0.0435141 |  |  | 0.1355481 | 0.04325043 | 0.1969934 | 0.04324046 | 0.2593815 | 0.04320985
[5 empty] | 0.2231202 | 0.04425163 |  |  | 0.1336992 | 0.04398348 | 0.1957203 | 0.04397335 | 0.2564871 | 0.04394222
[5 empty] | 0.2331157 | 0.04498915 |  |  | 0.1337949 | 0.04471654 | 0.1944601 | 0.04470624 | 0.2561738 | 0.04467459
[5 empty] | 0.2280501 | 0.04572668 |  |  | 0.1333396 | 0.0454496 | 0.1937199 | 0.04543913 | 0.253751 | 0.04540696
[5 empty] | 0.2269286 | 0.04646421 |  |  | 0.1319377 | 0.04618266 | 0.1918066 | 0.04617202 | 0.2502285 | 0.04613934
[5 empty] | 0.2337567 | 0.04720174 |  |  | 0.1311937 | 0.04691572 | 0.1899273 | 0.04690491 | 0.2480155 | 0.04687171
[5 empty] | 0.2245397 | 0.04793926 |  |  | 0.130012 | 0.04764877 | 0.1881888 | 0.0476378 | 0.2457219 | 0.04760408
[5 empty] | 0.2152831 | 0.04867679 |  |  | 0.1293971 | 0.04838183 | 0.1874983 | 0.04837069 | 0.2454569 | 0.04833645
[5 empty] | 0.2269923 | 0.04941432 |  |  | 0.1274535 | 0.04911489 | 0.1858627 | 0.04910358 | 0.2421303 | 0.04906882
[5 empty] | 0.2246726 | 0.05015184 |  |  | 0.1266856 | 0.04984795 | 0.184489 | 0.04983646 | 0.2394514 | 0.04980119
[5 empty] | 0.2163294 | 0.05088937 |  |  | 0.1259978 | 0.05058101 | 0.1812842 | 0.05056935 | 0.23803 | 0.05053356
[5 empty] | 0.2099682 | 0.0516269 |  |  | 0.1239947 | 0.05131407 | 0.1796553 | 0.05130224 | 0.2363754 | 0.05126593
[5 empty] | 0.2145943 | 0.05236443 |  |  | 0.1227807 | 0.05204712 | 0.1785093 | 0.05203513 | 0.2342973 | 0.0519983
[5 empty] | 0.2072131 | 0.05310195 |  |  | 0.1222602 | 0.05278018 | 0.1767532 | 0.05276802 | 0.2306051 | 0.05273067
[5 empty] | 0.21183 | 0.05383948 |  |  | 0.1215377 | 0.05351324 | 0.1746939 | 0.05350091 | 0.2286084 | 0.05346304
[5 empty] | 0.2044504 | 0.05457701 |  |  | 0.1197176 | 0.0542463 | 0.1734384 | 0.0542338 | 0.2270168 | 0.05419541
[5 empty] | 0.2190797 | 0.05531453 |  |  | 0.1196045 | 0.05497936 | 0.1720939 | 0.05496669 | 0.2232398 | 0.05492778
[5 empty] | 0.2127233 | 0.05605206 |  |  | 0.1175027 | 0.05571241 | 0.1693672 | 0.05569958 | 0.2201868 | 0.05566015
[5 empty] | 0.2023865 | 0.05678959 |  |  | 0.1171167 | 0.05644547 | 0.1669653 | 0.05643247 | 0.2183676 | 0.05639252
[5 empty] | 0.1960749 | 0.05752712 |  |  | 0.116351 | 0.05717853 | 0.1671952 | 0.05716536 | 0.2165915 | 0.05712489
[5 empty] | 0.1947937 | 0.05826464 |  |  | 0.11521 | 0.05791159 | 0.163964 | 0.05789825 | 0.2151681 | 0.05785726
[5 empty] | 0.1945483 | 0.05900217 |  |  | 0.1129982 | 0.05864465 | 0.1633786 | 0.05863113 | 0.2131071 | 0.05858963
[5 empty] | 0.1963442 | 0.0597397 |  |  | 0.1132201 | 0.0593777 | 0.161546 | 0.05936402 | 0.2107178 | 0.059322
[5 empty] | 0.2071867 | 0.06047722 |  |  | 0.1120801 | 0.06011076 | 0.1589732 | 0.06009691 | 0.2086098 | 0.06005437
[5 empty] | 0.1920813 | 0.06121475 |  |  | 0.1110826 | 0.06084382 | 0.1592673 | 0.0608298 | 0.2051927 | 0.06078674
[5 empty] | 0.2040333 | 0.06195228 |  |  | 0.1103321 | 0.06157688 | 0.1573351 | 0.06156269 | 0.2038761 | 0.06151911
[5 empty] | 0.2050481 | 0.06268981 |  |  | 0.1085331 | 0.06230994 | 0.1560837 | 0.06229558 | 0.2037693 | 0.06225148
[5 empty] | 0.1901312 | 0.06342733 |  |  | 0.10879 | 0.06304299 | 0.15472 | 0.06302847 | 0.2019821 | 0.06298385
[5 empty] | 0.1962878 | 0.06416486 |  |  | 0.1076073 | 0.06377605 | 0.1541511 | 0.06376136 | 0.2000239 | 0.06371622
[5 empty] | 0.1875123 | 0.06490239 |  |  | 0.1070806 | 0.06450911 | 0.1525697 | 0.06449425 | 0.1974859 | 0.0644486
[5 empty] | 0.1857367 | 0.06563991 |  |  | 0.1065545 | 0.06524217 | 0.1515885 | 0.06522714 | 0.1977497 | 0.06518097
[5 empty] | 0.1889497 | 0.06637744 |  |  | 0.1062195 | 0.06597523 | 0.1501935 | 0.06596003 | 0.1963946 | 0.06591334
[5 empty] | 0.197153 | 0.06711497 |  |  | 0.1054768 | 0.06670828 | 0.1503863 | 0.06669292 | 0.193123 | 0.06664571
[5 empty] | 0.181348 | 0.0678525 |  |  | 0.1046276 | 0.06744134 | 0.148469 | 0.06742581 | 0.1942374 | 0.06737808
[5 empty] | 0.1885362 | 0.06859002 |  |  | 0.103773 | 0.0681744 | 0.1470435 | 0.06815869 | 0.1928406 | 0.06811045
[5 empty] | 0.2017192 | 0.06932755 |  |  | 0.1033144 | 0.06890746 | 0.1464115 | 0.06889158 | 0.189935 | 0.06884282
[5 empty] | 0.1848983 | 0.07006508 |  |  | 0.1027528 | 0.06964052 | 0.146675 | 0.06962447 | 0.1885233 | 0.06957519
[5 empty] | 0.1760752 | 0.0708026 |  |  | 0.1013896 | 0.07037358 | 0.1436359 | 0.07035736 | 0.187408 | 0.07030756
[5 empty] | 0.1822513 | 0.07154013 |  |  | 0.1009259 | 0.07110663 | 0.1444961 | 0.07109025 | 0.1853916 | 0.07103993
[5 empty] | 0.1864282 | 0.07227766 |  |  | 0.1006629 | 0.07183969 | 0.1419574 | 0.07182314 | 0.1854767 | 0.0717723
[5 empty] | 0.1746073 | 0.07301519 |  |  | 0.1002018 | 0.07257275 | 0.1417217 | 0.07255603 | 0.184166 | 0.07250467
[5 empty] | 0.1927901 | 0.07375271 |  |  | 0.09964378 | 0.07330581 | 0.140991 | 0.07328892 | 0.1815619 | 0.07323704
[5 empty] | 0.1959782 | 0.07449024 |  |  | 0.09909012 | 0.07403887 | 0.139767 | 0.07402181 | 0.1811671 | 0.07396941
[5 empty] | 0.1841731 | 0.07522777 |  |  | 0.098342 | 0.07477192 | 0.1387518 | 0.0747547 | 0.1778841 | 0.07470178
[5 empty] | 0.1863762 | 0.07596529 |  |  | 0.0980006 | 0.07550498 | 0.1376471 | 0.07548759 | 0.1764156 | 0.07543415
[5 empty] | 0.1935891 | 0.07670282 |  |  | 0.09646715 | 0.07623804 | 0.1366549 | 0.07622048 | 0.1764639 | 0.07616652
[5 empty] | 0.1708132 | 0.07744035 |  |  | 0.09624283 | 0.0769711 | 0.1349771 | 0.07695336 | 0.1748318 | 0.07689889
[5 empty] | 0.1830502 | 0.07817788 |  |  | 0.09542885 | 0.07770416 | 0.1352155 | 0.07768625 | 0.1740218 | 0.07763126
[5 empty] | 0.1873014 | 0.0789154 |  |  | 0.09532642 | 0.07843721 | 0.133572 | 0.07841914 | 0.1720365 | 0.07836363
[5 empty] | 0.1845684 | 0.07965293 |  |  | 0.09453674 | 0.07917027 | 0.1330485 | 0.07915203 | 0.1713784 | 0.079096
[5 empty] | 0.1838527 | 0.08039046 |  |  | 0.09316102 | 0.07990333 | 0.1325469 | 0.07988492 | 0.1708501 | 0.07982837
[5 empty] | 0.1761557 | 0.08112798 |  |  | 0.09360046 | 0.08063639 | 0.1298691 | 0.08061781 | 0.1695542 | 0.08056074
[5 empty] | 0.1734791 | 0.08186551 |  |  | 0.09255626 | 0.08136945 | 0.1295169 | 0.0813507 | 0.1670932 | 0.08129311
[5 empty] | 0.1638243 | 0.08260304 |  |  | 0.09182962 | 0.0821025 | 0.1293923 | 0.08208359 | 0.1652698 | 0.08202548
[5 empty] | 0.1841928 | 0.08334057 |  |  | 0.09222176 | 0.08283556 | 0.1274972 | 0.08281648 | 0.1661865 | 0.08275786
[5 empty] | 0.1845861 | 0.08407809 |  |  | 0.09053387 | 0.08356862 | 0.1285333 | 0.08354937 | 0.1649458 | 0.08349023
[5 empty] | 0.1650057 | 0.08481562 |  |  | 0.09086716 | 0.08430168 | 0.1271027 | 0.08428226 | 0.1638504 | 0.0842226
[5 empty] | 0.1734531 | 0.08555315 |  |  | 0.09072283 | 0.08503474 | 0.1267072 | 0.08501515 | 0.1622028 | 0.08495497
[5 empty] | 0.1839299 | 0.08629067 |  |  | 0.08980208 | 0.08576779 | 0.1262486 | 0.08574803 | 0.1611055 | 0.08568734
[5 empty] | 0.1714375 | 0.0870282 |  |  | 0.08940612 | 0.08650085 | 0.1242289 | 0.08648092 | 0.1610612 | 0.08641971
[5 empty] | 0.1739774 | 0.08776573 |  |  | 0.08843616 | 0.08723391 | 0.12455 | 0.08721381 | 0.1603724 | 0.08715208
[5 empty] | 0.1705511 | 0.08850326 |  |  | 0.0883934 | 0.08796697 | 0.1231137 | 0.0879467 | 0.1597417 | 0.08788445
[5 empty] | 0.1641603 | 0.08924078 |  |  | 0.08807903 | 0.08870003 | 0.1238219 | 0.08867959 | 0.1592716 | 0.08861682
[5 empty] | 0.1768062 | 0.08997831 |  |  | 0.08799427 | 0.08943309 | 0.1229766 | 0.08941248 | 0.1577648 | 0.08934919
[5 empty] | 0.1644905 | 0.09071584 |  |  | 0.08724032 | 0.09016614 | 0.1227795 | 0.09014537 | 0.1583238 | 0.09008156
[5 empty] | 0.1682147 | 0.09145336 |  |  | 0.08721839 | 0.0908992 | 0.1231326 | 0.09087826 | 0.1577511 | 0.09081393
[5 empty] | 0.1619802 | 0.09219089 |  |  | 0.08742966 | 0.09163226 | 0.1214378 | 0.09161115 | 0.1557494 | 0.0915463
[5 empty] | 0.1697886 | 0.09292842 |  |  | 0.08737536 | 0.09236532 | 0.121197 | 0.09234404 | 0.1558212 | 0.09227867
[5 empty] | 0.1806414 | 0.09366594 |  |  | 0.08765669 | 0.09309838 | 0.120712 | 0.09307693 | 0.1555691 | 0.09301104
[5 empty] | 0.1625401 | 0.09440347 |  |  | 0.08717484 | 0.09383143 | 0.1218847 | 0.09380982 | 0.1549956 | 0.09374341
[5 empty] | 0.1804861 | 0.095141 |  |  | 0.08643102 | 0.09456449 | 0.121717 | 0.0945427 | 0.1545033 | 0.09447578
[5 empty] | 0.1754796 | 0.09587853 |  |  | 0.08762538 | 0.09529755 | 0.121109 | 0.09527559 | 0.1544924 | 0.09520815
[5 empty] | 0.157508 | 0.09661605 |  |  | 0.08634791 | 0.09603061 | 0.1204449 | 0.09600848 | 0.1555413 | 0.09594052
[5 empty] | 0.157567 | 0.09735358 |  |  | 0.08649514 | 0.09676367 | 0.1221194 | 0.09674137 | 0.1557428 | 0.09667289
[5 empty] | 0.1796556 | 0.09809111 |  |  | 0.08736618 | 0.09749672 | 0.1214313 | 0.09747426 | 0.154495 | 0.09740526
[5 empty] | 0.1627727 | 0.09882863 |  |  | 0.08756016 | 0.09822978 | 0.120979 | 0.09820715 | 0.154696 | 0.09813763
[5 empty] | 0.1699172 | 0.09956616 |  |  | 0.0876762 | 0.09896284 | 0.1226612 | 0.09894004 | 0.1560441 | 0.09887
[5 empty] | 0.158088 | 0.1003037 |  |  | 0.0871134 | 0.0996959 | 0.1216766 | 0.09967293 | 0.1578373 | 0.09960237
[5 empty] | 0.163284 | 0.1010412 |  |  | 0.0876709 | 0.100429 | 0.1216237 | 0.1004058 | 0.1565737 | 0.1003347
[5 empty] | 0.165504 | 0.1017787 |  |  | 0.08804782 | 0.101162 | 0.1226011 | 0.1011387 | 0.1577515 | 0.1010671
[5 empty] | 0.1707471 | 0.1025163 |  |  | 0.08744326 | 0.1018951 | 0.1234076 | 0.1018716 | 0.1571687 | 0.1017995
[5 empty] | 0.1820121 | 0.1032538 |  |  | 0.08825634 | 0.1026281 | 0.1227417 | 0.1026045 | 0.1579235 | 0.1025319
[5 empty] | 0.1792979 | 0.1039913 |  |  | 0.0890862 | 0.1033612 | 0.124202 | 0.1033374 | 0.1580141 | 0.1032642
[5 empty] | 0.1796034 | 0.1047289 |  |  | 0.08863194 | 0.1040942 | 0.1241872 | 0.1040703 | 0.1585385 | 0.1039966
[5 empty] | 0.1809275 | 0.1054664 |  |  | 0.08859268 | 0.1048273 | 0.1236959 | 0.1048032 | 0.1606948 | 0.104729
[5 empty] | 0.1812692 | 0.1062039 |  |  | 0.08866755 | 0.1055604 | 0.1244266 | 0.105536 | 0.1600813 | 0.1054613
[5 empty] | 0.1706273 | 0.1069414 |  |  | 0.08915566 | 0.1062934 | 0.1250781 | 0.1062689 | 0.1597959 | 0.1061937
[5 empty] | 0.1660008 | 0.107679 |  |  | 0.08985612 | 0.1070265 | 0.1252489 | 0.1070018 | 0.1612369 | 0.1069261
[5 empty] | 0.1793885 | 0.1084165 |  |  | 0.09006807 | 0.1077595 | 0.1251377 | 0.1077347 | 0.1628023 | 0.1076584
[5 empty] | 0.1817893 | 0.109154 |  |  | 0.08979061 | 0.1084926 | 0.125943 | 0.1084676 | 0.1633903 | 0.1083908
[5 empty] | 0.1742022 | 0.1098915 |  |  | 0.09052287 | 0.1092257 | 0.1280635 | 0.1092005 | 0.163199 | 0.1091232
[5 empty] | 0.1706261 | 0.1106291 |  |  | 0.09096396 | 0.1099587 | 0.1281979 | 0.1099334 | 0.1630265 | 0.1098556
[5 empty] | 0.1810599 | 0.1113666 |  |  | 0.09201301 | 0.1106918 | 0.1278447 | 0.1106663 | 0.164271 | 0.1105879
[5 empty] | 0.1655024 | 0.1121041 |  |  | 0.09206913 | 0.1114248 | 0.1283026 | 0.1113992 | 0.1663305 | 0.1113203
[5 empty] | 0.1739526 | 0.1128417 |  |  | 0.09253144 | 0.1121579 | 0.1288701 | 0.112132 | 0.1662032 | 0.1120527
[5 empty] | 0.1884094 | 0.1135792 |  |  | 0.09289905 | 0.1128909 | 0.130346 | 0.1128649 | 0.1683872 | 0.112785
[5 empty] | 0.1678717 | 0.1143167 |  |  | 0.0926711 | 0.113624 | 0.1306287 | 0.1135978 | 0.1682806 | 0.1135174
[5 empty] | 0.1793383 | 0.1150542 |  |  | 0.09294669 | 0.1143571 | 0.1313171 | 0.1143307 | 0.1702816 | 0.1142498
[5 empty] | 0.1778083 | 0.1157918 |  |  | 0.09372494 | 0.1150901 | 0.1318095 | 0.1150636 | 0.1690883 | 0.1149822
[5 empty] | 0.1772805 | 0.1165293 |  |  | 0.09380498 | 0.1158232 | 0.1332048 | 0.1157965 | 0.1692987 | 0.1157145
[5 empty] | 0.1707538 | 0.1172668 |  |  | 0.09498593 | 0.1165562 | 0.1335015 | 0.1165294 | 0.1707111 | 0.1164469
[5 empty] | 0.1882271 | 0.1180043 |  |  | 0.09536689 | 0.1172893 | 0.1338982 | 0.1172623 | 0.1735235 | 0.1171793
[5 empty] | 0.1837098 | 0.1187419 |  |  | 0.09505508 | 0.1180224 | 0.1333066 | 0.1179952 | 0.1734517 | 0.1179116
[5 empty] | 0.182223 | 0.1194794 |  |  | 0.09536773 | 0.1187554 | 0.1341535 | 0.118728 | 0.1738323 | 0.118644
[5 empty] | 0.1827677 | 0.1202169 |  |  | 0.09630558 | 0.1194885 | 0.1357399 | 0.1194609 | 0.1748667 | 0.1193764
[5 empty] | 0.1853438 | 0.1209544 |  |  | 0.09646873 | 0.1202215 | 0.135366 | 0.1201938 | 0.1746551 | 0.1201087
[5 empty] | 0.1829516 | 0.121692 |  |  | 0.09745728 | 0.1209546 | 0.137232 | 0.1209267 | 0.1755978 | 0.1208411
[5 empty] | 0.1795911 | 0.1224295 |  |  | 0.09807135 | 0.1216876 | 0.137038 | 0.1216596 | 0.1769949 | 0.1215735
[5 empty] | 0.1862625 | 0.123167 |  |  | 0.09761104 | 0.1224207 | 0.1392841 | 0.1223925 | 0.1801467 | 0.1223059
[5 empty] | 0.1759659 | 0.1239046 |  |  | 0.09857647 | 0.1231538 | 0.1394706 | 0.1231254 | 0.1814534 | 0.1230382
[5 empty] | 0.1967014 | 0.1246421 |  |  | 0.09916775 | 0.1238868 | 0.1395976 | 0.1238583 | 0.1823153 | 0.1237706
[5 empty] | 0.1864692 | 0.1253796 |  |  | 0.09928499 | 0.1246199 | 0.1404653 | 0.1245912 | 0.1822325 | 0.124503
[5 empty] | 0.1892693 | 0.1261171 |  |  | 0.1002283 | 0.1253529 | 0.1430738 | 0.1253241 | 0.1834053 | 0.1252353
[5 empty] | 0.186102 | 0.1268547 |  |  | 0.1009978 | 0.126086 | 0.1441233 | 0.1260569 | 0.184434 | 0.1259677
[5 empty] | 0.1779673 | 0.1275922 |  |  | 0.1024935 | 0.126819 | 0.1444139 | 0.1267898 | 0.1873186 | 0.1267001
[5 empty] | 0.1978654 | 0.1283297 |  |  | 0.1022157 | 0.1275521 | 0.1463459 | 0.1275227 | 0.1890596 | 0.1274324
[5 empty] | 0.1777964 | 0.1290672 |  |  | 0.1031644 | 0.1282852 | 0.1459193 | 0.1282556 | 0.190157 | 0.1281648
[5 empty] | 0.2017604 | 0.1298048 |  |  | 0.1036396 | 0.1290182 | 0.1481344 | 0.1289885 | 0.1919112 | 0.1288972
[5 empty] | 0.1867575 | 0.1305423 |  |  | 0.1042416 | 0.1297513 | 0.1491913 | 0.1297214 | 0.1933223 | 0.1296296
[5 empty] | 0.1947879 | 0.1312798 |  |  | 0.1062705 | 0.1304843 | 0.1504902 | 0.1304543 | 0.1945905 | 0.1303619
[5 empty] | 0.1908517 | 0.1320174 |  |  | 0.1067263 | 0.1312174 | 0.1517312 | 0.1311872 | 0.1968162 | 0.1310943
[5 empty] | 0.185949 | 0.1327549 |  |  | 0.1079091 | 0.1319505 | 0.1530146 | 0.1319201 | 0.1996995 | 0.1318267
[5 empty] | 0.1970801 | 0.1334924 |  |  | 0.1085191 | 0.1326835 | 0.1538404 | 0.1326529 | 0.2023407 | 0.132559
[5 empty] | 0.188288 | 0.1342299 |  |  | 0.10869 | 0.1334166 | 0.1563626 | 0.1333858 | 0.2043127 | 0.1332914
[5 empty] | 0.1986059 | 0.1349675 |  |  | 0.1109498 | 0.1341496 | 0.1583239 | 0.1341187 | 0.2066743 | 0.1340238
[5 empty] | 0.2060292 | 0.135705 |  |  | 0.1116949 | 0.1348827 | 0.1600182 | 0.1348516 | 0.206717 | 0.1347562
[5 empty] | 0.200553 | 0.1364425 |  |  | 0.1133213 | 0.1356157 | 0.1624394 | 0.1355845 | 0.2113329 | 0.1354885
[5 empty] | 0.2041726 | 0.13718 |  |  | 0.1145252 | 0.1363488 | 0.1642817 | 0.1363174 | 0.2127136 | 0.1362209
[5 empty] | 0.2008832 | 0.1379176 |  |  | 0.1151028 | 0.1370819 | 0.1660388 | 0.1370503 | 0.2156509 | 0.1369533
[5 empty] | 0.1986801 | 0.1386551 |  |  | 0.11755 | 0.1378149 | 0.1684049 | 0.1377832 | 0.2204367 | 0.1376856
[5 empty] | 0.1985586 | 0.1393926 |  |  | 0.1182632 | 0.138548 | 0.171074 | 0.1385161 | 0.2223627 | 0.138418
[5 empty] | 0.2185137 | 0.1401302 |  |  | 0.1203384 | 0.139281 | 0.1730399 | 0.1392489 | 0.2260208 | 0.1391504
[5 empty] | 0.2105409 | 0.1408677 |  |  | 0.1213718 | 0.1400141 | 0.1759967 | 0.1399818 | 0.2296027 | 0.1398827
[5 empty] | 0.2246353 | 0.1416052 |  |  | 0.1226595 | 0.1407472 | 0.1775384 | 0.1407147 | 0.2323003 | 0.1406151
[5 empty] | 0.2107921 | 0.1423427 |  |  | 0.1251977 | 0.1414802 | 0.1809589 | 0.1414476 | 0.2363053 | 0.1413475
[5 empty] | 0.2110067 | 0.1430803 |  |  | 0.1267825 | 0.1422133 | 0.1841523 | 0.1421805 | 0.2414095 | 0.1420799
[5 empty] | 0.2202742 | 0.1438178 |  |  | 0.1286101 | 0.1429463 | 0.1860125 | 0.1429134 | 0.2451048 | 0.1428122
[5 empty] | 0.2335899 | 0.1445553 |  |  | 0.1308765 | 0.1436794 | 0.1887336 | 0.1436463 | 0.2474829 | 0.1435446
[5 empty] | 0.2329491 | 0.1452928 |  |  | 0.1320779 | 0.1444124 | 0.1924094 | 0.1443792 | 0.2536356 | 0.144277
[5 empty] | 0.2403469 | 0.1460304 |  |  | 0.1350106 | 0.1451455 | 0.196434 | 0.1451121 | 0.2578548 | 0.1450093
[5 empty] | 0.2247786 | 0.1467679 |  |  | 0.1365705 | 0.1458786 | 0.1975013 | 0.1458449 | 0.2597322 | 0.1457417