## 1
Общество с ограниченной ответственностью "Инженерная геология" (ООО "ИнжГео") | [11 empty] | Общество с ограниченной ответственностью "Инженерная геология" (ООО "ИнжГео")
Юр. адрес: 117279, г. Москва, ул. Миклухо-Маклая, 36 а, этаж 5, пом. XXIII к. 76-84 | [11 empty] | Юр. адрес: 117279, г. Москва, ул. Миклухо-Маклая, 36 а, этаж 5, пом. XXIII к. 76-84 | [8 empty] | нагр |  |  | X0 | Y0 | R |  | нагр |  |  |  | X0 | Y0 | R | нагр |  |  |  | X0 | Y0 | R |  | нагр |  |  |  | X0 | Y0 | R
Телефон/факс +7 (495) 132-30-00, Адрес электронной почты inbox@inj-geo.ru | [11 empty] | Телефон/факс +7 (495) 132-30-00, Адрес электронной почты inbox@inj-geo.ru | [12 empty] | 0 | [7 empty] | 0 | [6 empty] | 0 | [7 empty] | 0
[21 empty] | девиатор | [6 empty] | девиатор | [6 empty] | девиатор | [7 empty] | девиатор
Испытательная лаборатория ООО «ИнжГео» | [11 empty] | Испытательная лаборатория ООО «ИнжГео» | [8 empty] | x0 | Угол | X | Y |  |  |  | x0 |  | Угол | X | Y |  |  | x0 |  | Угол | X | Y |  |  |  | x0 |  | Угол | X | Y
Адрес места осуществления деятельности лаборатории: г. Москва, просп. Вернадского, д. 51, стр. 1 | [11 empty] | Адрес места осуществления деятельности лаборатории: г. Москва, просп. Вернадского, д. 51, стр. 1 | [9 empty] | 0 | [7 empty] | 0 | [6 empty] | 0 | [7 empty] | 0
Телефон +7(910)4557682, E-mail: slg85@mail.ru | [11 empty] | Телефон +7(910)4557682, E-mail: slg85@mail.ru | [9 empty] | 5 | [7 empty] | 5 | [6 empty] | 5 | [7 empty] | 5
[22 empty] | 10 | [7 empty] | 10 | [6 empty] | 10 | [7 empty] | 10
[12 empty] | Протокол испытаний № 13-63/350 от 14-10-2023 | [9 empty] | 15 | [7 empty] | 15 | [6 empty] | 15 | [7 empty] | 15
[22 empty] | 20 | [7 empty] | 20 | [6 empty] | 20 | [7 empty] | 20
[12 empty] | Наименование и адрес заказчика: Переход трубопровода через р. Енисей | [9 empty] | 25 | [7 empty] | 25 | [6 empty] | 25 | [7 empty] | 25
[12 empty] | Наименование объекта: ООО Регионстрой | [9 empty] | 30 | [7 empty] | 30 | [6 empty] | 30 | [7 empty] | 30
Наименование используемого метода/методики: ГОСТ 12248.4-2020 | [11 empty] | Наименование используемого метода/методики: ГОСТ 12248.3-2020 | [9 empty] | 35 | [7 empty] | 35 | [6 empty] | 35 | [7 empty] | 35
Условия проведения испытания: температура окружающей среды (18 - 25)0С, влажность воздуха (40 - 75)% | [11 empty] | Условия проведения испытания: температура окружающей среды (18 - 25)0С, влажность воздуха (40 - 75)% | [9 empty] | 40 | [7 empty] | 40 | [6 empty] | 40 | [7 empty] | 40
[12 empty] | Дата получение объекта подлежащего испытаниям: 17-09-2023 | [9 empty] | 45 | [7 empty] | 45 | [6 empty] | 45 | [7 empty] | 45
[12 empty] | Дата испытания: 25.10.2022-19.11.2350 | [9 empty] | 50 | [7 empty] | 50 | [6 empty] | 50 | [7 empty] | 50
[22 empty] | 55 | [7 empty] | 55 | [6 empty] | 55 | [7 empty] | 55
Испытание грунтов методом трехосного сжатия | [11 empty] | Испытание грунтов методом трехосного сжатия | [9 empty] | 60 | [7 empty] | 60 | [6 empty] | 60 | [7 empty] | 60
[22 empty] | 65 | [7 empty] | 65 | [6 empty] | 65 | [7 empty] | 65
Лабораторный номер: | [6 empty] | We, д.е. = |  |  |  |  | Лабораторный номер: |  | 1385 |  |  |  | We, д.е. = | 0.197 |  |  | 70 | [7 empty] | 70 | [6 empty] | 70 | [7 empty] | 70
Номер скважины: | [6 empty] | ρ, г/см3 = |  |  |  |  | Номер скважины: |  | BH-154 |  |  |  | ρ, г/см3 = |  |  |  | 75 | [7 empty] | 75 | [6 empty] | 75 | [7 empty] | 75
Глубина отбора, м: | [6 empty] | ρs, г/см3 = |  |  |  |  | Глубина отбора, м: |  | 6 |  |  |  | ρs, г/см3 = | 2.72 |  |  | 80 | [7 empty] | 80 | [6 empty] | 80 | [7 empty] | 80
Наименование грунта: | [6 empty] | e, д.е. = |  |  |  |  | Наименование грунта: |  | Щебенистый грунт, заполнитель суглинок, легкий пылеватый, после оттаивания текучепластичный |  |  |  | e, д.е. = |  |  |  | 85 | [7 empty] | 85 | [6 empty] | 85 | [7 empty] | 85
Схема проведения опыта: | [6 empty] | IL, д.е. = |  |  |  |  | Схема проведения опыта: |  | КД |  |  |  | IL, д.е. = | 0.839052 |  |  | 90 | [7 empty] | 90 | [6 empty] | 90 | [7 empty] | 90
[22 empty] | 95 | [7 empty] | 95 | [6 empty] | 95 | [7 empty] | 95
[22 empty] | 100 | [7 empty] | 100 | [6 empty] | 100 | [7 empty] | 100
Результаты испытаний | [11 empty] | Результаты испытаний | [9 empty] | 105 | [7 empty] | 105 | [6 empty] | 105 | [7 empty] | 105
[22 empty] | 110 | [7 empty] | 110 | [6 empty] | 110 | [7 empty] | 110
[22 empty] | 115 | [7 empty] | 115 | [6 empty] | 115 | [7 empty] | 115
[22 empty] | 120 | [7 empty] | 120 | [6 empty] | 120 | [7 empty] | 120
[22 empty] | 125 | [7 empty] | 125 | [6 empty] | 125 | [7 empty] | 125
[22 empty] | 130 | [7 empty] | 130 | [6 empty] | 130 | [7 empty] | 130
[22 empty] | 135 | [7 empty] | 135 | [6 empty] | 135 | [7 empty] | 135
[22 empty] | 140 | [7 empty] | 140 | [6 empty] | 140 | [7 empty] | 140
[22 empty] | 145 | [7 empty] | 145 | [6 empty] | 145 | [7 empty] | 145
[22 empty] | 150 | [7 empty] | 150 | [6 empty] | 150 | [7 empty] | 150
[22 empty] | 155 | [7 empty] | 155 | [6 empty] | 155 | [7 empty] | 155
[22 empty] | 160 | [7 empty] | 160 | [6 empty] | 160 | [7 empty] | 160
[22 empty] | 165 | [7 empty] | 165 | [6 empty] | 165 | [7 empty] | 165
[22 empty] | 170 | [7 empty] | 170 | [6 empty] | 170 | [7 empty] | 170
[22 empty] | 175 | [7 empty] | 175 | [6 empty] | 175 | [7 empty] | 175
[22 empty] | 180 | [7 empty] | 180 | [6 empty] | 180 | [7 empty] | 180
[13 empty] | Давление в камере, Мпа σ3 | Вертикальная нагрузка, Мпа σ1 | Поровое давление, Мпа u
| K0, д.е. | 0.8263518 |  |  |  |  | Коэфф. Точки | [5 empty] | 0.15 | 0.2583281 | [5 empty] | 1 | [6 empty] | σ3,кПа | σ1,кПа | u, кПа |  |  |  | 4
| q_zg, МПа | 0.1239528 | [10 empty] | 0.25 | 0.4003558 | [27 empty] | δ3, Мпа | δ1-δ3, МПа | δ1, МПа | δ1, КПа
|  |  | Модуль деформации, МПа: | [9 empty] | 0.35 | 0.5423835 | [21 empty] | С, МПа:
|  |  | Е0= |  | Точки модуля (полное напр.), МПа |  |  |  | 0.1239528 | 0.1983244 | [25 empty] | φ, град:
|  |  | E50 = |  | qf (полное напр.), МПа |  |  |  | 0.283869 | [26 empty] | E, Мпа
|  |  | Коэф. Поперечной деформации, ϑ = | [9 empty] | Эффективные значения угла внутреннего трения и удельного сцепления ϕ', С' | [13 empty] | x | 0
[13 empty] | ϕ', град. = | 10 | [12 empty] | y |  |  |  | С, кПа | φ,°
[13 empty] | С', МПа = | 0.019
| Исполнитель: | [6 empty] | Морозов Д.С. |  |  |  |  | Исполнитель: |  |  |  |  | Морозов Д.С.
| Начальник исп. лаборатории: | [6 empty] | Семиколенова Л.Г. |  |  |  |  | Начальник исп. лаборатории: |  |  |  |  | Семиколенова Л.Г.
Лист 1 , всего листов 2 | [11 empty] | Лист 2 , всего листов 2
Частичное воспроизведение протокола испытаний без письменного разрешения ООО «ИнжГео» ЗАПРЕЩАЕТСЯ | [11 empty] | Частичное воспроизведение протокола испытаний без письменного разрешения ООО «ИнжГео» ЗАПРЕЩАЕТСЯ
[5 empty] | второй график |  | первый график | [9 empty] | К Пуассона
dev50 | epsE50 | ind | devE0 | epsE0 | dev | eps | sigma |  | dev1 | eps1 | dev2 | eps2 | dev3 | eps3 |  | Глины
0.133869 | 0.002346817 |  |  |  | 0 | 0 |  |  | 0 | 0 | 0 | 0 | 0.045 | 0.0002028553 |  | < 0 | 0,20-0,30
ind |  |  |  |  | 0.07437166 | 0.0007822725 |  |  | 0.05416407 | 0.0009495341 | 0.0751779 | 0.0008237008 | 0.09619173 | 0.0007227036 |  | 0-0,25 | 0,30-0,38
2 |  |  |  |  | 0.08634 | 0.001466738 |  |  | 0.05617648 | 0.001459796 | 0.0786075 | 0.001459079 | 0.1007201 | 0.001458717 |  | 0,25< | 0,38-0,45
E0 |  |  |  |  | 0.133869 | 0.002346817 |  |  | 0.05836924 | 0.002189694 | 0.0824237 | 0.002188619 | 0.104895 | 0.002188075 |  | Суглинки | 0,35-0,37
epsE0 | devE0 |  |  |  | 0.1323168 | 0.002933475 |  |  | 0.06146248 | 0.002919592 | 0.08529651 | 0.002918158 | 0.1100704 | 0.002917433 |  | Пески и супеси | 0,30-0,35
0.0007822725 | 0.07437166 |  |  |  | 0.1219288 | 0.003666844 |  |  | 0.06395797 | 0.003649489 | 0.08952856 | 0.003647698 | 0.11545 | 0.003646792
[5 empty] | 0.1383238 | 0.004400213 |  |  | 0.06655745 | 0.004379387 | 0.09252246 | 0.004377237 | 0.1195379 | 0.00437615
График E50 |  | График E |  |  | 0.1375049 | 0.005133582 |  |  | 0.06896268 | 0.005109285 | 0.09648086 | 0.005106777 | 0.124238 | 0.005105509
eps | q | sigma |  |  | 0.1484755 | 0.005866951 |  |  | 0.07097541 | 0.005839183 | 0.09870637 | 0.005836317 | 0.128354 | 0.005834867
Горизонтальная линия E50 |  | Касательная |  |  | 0.1462386 | 0.00660032 |  |  | 0.07299741 | 0.006569081 | 0.1032016 | 0.006565856 | 0.13289 | 0.006564225
0 |  | a | b |  | 0.1677975 | 0.007333689 |  |  | 0.07523042 | 0.007298979 | 0.1050692 | 0.007295396 | 0.1360499 | 0.007293584
|  |  | 0 |  | 0.1681555 | 0.008067058 |  |  | 0.0769762 | 0.008028877 | 0.1079118 | 0.008024935 | 0.1407375 | 0.008022942
Вертикальная линия E50 |  | p1 и p2 |  |  | 0.1753158 | 0.008800426 |  |  | 0.0791365 | 0.008758775 | 0.111032 | 0.008754475 | 0.1441567 | 0.0087523
| 0 | 0 |  |  | 0.1912816 | 0.009533795 |  |  | 0.08141309 | 0.009488673 | 0.1143325 | 0.009484014 | 0.1463115 | 0.009481659
[5 empty] | 0.196056 | 0.01026716 |  |  | 0.08260771 | 0.01021857 | 0.1158158 | 0.01021355 | 0.1498057 | 0.01021102
Касательная линия E50 |  |  |  |  | 0.1776425 | 0.01100053 |  |  | 0.08442211 | 0.01094847 | 0.1181847 | 0.01094309 | 0.1535433 | 0.01094038
0 | 0 | Горизонтальная 1 |  |  | 0.1860441 | 0.0117339 |  |  | 0.08685806 | 0.01167837 | 0.1207416 | 0.01167263 | 0.1567281 | 0.01166973
[5 empty] | 0.186264 | 0.01246727 |  |  | 0.08821731 | 0.01240826 | 0.1231893 | 0.01240217 | 0.1588641 | 0.01239909
Горизонтальная линия qкр |  |  |  |  | 0.1873056 | 0.01320064 |  |  | 0.08900161 | 0.01313816 | 0.1254303 | 0.01313171 | 0.1624551 | 0.01312845
Горизонтальная линия q |  | Горизонтальная 2 |  |  | 0.2141721 | 0.01393401 |  |  | 0.09101272 | 0.01386806 | 0.1260674 | 0.01386125 | 0.163905 | 0.01385781
0 |  | 0 |  |  | 0.2068666 | 0.01466738 |  |  | 0.09225239 | 0.01459796 | 0.128803 | 0.01459079 | 0.1664179 | 0.01458717
[5 empty] | 0.2013923 | 0.01540075 |  |  | 0.09292238 | 0.01532786 | 0.12984 | 0.01532033 | 0.1690975 | 0.01531653
Вертикальная линия q |  |  |  |  | 0.2257526 | 0.01613412 |  |  | 0.09422444 | 0.01605775 | 0.1325808 | 0.01604987 | 0.1708477 | 0.01604588
| 0 |  |  |  | 0.2149506 | 0.01686748 |  |  | 0.09546033 | 0.01678765 | 0.134228 | 0.01677941 | 0.1728725 | 0.01677524
[5 empty] | 0.2269896 | 0.01760085 |  |  | 0.0972318 | 0.01751755 | 0.1351845 | 0.01750895 | 0.1753758 | 0.0175046
[5 empty] | 0.2238727 | 0.01833422 |  |  | 0.0979406 | 0.01824745 | 0.1366526 | 0.01823849 | 0.1765614 | 0.01823396
[5 empty] | 0.2226033 | 0.01906759 |  |  | 0.0987885 | 0.01897735 | 0.1381351 | 0.01896803 | 0.1771333 | 0.01896332
[5 empty] | 0.2251845 | 0.01980096 |  |  | 0.1000772 | 0.01970724 | 0.1388347 | 0.01969757 | 0.1791954 | 0.01969268
[5 empty] | 0.2366195 | 0.02053433 |  |  | 0.1009086 | 0.02043714 | 0.1398538 | 0.02042711 | 0.1813515 | 0.02042203
[5 empty] | 0.2269116 | 0.0212677 |  |  | 0.1013843 | 0.02116704 | 0.1413953 | 0.02115665 | 0.1813056 | 0.02115139
[5 empty] | 0.2340639 | 0.02200107 |  |  | 0.1018061 | 0.02189694 | 0.1427616 | 0.02188619 | 0.1819616 | 0.02188075
[5 empty] | 0.2460799 | 0.02273444 |  |  | 0.1024758 | 0.02262683 | 0.1428553 | 0.02261573 | 0.1845234 | 0.02261011
[5 empty] | 0.2409625 | 0.0234678 |  |  | 0.1034951 | 0.02335673 | 0.1429793 | 0.02334527 | 0.1846948 | 0.02333947
[5 empty] | 0.2377151 | 0.02420117 |  |  | 0.1033657 | 0.02408663 | 0.144036 | 0.02407481 | 0.1867798 | 0.02406883
[5 empty] | 0.2323409 | 0.02493454 |  |  | 0.1047895 | 0.02481653 | 0.144728 | 0.02480435 | 0.1864823 | 0.02479818
[5 empty] | 0.2498431 | 0.02566791 |  |  | 0.1047682 | 0.02554643 | 0.1450581 | 0.02553388 | 0.1883061 | 0.02552754
[5 empty] | 0.257225 | 0.02640128 |  |  | 0.1055035 | 0.02627632 | 0.1464288 | 0.02626342 | 0.1878553 | 0.0262569
[5 empty] | 0.2424897 | 0.02713465 |  |  | 0.1060972 | 0.02700622 | 0.1463427 | 0.02699296 | 0.1888336 | 0.02698626
[5 empty] | 0.2486405 | 0.02786802 |  |  | 0.1055511 | 0.02773612 | 0.1471026 | 0.0277225 | 0.189945 | 0.02771562
[5 empty] | 0.2566806 | 0.02860139 |  |  | 0.1068669 | 0.02846602 | 0.1484109 | 0.02845204 | 0.1899934 | 0.02844498
[5 empty] | 0.2436132 | 0.02933475 |  |  | 0.1066463 | 0.02919592 | 0.1475704 | 0.02918158 | 0.1906827 | 0.02917433
[5 empty] | 0.2544416 | 0.03006812 |  |  | 0.1070911 | 0.02992581 | 0.1487836 | 0.02991112 | 0.1902168 | 0.02990369
[5 empty] | 0.256169 | 0.03080149 |  |  | 0.1074031 | 0.03065571 | 0.1479533 | 0.03064066 | 0.1905996 | 0.03063305
[5 empty] | 0.2397986 | 0.03153486 |  |  | 0.107684 | 0.03138561 | 0.1496819 | 0.0313702 | 0.191235 | 0.03136241
[5 empty] | 0.2403336 | 0.03226823 |  |  | 0.1076356 | 0.03211551 | 0.1483722 | 0.03209974 | 0.1912268 | 0.03209177
[5 empty] | 0.2647772 | 0.0330016 |  |  | 0.1077597 | 0.0328454 | 0.1500267 | 0.03282928 | 0.1918791 | 0.03282113
[5 empty] | 0.2641327 | 0.03373497 |  |  | 0.1080579 | 0.0335753 | 0.1498481 | 0.03355882 | 0.1906957 | 0.03355048
[5 empty] | 0.2564033 | 0.03446834 |  |  | 0.1082321 | 0.0343052 | 0.1490391 | 0.03428836 | 0.1910804 | 0.03427984
[5 empty] | 0.2475923 | 0.03520171 |  |  | 0.1082839 | 0.0350351 | 0.1499021 | 0.0350179 | 0.1922373 | 0.0350092
[5 empty] | 0.267738 | 0.03593507 |  |  | 0.1083281 | 0.035765 | 0.1503558 | 0.03574744 | 0.1923835 | 0.03573856
[5 empty] | 0.263738 | 0.03666844 |  |  | 0.1081277 | 0.03649489 | 0.1493552 | 0.03647698 | 0.1922829 | 0.03646792
[5 empty] | 0.2566689 | 0.03740181 |  |  | 0.1078009 | 0.03722479 | 0.1489162 | 0.03720652 | 0.1920314 | 0.03719728
[5 empty] | 0.2444707 | 0.03813518 |  |  | 0.1079885 | 0.03795469 | 0.1495452 | 0.03793606 | 0.1911016 | 0.03792664
[5 empty] | 0.2571493 | 0.03886855 |  |  | 0.1071929 | 0.03868459 | 0.149145 | 0.0386656 | 0.1907962 | 0.03865599
[5 empty] | 0.2657107 | 0.03960192 |  |  | 0.1073181 | 0.03941449 | 0.1492218 | 0.03939514 | 0.1905238 | 0.03938535
[5 empty] | 0.2451611 | 0.04033529 |  |  | 0.1073681 | 0.04014438 | 0.147382 | 0.04012468 | 0.190093 | 0.04011471
[5 empty] | 0.2655063 | 0.04106866 |  |  | 0.105947 | 0.04087428 | 0.1471318 | 0.04085422 | 0.1879122 | 0.04084407
[5 empty] | 0.2497525 | 0.04180203 |  |  | 0.1054589 | 0.04160418 | 0.1466775 | 0.04158376 | 0.1872901 | 0.04157343
[5 empty] | 0.2459057 | 0.04253539 |  |  | 0.1058079 | 0.04233408 | 0.1466254 | 0.0423133 | 0.1854352 | 0.04230279
[5 empty] | 0.2369718 | 0.04326876 |  |  | 0.1042979 | 0.04306398 | 0.1451819 | 0.04304283 | 0.1851561 | 0.04303214
[5 empty] | 0.238957 | 0.04400213 |  |  | 0.1041331 | 0.04379387 | 0.1436531 | 0.04377237 | 0.1830613 | 0.0437615
[5 empty] | 0.2388672 | 0.0447355 |  |  | 0.1029175 | 0.04452377 | 0.1430455 | 0.04450191 | 0.1830594 | 0.04449086
[5 empty] | 0.2347085 | 0.04546887 |  |  | 0.1021551 | 0.04525367 | 0.1417652 | 0.04523145 | 0.1805589 | 0.04522022
[5 empty] | 0.2414868 | 0.04620224 |  |  | 0.1015501 | 0.04598357 | 0.1407186 | 0.04596099 | 0.1788684 | 0.04594958
[5 empty] | 0.2402083 | 0.04693561 |  |  | 0.1005064 | 0.04671346 | 0.139512 | 0.04669053 | 0.1764964 | 0.04667894
[5 empty] | 0.2418789 | 0.04766898 |  |  | 0.09982818 | 0.04744336 | 0.1372517 | 0.04742007 | 0.1758515 | 0.04740829
[5 empty] | 0.2455047 | 0.04840235 |  |  | 0.09951946 | 0.04817326 | 0.136344 | 0.04814961 | 0.1736423 | 0.04813765
[5 empty] | 0.2520916 | 0.04913571 |  |  | 0.09828429 | 0.04890316 | 0.1349951 | 0.04887915 | 0.1722772 | 0.04886701
[5 empty] | 0.2286458 | 0.04986908 |  |  | 0.09722673 | 0.04963306 | 0.1331114 | 0.04960869 | 0.1701649 | 0.04959637
[5 empty] | 0.2451732 | 0.05060245 |  |  | 0.09595085 | 0.05036295 | 0.1314991 | 0.05033823 | 0.1676139 | 0.05032573
[5 empty] | 0.2326799 | 0.05133582 |  |  | 0.09526069 | 0.05109285 | 0.1302645 | 0.05106777 | 0.1645328 | 0.05105509
[5 empty] | 0.2311719 | 0.05206919 |  |  | 0.09436033 | 0.05182275 | 0.129114 | 0.05179731 | 0.16233 | 0.05178444
[5 empty] | 0.2296552 | 0.05280256 |  |  | 0.09285381 | 0.05255265 | 0.1265539 | 0.05252685 | 0.1609143 | 0.0525138
[5 empty] | 0.2181359 | 0.05353593 |  |  | 0.09254519 | 0.05328255 | 0.1250903 | 0.05325639 | 0.159694 | 0.05324316
[5 empty] | 0.2296199 | 0.0542693 |  |  | 0.09083854 | 0.05401244 | 0.1242297 | 0.05398593 | 0.1567779 | 0.05397252
[5 empty] | 0.2391133 | 0.05500267 |  |  | 0.09043791 | 0.05474234 | 0.1232783 | 0.05471547 | 0.1548743 | 0.05470188
[5 empty] | 0.2376221 | 0.05573603 |  |  | 0.08884737 | 0.05547224 | 0.1215424 | 0.05544501 | 0.152392 | 0.05543124
[5 empty] | 0.2221524 | 0.0564694 |  |  | 0.08877096 | 0.05620214 | 0.1190283 | 0.05617455 | 0.1501393 | 0.05616059
[5 empty] | 0.2357102 | 0.05720277 |  |  | 0.08701274 | 0.05693204 | 0.1186423 | 0.05690409 | 0.147825 | 0.05688995
[5 empty] | 0.2253014 | 0.05793614 |  |  | 0.08647678 | 0.05766193 | 0.1172907 | 0.05763363 | 0.1461575 | 0.05761931
[5 empty] | 0.2299322 | 0.05866951 |  |  | 0.08606714 | 0.05839183 | 0.1157798 | 0.05836317 | 0.1438454 | 0.05834867
[5 empty] | 0.2276085 | 0.05940288 |  |  | 0.08518787 | 0.05912173 | 0.1145158 | 0.05909271 | 0.1433972 | 0.05907803
[5 empty] | 0.2093364 | 0.06013625 |  |  | 0.08394303 | 0.05985163 | 0.1132052 | 0.05982224 | 0.1411216 | 0.05980739
[5 empty] | 0.2251219 | 0.06086962 |  |  | 0.08323667 | 0.06058152 | 0.1104541 | 0.06055178 | 0.139327 | 0.06053674
[5 empty] | 0.217971 | 0.06160299 |  |  | 0.08207287 | 0.06131142 | 0.1099688 | 0.06128132 | 0.138522 | 0.0612661
[5 empty] | 0.2248897 | 0.06233635 |  |  | 0.08115567 | 0.06204132 | 0.1094557 | 0.06201086 | 0.1358152 | 0.06199546
[5 empty] | 0.2178842 | 0.06306972 |  |  | 0.08068913 | 0.06277122 | 0.1071211 | 0.0627404 | 0.1348151 | 0.06272482
[5 empty] | 0.2209603 | 0.06380309 |  |  | 0.08027732 | 0.06350112 | 0.1070712 | 0.06346994 | 0.1338303 | 0.06345418
[5 empty] | 0.199112 | 0.06453646 |  |  | 0.07931624 | 0.06423101 | 0.1068006 | 0.06419948 | 0.1325519 | 0.06418354
[5 empty] | 0.2162641 | 0.06526983 |  |  | 0.0789558 | 0.06496091 | 0.1047318 | 0.06492902 | 0.1317745 | 0.06491289
[5 empty] | 0.2144041 | 0.0660032 |  |  | 0.07878752 | 0.06569081 | 0.1043508 | 0.06565856 | 0.1305806 | 0.06564225
[5 empty] | 0.1985336 | 0.06673657 |  |  | 0.07771248 | 0.06642071 | 0.1041592 | 0.0663881 | 0.1289726 | 0.06637161
[5 empty] | 0.2036544 | 0.06746994 |  |  | 0.07723173 | 0.06715061 | 0.1024588 | 0.06711764 | 0.1267526 | 0.06710097
[5 empty] | 0.2067679 | 0.06820331 |  |  | 0.07654635 | 0.0678805 | 0.1020512 | 0.06784718 | 0.125823 | 0.06783033
[5 empty] | 0.1978759 | 0.06893667 |  |  | 0.07645742 | 0.0686104 | 0.101238 | 0.06857672 | 0.124186 | 0.06855969
[5 empty] | 0.1949799 | 0.06967004 |  |  | 0.076066 | 0.0693403 | 0.09962099 | 0.06930626 | 0.1235438 | 0.06928904
[5 empty] | 0.2090816 | 0.07040341 |  |  | 0.07537316 | 0.0700702 | 0.09860171 | 0.0700358 | 0.1226987 | 0.0700184
[5 empty] | 0.2161827 | 0.07113678 |  |  | 0.07397998 | 0.07080009 | 0.09748187 | 0.07076534 | 0.1207529 | 0.07074776
[5 empty] | 0.2092847 | 0.07187015 |  |  | 0.07368752 | 0.07152999 | 0.09626313 | 0.07149488 | 0.1193087 | 0.07147712
[5 empty] | 0.1913893 | 0.07260352 |  |  | 0.07379686 | 0.07225989 | 0.09684716 | 0.07222442 | 0.1196683 | 0.07220648
[5 empty] | 0.2054982 | 0.07333689 |  |  | 0.07290906 | 0.07298979 | 0.09463562 | 0.07295396 | 0.118234 | 0.07293584
[5 empty] | 0.2006129 | 0.07407026 |  |  | 0.0725252 | 0.07371969 | 0.09443017 | 0.0736835 | 0.115708 | 0.0736652
[5 empty] | 0.2007351 | 0.07480363 |  |  | 0.07174635 | 0.07444958 | 0.09303247 | 0.07441304 | 0.1153925 | 0.07439455
[5 empty] | 0.1998664 | 0.07553699 |  |  | 0.07117358 | 0.07517948 | 0.09184419 | 0.07514258 | 0.1148899 | 0.07512391
[5 empty] | 0.2020085 | 0.07627036 |  |  | 0.07020796 | 0.07590938 | 0.09216699 | 0.07587212 | 0.1119023 | 0.07585327
[5 empty] | 0.194163 | 0.07700373 |  |  | 0.07005056 | 0.07663928 | 0.09060254 | 0.07660165 | 0.112632 | 0.07658263
[5 empty] | 0.2043314 | 0.0777371 |  |  | 0.06960245 | 0.07736918 | 0.09055249 | 0.07733119 | 0.1112813 | 0.07731199
[5 empty] | 0.1965156 | 0.07847047 |  |  | 0.06926471 | 0.07809907 | 0.08951851 | 0.07806073 | 0.1085524 | 0.07804135
[5 empty] | 0.181717 | 0.07920384 |  |  | 0.06773839 | 0.07882897 | 0.08870226 | 0.07879027 | 0.1081475 | 0.0787707
[5 empty] | 0.1949374 | 0.07993721 |  |  | 0.06732458 | 0.07955887 | 0.0868054 | 0.07951981 | 0.106869 | 0.07950006
[5 empty] | 0.2031783 | 0.08067058 |  |  | 0.06722435 | 0.08028877 | 0.08662961 | 0.08024935 | 0.1064189 | 0.08022942
[5 empty] | 0.1804414 | 0.08140394 |  |  | 0.06703876 | 0.08101867 | 0.08607653 | 0.08097889 | 0.1055997 | 0.08095878
[5 empty] | 0.1797283 | 0.08213731 |  |  | 0.06606888 | 0.08174856 | 0.08534784 | 0.08170843 | 0.1038135 | 0.08168814
[5 empty] | 0.1830406 | 0.08287068 |  |  | 0.0654158 | 0.08247846 | 0.08404519 | 0.08243797 | 0.1036626 | 0.0824175
[5 empty] | 0.20238 | 0.08360405 |  |  | 0.06558057 | 0.08320836 | 0.08357026 | 0.08316751 | 0.1019492 | 0.08314685
[5 empty] | 0.1987482 | 0.08433742 |  |  | 0.06496426 | 0.08393826 | 0.0827247 | 0.08389705 | 0.1006756 | 0.08387621
[5 empty] | 0.2011467 | 0.08507079 |  |  | 0.06456796 | 0.08466815 | 0.08291017 | 0.08462659 | 0.1007441 | 0.08460557
[5 empty] | 0.1755771 | 0.08580416 |  |  | 0.06389273 | 0.08539805 | 0.08202834 | 0.08535613 | 0.1007568 | 0.08533493
[5 empty] | 0.1910412 | 0.08653753 |  |  | 0.06363964 | 0.08612795 | 0.08138087 | 0.08608567 | 0.09921602 | 0.08606429
[5 empty] | 0.1925405 | 0.0872709 |  |  | 0.06300976 | 0.08685785 | 0.08046943 | 0.08681521 | 0.09902404 | 0.08679365
[5 empty] | 0.1930767 | 0.08800426 |  |  | 0.06340416 | 0.08758775 | 0.08059567 | 0.08754475 | 0.09858308 | 0.087523
[5 empty] | 0.1916514 | 0.08873763 |  |  | 0.06242392 | 0.08831764 | 0.08026126 | 0.08827429 | 0.09619539 | 0.08825236
[5 empty] | 0.1902662 | 0.089471 |  |  | 0.06247009 | 0.08904754 | 0.07976787 | 0.08900383 | 0.09606321 | 0.08898172
[5 empty] | 0.1929228 | 0.09020437 |  |  | 0.06194377 | 0.08977744 | 0.07971715 | 0.08973337 | 0.0964888 | 0.08971108
[5 empty] | 0.1876228 | 0.09093774 |  |  | 0.06194601 | 0.09050734 | 0.07941077 | 0.09046291 | 0.0961744 | 0.09044044
[5 empty] | 0.1803678 | 0.09167111 |  |  | 0.06207788 | 0.09123724 | 0.07825039 | 0.09119245 | 0.09472226 | 0.0911698
[5 empty] | 0.1861595 | 0.09240448 |  |  | 0.06234046 | 0.09196713 | 0.07883768 | 0.09192199 | 0.09483463 | 0.09189915
[5 empty] | 0.1799995 | 0.09313785 |  |  | 0.06163482 | 0.09269703 | 0.0782743 | 0.09265153 | 0.09421375 | 0.09262851
[5 empty] | 0.1848894 | 0.09387122 |  |  | 0.06166203 | 0.09342693 | 0.0780619 | 0.09338106 | 0.09476187 | 0.09335787
[5 empty] | 0.1718309 | 0.09460458 |  |  | 0.06142316 | 0.09415683 | 0.07760216 | 0.0941106 | 0.09418125 | 0.09408723
[5 empty] | 0.179824 | 0.09533795 |  |  | 0.06191831 | 0.09488673 | 0.07849515 | 0.09484014 | 0.09427195 | 0.09481659
[5 empty] | 0.1818551 | 0.09607132 |  |  | 0.06183857 | 0.09561662 | 0.07892689 | 0.09556968 | 0.09491512 | 0.09554595
[5 empty] | 0.1939195 | 0.09680469 |  |  | 0.06148091 | 0.09634652 | 0.07899277 | 0.09629922 | 0.09550459 | 0.0962753
[5 empty] | 0.1760163 | 0.09753806 |  |  | 0.06214453 | 0.09707642 | 0.07759158 | 0.09702876 | 0.0942387 | 0.09700466
[5 empty] | 0.182144 | 0.09827143 |  |  | 0.06242864 | 0.09780632 | 0.0777221 | 0.0977583 | 0.0955158 | 0.09773402
[5 empty] | 0.1863016 | 0.0990048 |  |  | 0.06203246 | 0.09853621 | 0.0790831 | 0.09848784 | 0.09613423 | 0.09846338
[5 empty] | 0.1924879 | 0.09973817 |  |  | 0.0618552 | 0.09926611 | 0.07927337 | 0.09921738 | 0.09479234 | 0.09919274
[5 empty] | 0.1977016 | 0.1004715 |  |  | 0.06269606 | 0.09999601 | 0.0797917 | 0.09994692 | 0.09528847 | 0.0999221
[5 empty] | 0.1939416 | 0.1012049 |  |  | 0.06255427 | 0.1007259 | 0.07903685 | 0.1006765 | 0.09622098 | 0.1006515
[5 empty] | 0.1862066 | 0.1019383 |  |  | 0.06272903 | 0.1014558 | 0.07890761 | 0.101406 | 0.0959882 | 0.1013808
[5 empty] | 0.1984956 | 0.1026716 |  |  | 0.06251956 | 0.1021857 | 0.07950277 | 0.1021355 | 0.09688849 | 0.1021102
[5 empty] | 0.1808072 | 0.103405 |  |  | 0.06312506 | 0.1029156 | 0.07962111 | 0.1028651 | 0.09782018 | 0.1028395
[5 empty] | 0.1791402 | 0.1041384 |  |  | 0.06364475 | 0.1036455 | 0.08076139 | 0.1035946 | 0.09848163 | 0.1035689
[5 empty] | 0.2004936 | 0.1048717 |  |  | 0.06357783 | 0.1043754 | 0.08132242 | 0.1043242 | 0.09867119 | 0.1042982
[5 empty] | 0.1958661 | 0.1056051 |  |  | 0.06342353 | 0.1051053 | 0.08140296 | 0.1050537 | 0.09928719 | 0.1050276
[5 empty] | 0.1992565 | 0.1063385 |  |  | 0.06358105 | 0.1058352 | 0.0818018 | 0.1057832 | 0.09892798 | 0.105757
[5 empty] | 0.1766636 | 0.1070719 |  |  | 0.06414961 | 0.1065651 | 0.08261772 | 0.1065128 | 0.1003919 | 0.1064863
[5 empty] | 0.1990862 | 0.1078052 |  |  | 0.06482841 | 0.107295 | 0.0823495 | 0.1072423 | 0.1008773 | 0.1072157
[5 empty] | 0.1905232 | 0.1085386 |  |  | 0.06531667 | 0.1080249 | 0.08349592 | 0.1079719 | 0.1004826 | 0.107945
[5 empty] | 0.1909732 | 0.109272 |  |  | 0.0653136 | 0.1087548 | 0.08285577 | 0.1087014 | 0.102706 | 0.1086744
[5 empty] | 0.2004352 | 0.1100053 |  |  | 0.06571841 | 0.1094847 | 0.08462782 | 0.1094309 | 0.102846 | 0.1094038
[5 empty] | 0.184908 | 0.1107387 |  |  | 0.06533032 | 0.1102146 | 0.08371086 | 0.1101605 | 0.1022008 | 0.1101331
[5 empty] | 0.1973903 | 0.1114721 |  |  | 0.06634853 | 0.1109445 | 0.08510366 | 0.11089 | 0.1031688 | 0.1108625
[5 empty] | 0.1798809 | 0.1122054 |  |  | 0.06627225 | 0.1116744 | 0.08540501 | 0.1116196 | 0.1051484 | 0.1115918
[5 empty] | 0.1963787 | 0.1129388 |  |  | 0.0666007 | 0.1124043 | 0.08601368 | 0.1123491 | 0.1049379 | 0.1123212
[5 empty] | 0.1868825 | 0.1136722 |  |  | 0.0668331 | 0.1131342 | 0.08592847 | 0.1130786 | 0.1061357 | 0.1130505
[5 empty] | 0.2033911 | 0.1144055 |  |  | 0.06686864 | 0.1138641 | 0.08754815 | 0.1138082 | 0.10584 | 0.1137799
[5 empty] | 0.2019032 | 0.1151389 |  |  | 0.06730654 | 0.114594 | 0.0870715 | 0.1145377 | 0.1062493 | 0.1145093
[5 empty] | 0.1974177 | 0.1158723 |  |  | 0.06824603 | 0.1153239 | 0.0880973 | 0.1152673 | 0.1070619 | 0.1152386
[5 empty] | 0.1999334 | 0.1166057 |  |  | 0.06878629 | 0.1160538 | 0.08812434 | 0.1159968 | 0.1095762 | 0.115968
[5 empty] | 0.2054491 | 0.117339 |  |  | 0.06882656 | 0.1167837 | 0.08965139 | 0.1167263 | 0.1093904 | 0.1166973
[5 empty] | 0.2009749 | 0.1180724 |  |  | 0.06937353 | 0.1175136 | 0.08918857 | 0.1174559 | 0.1091189 | 0.1174267
[5 empty] | 0.2045338 | 0.1188058 |  |  | 0.06974242 | 0.1182435 | 0.08965957 | 0.1181854 | 0.1117935 | 0.1181561
[5 empty] | 0.1981267 | 0.1195391 |  |  | 0.06963377 | 0.1189734 | 0.09056535 | 0.1189149 | 0.1115151 | 0.1188854
[5 empty] | 0.2037538 | 0.1202725 |  |  | 0.0702477 | 0.1197033 | 0.09060606 | 0.1196445 | 0.1115841 | 0.1196148
[5 empty] | 0.1994152 | 0.1210059 |  |  | 0.0702843 | 0.1204332 | 0.09238186 | 0.120374 | 0.1128007 | 0.1203441
[5 empty] | 0.1931111 | 0.1217392 |  |  | 0.07164366 | 0.121163 | 0.09249292 | 0.1211036 | 0.1147651 | 0.1210735
[5 empty] | 0.2058415 | 0.1224726 |  |  | 0.07182589 | 0.1218929 | 0.09343939 | 0.1218331 | 0.1156774 | 0.1218028
[5 empty] | 0.2026068 | 0.123206 |  |  | 0.07243108 | 0.1226228 | 0.09352143 | 0.1225626 | 0.1172379 | 0.1225322
[5 empty] | 0.210407 | 0.1239393 |  |  | 0.07225934 | 0.1233527 | 0.0958392 | 0.1232922 | 0.1168468 | 0.1232616
[5 empty] | 0.1992423 | 0.1246727 |  |  | 0.07371075 | 0.1240826 | 0.09669286 | 0.1240217 | 0.1180043 | 0.1239909
[5 empty] | 0.2151128 | 0.1254061 |  |  | 0.07378542 | 0.1248125 | 0.09688257 | 0.1247513 | 0.1198106 | 0.1247203
[5 empty] | 0.1970188 | 0.1261394 |  |  | 0.07388345 | 0.1255424 | 0.09800848 | 0.1254808 | 0.120366 | 0.1254496
[5 empty] | 0.2119603 | 0.1268728 |  |  | 0.07460494 | 0.1262723 | 0.09817077 | 0.1262103 | 0.1232705 | 0.126179
[5 empty] | 0.1999376 | 0.1276062 |  |  | 0.07564997 | 0.1270022 | 0.09956957 | 0.1269399 | 0.1241245 | 0.1269084
[5 empty] | 0.1949507 | 0.1283396 |  |  | 0.07681866 | 0.1277321 | 0.1002051 | 0.1276694 | 0.1260282 | 0.1276377
[5 empty] | 0.2209998 | 0.1290729 |  |  | 0.0767111 | 0.128462 | 0.1010774 | 0.128399 | 0.1262817 | 0.1283671
[5 empty] | 0.2110852 | 0.1298063 |  |  | 0.07732739 | 0.1291919 | 0.1032868 | 0.1291285 | 0.1284853 | 0.1290964
[5 empty] | 0.2192068 | 0.1305397 |  |  | 0.07846762 | 0.1299218 | 0.1044333 | 0.129858 | 0.1288391 | 0.1298258
[5 empty] | 0.216365 | 0.131273 |  |  | 0.0789319 | 0.1306517 | 0.1046171 | 0.1305876 | 0.1306435 | 0.1305551
[5 empty] | 0.2075599 | 0.1320064 |  |  | 0.07972032 | 0.1313816 | 0.1066384 | 0.1313171 | 0.1335985 | 0.1312845
[5 empty] | 0.2187916 | 0.1327398 |  |  | 0.08063301 | 0.1321115 | 0.1076974 | 0.1320467 | 0.1350045 | 0.1320139
[5 empty] | 0.2241055 | 0.1334731 |  |  | 0.0814005 | 0.1328414 | 0.1095401 | 0.1327762 | 0.1371256 | 0.1327432
[5 empty] | 0.2265403 | 0.1342065 |  |  | 0.08234737 | 0.1335713 | 0.1100063 | 0.1335057 | 0.1380134 | 0.1334726
[5 empty] | 0.2180905 | 0.1349399 |  |  | 0.08367018 | 0.1343012 | 0.1114907 | 0.1342353 | 0.1416607 | 0.1342019
[5 empty] | 0.217751 | 0.1356732 |  |  | 0.0845655 | 0.1350311 | 0.113188 | 0.1349648 | 0.1430603 | 0.1349313
[5 empty] | 0.2295165 | 0.1364066 |  |  | 0.08572987 | 0.135761 | 0.1149926 | 0.1356944 | 0.1446049 | 0.1356607
[5 empty] | 0.2123819 | 0.13714 |  |  | 0.08705987 | 0.1364909 | 0.1175994 | 0.1364239 | 0.1474874 | 0.13639
[5 empty] | 0.2133418 | 0.1378733 |  |  | 0.08845207 | 0.1372208 | 0.1200029 | 0.1371534 | 0.1509005 | 0.1371194
[5 empty] | 0.214391 | 0.1386067 |  |  | 0.08990301 | 0.1379507 | 0.1222978 | 0.137883 | 0.152737 | 0.1378487
[5 empty] | 0.2315243 | 0.1393401 |  |  | 0.09150926 | 0.1386806 | 0.1236787 | 0.1386125 | 0.1555896 | 0.1385781
[5 empty] | 0.2187365 | 0.1400735 |  |  | 0.09236739 | 0.1394105 | 0.1259402 | 0.1393421 | 0.1600512 | 0.1393074
[5 empty] | 0.2250222 | 0.1408068 |  |  | 0.09417395 | 0.1401404 | 0.1280771 | 0.1400716 | 0.1634144 | 0.1400368
[5 empty] | 0.2313763 | 0.1415402 |  |  | 0.09622551 | 0.1408703 | 0.1309838 | 0.1408011 | 0.1663722 | 0.1407662
[5 empty] | 0.2357936 | 0.1422736 |  |  | 0.09711864 | 0.1416002 | 0.1337552 | 0.1415307 | 0.1686173 | 0.1414955
[5 empty] | 0.2382688 | 0.1430069 |  |  | 0.09854988 | 0.1423301 | 0.1350857 | 0.1422602 | 0.1736423 | 0.1422249
[5 empty] | 0.2427966 | 0.1437403 |  |  | 0.1002158 | 0.14306 | 0.1378702 | 0.1429898 | 0.1770402 | 0.1429542
[5 empty] | 0.2373718 | 0.1444737 |  |  | 0.101913 | 0.1437899 | 0.1418031 | 0.1437193 | 0.1802037 | 0.1436836
[5 empty] | 0.2619893 | 0.145207 |  |  | 0.104538 | 0.1445198 | 0.1444791 | 0.1444488 | 0.1844256 | 0.144413
[5 empty] | 0.2506436 | 0.1459404 |  |  | 0.1061873 | 0.1452497 | 0.145993 | 0.1451784 | 0.1867986 | 0.1451423