## 1
Общество с ограниченной ответственностью "Инженерная геология" (ООО "ИнжГео") | [11 empty] | Общество с ограниченной ответственностью "Инженерная геология" (ООО "ИнжГео")
Юр. адрес: 117279, г. Москва, ул. Миклухо-Маклая, 36 а, этаж 5, пом. XXIII к. 76-84 | [11 empty] | Юр. адрес: 117279, г. Москва, ул. Миклухо-Маклая, 36 а, этаж 5, пом. XXIII к. 76-84 | [8 empty] | нагр |  |  | X0 | Y0 | R |  | нагр |  |  |  | X0 | Y0 | R | нагр |  |  |  | X0 | Y0 | R |  | нагр |  |  |  | X0 | Y0 | R
Телефон/факс +7 (495) 132-30-00, Адрес электронной почты inbox@inj-geo.ru | [11 empty] | Телефон/факс +7 (495) 132-30-00, Адрес электронной почты inbox@inj-geo.ru | [12 empty] | 0 | [7 empty] | 0 | [6 empty] | 0 | [7 empty] | 0
[21 empty] | девиатор | [6 empty] | девиатор | [6 empty] | девиатор | [7 empty] | девиатор
Испытательная лаборатория ООО «ИнжГео» | [11 empty] | Испытательная лаборатория ООО «ИнжГео» | [8 empty] | x0 | Угол | X | Y |  |  |  | x0 |  | Угол | X | Y |  |  | x0 |  | Угол | X | Y |  |  |  | x0 |  | Угол | X | Y
Адрес места осуществления деятельности лаборатории: г. Москва, просп. Вернадского, д. 51, стр. 1 | [11 empty] | Адрес места осуществления деятельности лаборатории: г. Москва, просп. Вернадского, д. 51, стр. 1 | [9 empty] | 0 | [7 empty] | 0 | [6 empty] | 0 | [7 empty] | 0
Телефон +7(910)4557682, E-mail: slg85@mail.ru | [11 empty] | Телефон +7(910)4557682, E-mail: slg85@mail.ru | [9 empty] | 5 | [7 empty] | 5 | [6 empty] | 5 | [7 empty] | 5
[22 empty] | 10 | [7 empty] | 10 | [6 empty] | 10 | [7 empty] | 10
[12 empty] | Протокол испытаний № 13-63/351 от 15-10-2023 | [9 empty] | 15 | [7 empty] | 15 | [6 empty] | 15 | [7 empty] | 15
[22 empty] | 20 | [7 empty] | 20 | [6 empty] | 20 | [7 empty] | 20
[12 empty] | Наименование и адрес заказчика: Переход трубопровода через р. Енисей | [9 empty] | 25 | [7 empty] | 25 | [6 empty] | 25 | [7 empty] | 25
[12 empty] | Наименование объекта: ООО Регионстрой | [9 empty] | 30 | [7 empty] | 30 | [6 empty] | 30 | [7 empty] | 30
Наименование используемого метода/методики: ГОСТ 12248.4-2020 | [11 empty] | Наименование используемого метода/методики: ГОСТ 12248.3-2020 | [9 empty] | 35 | [7 empty] | 35 | [6 empty] | 35 | [7 empty] | 35
Условия проведения испытания: температура окружающей среды (18 - 25)0С, влажность воздуха (40 - 75)% | [11 empty] | Условия проведения испытания: температура окружающей среды (18 - 25)0С, влажность воздуха (40 - 75)% | [9 empty] | 40 | [7 empty] | 40 | [6 empty] | 40 | [7 empty] | 40
[12 empty] | Дата получение объекта подлежащего испытаниям: 18-09-2023 | [9 empty] | 45 | [7 empty] | 45 | [6 empty] | 45 | [7 empty] | 45
[12 empty] | Дата испытания: 25.10.2022-19.11.2351 | [9 empty] | 50 | [7 empty] | 50 | [6 empty] | 50 | [7 empty] | 50
[22 empty] | 55 | [7 empty] | 55 | [6 empty] | 55 | [7 empty] | 55
Испытание грунтов методом трехосного сжатия | [11 empty] | Испытание грунтов методом трехосного сжатия | [9 empty] | 60 | [7 empty] | 60 | [6 empty] | 60 | [7 empty] | 60
[22 empty] | 65 | [7 empty] | 65 | [6 empty] | 65 | [7 empty] | 65
Лабораторный номер: | [6 empty] | We, д.е. = |  |  |  |  | Лабораторный номер: |  | 1386 |  |  |  | We, д.е. = | 0.164 |  |  | 70 | [7 empty] | 70 | [6 empty] | 70 | [7 empty] | 70
Номер скважины: | [6 empty] | ρ, г/см3 = |  |  |  |  | Номер скважины: |  | BH-155 |  |  |  | ρ, г/см3 = |  |  |  | 75 | [7 empty] | 75 | [6 empty] | 75 | [7 empty] | 75
Глубина отбора, м: | [6 empty] | ρs, г/см3 = |  |  |  |  | Глубина отбора, м: |  | 2.8 |  |  |  | ρs, г/см3 = | 2.73 |  |  | 80 | [7 empty] | 80 | [6 empty] | 80 | [7 empty] | 80
Наименование грунта: | [6 empty] | e, д.е. = |  |  |  |  | Наименование грунта: |  | Щебенистый грунт, заполнитель суглинок, легкий пылеватый, после оттаивания текучепластичный |  |  |  | e, д.е. = |  |  |  | 85 | [7 empty] | 85 | [6 empty] | 85 | [7 empty] | 85
Схема проведения опыта: | [6 empty] | IL, д.е. = |  |  |  |  | Схема проведения опыта: |  | КД |  |  |  | IL, д.е. = | 0.8817322 |  |  | 90 | [7 empty] | 90 | [6 empty] | 90 | [7 empty] | 90
[22 empty] | 95 | [7 empty] | 95 | [6 empty] | 95 | [7 empty] | 95
[22 empty] | 100 | [7 empty] | 100 | [6 empty] | 100 | [7 empty] | 100
Результаты испытаний | [11 empty] | Результаты испытаний | [9 empty] | 105 | [7 empty] | 105 | [6 empty] | 105 | [7 empty] | 105
[22 empty] | 110 | [7 empty] | 110 | [6 empty] | 110 | [7 empty] | 110
[22 empty] | 115 | [7 empty] | 115 | [6 empty] | 115 | [7 empty] | 115
[22 empty] | 120 | [7 empty] | 120 | [6 empty] | 120 | [7 empty] | 120
[22 empty] | 125 | [7 empty] | 125 | [6 empty] | 125 | [7 empty] | 125
[22 empty] | 130 | [7 empty] | 130 | [6 empty] | 130 | [7 empty] | 130
[22 empty] | 135 | [7 empty] | 135 | [6 empty] | 135 | [7 empty] | 135
[22 empty] | 140 | [7 empty] | 140 | [6 empty] | 140 | [7 empty] | 140
[22 empty] | 145 | [7 empty] | 145 | [6 empty] | 145 | [7 empty] | 145
[22 empty] | 150 | [7 empty] | 150 | [6 empty] | 150 | [7 empty] | 150
[22 empty] | 155 | [7 empty] | 155 | [6 empty] | 155 | [7 empty] | 155
[22 empty] | 160 | [7 empty] | 160 | [6 empty] | 160 | [7 empty] | 160
[22 empty] | 165 | [7 empty] | 165 | [6 empty] | 165 | [7 empty] | 165
[22 empty] | 170 | [7 empty] | 170 | [6 empty] | 170 | [7 empty] | 170
[22 empty] | 175 | [7 empty] | 175 | [6 empty] | 175 | [7 empty] | 175
[22 empty] | 180 | [7 empty] | 180 | [6 empty] | 180 | [7 empty] | 180
[13 empty] | Давление в камере, Мпа σ3 | Вертикальная нагрузка, Мпа σ1 | Поровое давление, Мпа u
| K0, д.е. | 0.6579799 |  |  |  |  | Коэфф. Точки | [5 empty] | 0.15 | 0.3373603 | [5 empty] | 1 | [6 empty] | σ3,кПа | σ1,кПа | u, кПа |  |  |  | 4
| q_zg, МПа | 0.09869698 | [10 empty] | 0.25 | 0.5413209 | [27 empty] | δ3, Мпа | δ1-δ3, МПа | δ1, МПа | δ1, КПа
|  |  | Модуль деформации, МПа: | [9 empty] | 0.35 | 0.7452816 | [21 empty] | С, МПа:
|  |  | Е0= |  | Точки модуля (полное напр.), МПа |  |  |  | 0.09869698 | 0.1579152 | [25 empty] | φ, град:
|  |  | E50 = |  | qf (полное напр.), МПа |  |  |  | 0.2565927 | [26 empty] | E, Мпа
|  |  | Коэф. Поперечной деформации, ϑ = | [9 empty] | Эффективные значения угла внутреннего трения и удельного сцепления ϕ', С' | [13 empty] | x | 0
[13 empty] | ϕ', град. = | 20 | [12 empty] | y |  |  |  | С, кПа | φ,°
[13 empty] | С', МПа = | 0.011
| Исполнитель: | [6 empty] | Морозов Д.С. |  |  |  |  | Исполнитель: |  |  |  |  | Морозов Д.С.
| Начальник исп. лаборатории: | [6 empty] | Семиколенова Л.Г. |  |  |  |  | Начальник исп. лаборатории: |  |  |  |  | Семиколенова Л.Г.
Лист 1 , всего листов 2 | [11 empty] | Лист 2 , всего листов 2
Частичное воспроизведение протокола испытаний без письменного разрешения ООО «ИнжГео» ЗАПРЕЩАЕТСЯ | [11 empty] | Частичное воспроизведение протокола испытаний без письменного разрешения ООО «ИнжГео» ЗАПРЕЩАЕТСЯ
[5 empty] | второй график |  | первый график | [9 empty] | К Пуассона
dev50 | epsE50 | ind | devE0 | epsE0 | dev | eps | sigma |  | dev1 | eps1 | dev2 | eps2 | dev3 | eps3 |  | Глины
0.1065927 | 0.00184918 |  |  |  | 0 | 0 |  |  | 0 | 0 | 0 | 0 | 0 | 0 |  | < 0 | 0,20-0,30
ind |  |  |  |  | 0.05921819 | 0.0006163935 |  |  | 0.09 | 0.000936796875 | 0.088 | 0.0005608036 | 0.149 | 0.000621196 |  | 0-0,25 | 0,30-0,38
2 |  |  |  |  | 0.08598045 | 0.001464236 |  |  | 0.09368013 | 0.001625171 | 0.1456605 | 0.001547101 | 0.1976408 | 0.001373307 |  | 0,25< | 0,38-0,45
E0 |  |  |  |  | 0.1065927 | 0.00184918 |  |  | 0.09595367 | 0.002194754 | 0.152454 | 0.002194119 | 0.2059771 | 0.002192879 |  | Суглинки | 0,35-0,37
epsE0 | devE0 |  |  |  | 0.1137121 | 0.002928473 |  |  | 0.09817298 | 0.002926339 | 0.1569823 | 0.002925492 | 0.2151282 | 0.002923838 |  | Пески и супеси | 0,30-0,35
0.0006163935 | 0.05921819 |  |  |  | 0.108987 | 0.003660591 |  |  | 0.1015889 | 0.003657924 | 0.1667485 | 0.003656865 | 0.2259461 | 0.003654798
[5 empty] | 0.1150772 | 0.004392709 |  |  | 0.1045988 | 0.004389509 | 0.1728571 | 0.004388238 | 0.2360362 | 0.004385757
График E50 |  | График E |  |  | 0.1229859 | 0.005124827 |  |  | 0.1075002 | 0.005121094 | 0.1793127 | 0.005119611 | 0.2443039 | 0.005116717
eps | q | sigma |  |  | 0.1247161 | 0.005856945 |  |  | 0.1089903 | 0.005852679 | 0.1860198 | 0.005850984 | 0.2507546 | 0.005847676
Горизонтальная линия E50 |  | Касательная |  |  | 0.130271 | 0.006589064 |  |  | 0.1120667 | 0.006584263 | 0.1931828 | 0.006582357 | 0.2614939 | 0.006578636
0 |  | a | b |  | 0.1266537 | 0.007321182 |  |  | 0.1159267 | 0.007315848 | 0.1986062 | 0.00731373 | 0.2700271 | 0.007309595
|  |  | 0 |  | 0.1378672 | 0.0080533 |  |  | 0.1185677 | 0.008047433 | 0.2023947 | 0.008045103 | 0.2750597 | 0.008040555
Вертикальная линия E50 |  | p1 и p2 |  |  | 0.1429146 | 0.008785418 |  |  | 0.1216871 | 0.008779018 | 0.2102525 | 0.008776476 | 0.2830972 | 0.008771514
| 0 | 0 |  |  | 0.154799 | 0.009517536 |  |  | 0.1239823 | 0.009510603 | 0.2132844 | 0.009507849 | 0.2910449 | 0.009502474
[5 empty] | 0.1395235 | 0.01024965 |  |  | 0.1260508 | 0.01024219 | 0.2195947 | 0.01023922 | 0.2955083 | 0.01023343
Касательная линия E50 |  |  |  |  | 0.1460913 | 0.01098177 |  |  | 0.1287899 | 0.01097377 | 0.225088 | 0.01097059 | 0.303893 | 0.01096439
0 | 0 | Горизонтальная 1 |  |  | 0.1485053 | 0.01171389 |  |  | 0.132497 | 0.01170536 | 0.2276688 | 0.01170197 | 0.3098042 | 0.01169535
[5 empty] | 0.1627687 | 0.01244601 |  |  | 0.1349695 | 0.01243694 | 0.2324416 | 0.01243334 | 0.3134475 | 0.01242631
Горизонтальная линия qкр |  |  |  |  | 0.1598845 | 0.01317813 |  |  | 0.1380049 | 0.01316853 | 0.2368108 | 0.01316471 | 0.3211283 | 0.01315727
Горизонтальная линия q |  | Горизонтальная 2 |  |  | 0.154856 | 0.01391025 |  |  | 0.1390005 | 0.01390011 | 0.242381 | 0.01389609 | 0.324252 | 0.01388823
0 |  | 0 |  |  | 0.171686 | 0.01464236 |  |  | 0.1423537 | 0.0146317 | 0.2444568 | 0.01462746 | 0.3312241 | 0.01461919
[5 empty] | 0.1793778 | 0.01537448 |  |  | 0.1451619 | 0.01536328 | 0.2471425 | 0.01535883 | 0.33405 | 0.01535015
Вертикальная линия q |  |  |  |  | 0.1769344 | 0.0161066 |  |  | 0.1480226 | 0.01609487 | 0.2517427 | 0.01609021 | 0.3386352 | 0.01608111
| 0 |  |  |  | 0.186359 | 0.01683872 |  |  | 0.1492331 | 0.01682645 | 0.253662 | 0.01682158 | 0.3450851 | 0.01681207
[5 empty] | 0.1886545 | 0.01757084 |  |  | 0.1525909 | 0.01755804 | 0.2566047 | 0.01755295 | 0.3505051 | 0.01754303
[5 empty] | 0.1898242 | 0.01830295 |  |  | 0.1539933 | 0.01828962 | 0.2605755 | 0.01828432 | 0.3523008 | 0.01827399
[5 empty] | 0.182871 | 0.01903507 |  |  | 0.1566377 | 0.01902121 | 0.2625787 | 0.0190157 | 0.3554775 | 0.01900495
[5 empty] | 0.1837981 | 0.01976719 |  |  | 0.1586216 | 0.01975279 | 0.267019 | 0.01974707 | 0.3609406 | 0.01973591
[5 empty] | 0.1766086 | 0.02049931 |  |  | 0.1609423 | 0.02048438 | 0.2690008 | 0.02047844 | 0.3642957 | 0.02046687
[5 empty] | 0.1953055 | 0.02123143 |  |  | 0.1629973 | 0.02121596 | 0.2719287 | 0.02120982 | 0.3666482 | 0.02119783
[5 empty] | 0.185892 | 0.02196355 |  |  | 0.1656839 | 0.02194754 | 0.274007 | 0.02194119 | 0.3697035 | 0.02192879
[5 empty] | 0.1953711 | 0.02269566 |  |  | 0.1673995 | 0.02267913 | 0.2759404 | 0.02267256 | 0.373267 | 0.02265975
[5 empty] | 0.189746 | 0.02342778 |  |  | 0.1688416 | 0.02341071 | 0.2765333 | 0.02340394 | 0.3729442 | 0.0233907
[5 empty] | 0.1860196 | 0.0241599 |  |  | 0.1704076 | 0.0241423 | 0.2775903 | 0.02413531 | 0.3776405 | 0.02412166
[5 empty] | 0.1871952 | 0.02489202 |  |  | 0.1714948 | 0.02487388 | 0.2808158 | 0.02486668 | 0.3794615 | 0.02485262
[5 empty] | 0.1872758 | 0.02562414 |  |  | 0.1742006 | 0.02560547 | 0.2798144 | 0.02559805 | 0.3800124 | 0.02558358
[5 empty] | 0.2002644 | 0.02635625 |  |  | 0.1763225 | 0.02633705 | 0.2832905 | 0.02632943 | 0.3830988 | 0.02631454
[5 empty] | 0.1911643 | 0.02708837 |  |  | 0.1760579 | 0.02706864 | 0.2845486 | 0.0270608 | 0.3847262 | 0.0270455
[5 empty] | 0.1919784 | 0.02782049 |  |  | 0.1774041 | 0.02780022 | 0.2833933 | 0.02779217 | 0.3857999 | 0.02777646
[5 empty] | 0.2057098 | 0.02855261 |  |  | 0.1791586 | 0.02853181 | 0.2857291 | 0.02852355 | 0.3868253 | 0.02850742
[5 empty] | 0.2063618 | 0.02928473 |  |  | 0.1807187 | 0.02926339 | 0.2872604 | 0.02925492 | 0.3869081 | 0.02923838
[5 empty] | 0.2069372 | 0.03001684 |  |  | 0.1810819 | 0.02999498 | 0.2863918 | 0.02998629 | 0.3881535 | 0.02996934
[5 empty] | 0.2064393 | 0.03074896 |  |  | 0.1828456 | 0.03072656 | 0.2877278 | 0.03071767 | 0.390467 | 0.0307003
[5 empty] | 0.1938711 | 0.03148108 |  |  | 0.1837071 | 0.03145815 | 0.2873729 | 0.03144904 | 0.3910541 | 0.03143126
[5 empty] | 0.2082357 | 0.0322132 |  |  | 0.1835639 | 0.03218973 | 0.2882315 | 0.03218041 | 0.3931202 | 0.03216222
[5 empty] | 0.1915362 | 0.03294532 |  |  | 0.1841133 | 0.03292132 | 0.2892082 | 0.03291178 | 0.3929707 | 0.03289318
[5 empty] | 0.1997757 | 0.03367744 |  |  | 0.1854528 | 0.0336529 | 0.2899075 | 0.03364316 | 0.3921111 | 0.03362414
[5 empty] | 0.1979573 | 0.03440955 |  |  | 0.1850798 | 0.03438449 | 0.2908339 | 0.03437453 | 0.3916469 | 0.0343551
[5 empty] | 0.204084 | 0.03514167 |  |  | 0.1853917 | 0.03511607 | 0.2899918 | 0.0351059 | 0.3935835 | 0.03508606
[5 empty] | 0.2131855 | 0.03587379 |  |  | 0.1873603 | 0.03584766 | 0.2913209 | 0.03583728 | 0.3952816 | 0.03581702
[5 empty] | 0.1941854 | 0.03660591 |  |  | 0.1870596 | 0.03657924 | 0.2897206 | 0.03656865 | 0.3930807 | 0.03654798
[5 empty] | 0.202139 | 0.03733803 |  |  | 0.1867138 | 0.03731083 | 0.2900486 | 0.03730002 | 0.3929882 | 0.03727894
[5 empty] | 0.210989 | 0.03807014 |  |  | 0.1865554 | 0.03804241 | 0.2881966 | 0.03803139 | 0.3932478 | 0.03800989
[5 empty] | 0.2077401 | 0.03880226 |  |  | 0.1857896 | 0.038774 | 0.290172 | 0.03876277 | 0.3923692 | 0.03874085
[5 empty] | 0.194397 | 0.03953438 |  |  | 0.1863217 | 0.03950558 | 0.2891832 | 0.03949414 | 0.3905639 | 0.03947181
[5 empty] | 0.2059647 | 0.0402665 |  |  | 0.1855569 | 0.04023717 | 0.2890386 | 0.04022551 | 0.3913437 | 0.04020277
[5 empty] | 0.1914479 | 0.04099862 |  |  | 0.1855005 | 0.04096875 | 0.2857466 | 0.04095689 | 0.3901201 | 0.04093373
[5 empty] | 0.2098515 | 0.04173074 |  |  | 0.1833578 | 0.04170034 | 0.2861158 | 0.04168826 | 0.3898047 | 0.04166469
[5 empty] | 0.2071803 | 0.04246285 |  |  | 0.1827338 | 0.04243192 | 0.2851545 | 0.04241963 | 0.3880093 | 0.04239565
[5 empty] | 0.1924392 | 0.04319497 |  |  | 0.181534 | 0.04316351 | 0.2820711 | 0.04315101 | 0.3850453 | 0.04312661
[5 empty] | 0.1946329 | 0.04392709 |  |  | 0.1821634 | 0.04389509 | 0.2815741 | 0.04388238 | 0.3807244 | 0.04385757
[5 empty] | 0.2007664 | 0.04465921 |  |  | 0.1801275 | 0.04462667 | 0.2805718 | 0.04461375 | 0.3817582 | 0.04458853
[5 empty] | 0.2018445 | 0.04539133 |  |  | 0.1787313 | 0.04535826 | 0.2790728 | 0.04534512 | 0.3767584 | 0.04531949
[5 empty] | 0.2048719 | 0.04612344 |  |  | 0.1782802 | 0.04608984 | 0.2780854 | 0.0460765 | 0.3766366 | 0.04605045
[5 empty] | 0.1968536 | 0.04685556 |  |  | 0.1772793 | 0.04682143 | 0.2748181 | 0.04680787 | 0.3732044 | 0.04678141
[5 empty] | 0.1827944 | 0.04758768 |  |  | 0.175934 | 0.04755301 | 0.2733793 | 0.04753924 | 0.3708734 | 0.04751237
[5 empty] | 0.196699 | 0.0483198 |  |  | 0.1754495 | 0.0482846 | 0.2724774 | 0.04827062 | 0.3674552 | 0.04824333
[5 empty] | 0.1995724 | 0.04905192 |  |  | 0.1736309 | 0.04901618 | 0.2690209 | 0.04900199 | 0.3674614 | 0.04897429
[5 empty] | 0.1964193 | 0.04978404 |  |  | 0.1733836 | 0.04974777 | 0.2683181 | 0.04973336 | 0.3612037 | 0.04970525
[5 empty] | 0.1972447 | 0.05051615 |  |  | 0.1720127 | 0.05047935 | 0.2645775 | 0.05046474 | 0.3619937 | 0.05043621
[5 empty] | 0.1970533 | 0.05124827 |  |  | 0.1707236 | 0.05121094 | 0.2623076 | 0.05119611 | 0.355443 | 0.05116717
[5 empty] | 0.18485 | 0.05198039 |  |  | 0.1685215 | 0.05194252 | 0.2621167 | 0.05192748 | 0.3556632 | 0.05189813
[5 empty] | 0.1816396 | 0.05271251 |  |  | 0.1675115 | 0.05267411 | 0.2580133 | 0.05265885 | 0.350066 | 0.05262909
[5 empty] | 0.1854269 | 0.05344463 |  |  | 0.166299 | 0.05340569 | 0.2564058 | 0.05339023 | 0.350563 | 0.05336004
[5 empty] | 0.1922168 | 0.05417674 |  |  | 0.1649891 | 0.05413728 | 0.2549026 | 0.0541216 | 0.3467657 | 0.054091
[5 empty] | 0.1890141 | 0.05490886 |  |  | 0.1629872 | 0.05486886 | 0.2533122 | 0.05485297 | 0.3440858 | 0.05482196
[5 empty] | 0.1708237 | 0.05564098 |  |  | 0.1619984 | 0.05560045 | 0.251443 | 0.05558435 | 0.338535 | 0.05555292
[5 empty] | 0.1686504 | 0.0563731 |  |  | 0.160828 | 0.05633203 | 0.2478034 | 0.05631572 | 0.3374248 | 0.05628388
[5 empty] | 0.175499 | 0.05710522 |  |  | 0.1599812 | 0.05706362 | 0.2463018 | 0.05704709 | 0.3345668 | 0.05701484
[5 empty] | 0.1823743 | 0.05783734 |  |  | 0.1579633 | 0.0577952 | 0.2448466 | 0.05777847 | 0.3335727 | 0.0577458
[5 empty] | 0.1742812 | 0.05856945 |  |  | 0.1573796 | 0.05852679 | 0.2432464 | 0.05850984 | 0.3307542 | 0.05847676
[5 empty] | 0.1792246 | 0.05930157 |  |  | 0.1556351 | 0.05925837 | 0.2399095 | 0.05924121 | 0.3266227 | 0.05920772
[5 empty] | 0.1632092 | 0.06003369 |  |  | 0.1545353 | 0.05998996 | 0.2397443 | 0.05997258 | 0.32379 | 0.05993868
[5 empty] | 0.1682399 | 0.06076581 |  |  | 0.1533853 | 0.06072154 | 0.2381592 | 0.06070396 | 0.3231677 | 0.06066964
[5 empty] | 0.1753215 | 0.06149793 |  |  | 0.1523903 | 0.06145313 | 0.2351628 | 0.06143533 | 0.3178673 | 0.0614006
[5 empty] | 0.1784589 | 0.06223004 |  |  | 0.1529557 | 0.06218471 | 0.2361634 | 0.0621667 | 0.3192006 | 0.06213156
[5 empty] | 0.1636569 | 0.06296216 |  |  | 0.1515866 | 0.0629163 | 0.2342694 | 0.06289808 | 0.314579 | 0.06286252
[5 empty] | 0.1739203 | 0.06369428 |  |  | 0.1505883 | 0.06364788 | 0.2328893 | 0.06362945 | 0.3141143 | 0.06359348
[5 empty] | 0.1782443 | 0.0644264 |  |  | 0.1502561 | 0.06437947 | 0.2318148 | 0.06436082 | 0.312596 | 0.06432444
[5 empty] | 0.1595687 | 0.06515852 |  |  | 0.148925 | 0.06511105 | 0.2308415 | 0.0650922 | 0.3098803 | 0.0650554
[5 empty] | 0.1738835 | 0.06589064 |  |  | 0.1483835 | 0.06584263 | 0.2279516 | 0.06582357 | 0.3108418 | 0.06578636
[5 empty] | 0.1661901 | 0.06662275 |  |  | 0.1480331 | 0.06657422 | 0.2282474 | 0.06655494 | 0.3086835 | 0.06651732
[5 empty] | 0.1714897 | 0.06735487 |  |  | 0.1467751 | 0.0673058 | 0.2249311 | 0.06728631 | 0.3055086 | 0.06724828
[5 empty] | 0.1667836 | 0.06808699 |  |  | 0.1463109 | 0.06803739 | 0.225405 | 0.06801769 | 0.3024202 | 0.06797924
[5 empty] | 0.1570732 | 0.06881911 |  |  | 0.145142 | 0.06876897 | 0.2234713 | 0.06874906 | 0.3014214 | 0.06871019
[5 empty] | 0.1593597 | 0.06955123 |  |  | 0.1449697 | 0.06950056 | 0.2233323 | 0.06948043 | 0.3004152 | 0.06944115
[5 empty] | 0.1736444 | 0.07028334 |  |  | 0.1441955 | 0.07023214 | 0.2210903 | 0.07021181 | 0.3007047 | 0.07017211
[5 empty] | 0.1519286 | 0.07101546 |  |  | 0.1420207 | 0.07096373 | 0.2189474 | 0.07094318 | 0.2953932 | 0.07090307
[5 empty] | 0.1662136 | 0.07174758 |  |  | 0.1412468 | 0.07169531 | 0.219706 | 0.07167455 | 0.2950836 | 0.07163403
[5 empty] | 0.1535008 | 0.0724797 |  |  | 0.1410752 | 0.0724269 | 0.2173682 | 0.07240592 | 0.291879 | 0.07236499
[5 empty] | 0.1647913 | 0.07321182 |  |  | 0.1405073 | 0.07315848 | 0.2161364 | 0.0731373 | 0.2933826 | 0.07309595
[5 empty] | 0.1680865 | 0.07394394 |  |  | 0.1402444 | 0.07389007 | 0.2159127 | 0.07386867 | 0.2915975 | 0.07382691
[5 empty] | 0.1643878 | 0.07467605 |  |  | 0.138288 | 0.07462165 | 0.2130995 | 0.07460004 | 0.2876267 | 0.07455787
[5 empty] | 0.1576963 | 0.07540817 |  |  | 0.1382395 | 0.07535324 | 0.213999 | 0.07533142 | 0.2859734 | 0.07528883
[5 empty] | 0.1560134 | 0.07614029 |  |  | 0.1368003 | 0.07608482 | 0.2100134 | 0.07606279 | 0.2841406 | 0.07601979
[5 empty] | 0.1613403 | 0.07687241 |  |  | 0.1367718 | 0.07681641 | 0.2089449 | 0.07679416 | 0.2844315 | 0.07675075
[5 empty] | 0.1466785 | 0.07760453 |  |  | 0.1366554 | 0.07754799 | 0.208696 | 0.07752554 | 0.2816492 | 0.07748171
[5 empty] | 0.1470291 | 0.07833664 |  |  | 0.1362525 | 0.07827958 | 0.2076687 | 0.07825691 | 0.2817967 | 0.07821267
[5 empty] | 0.1453935 | 0.07906876 |  |  | 0.1352645 | 0.07901116 | 0.2072653 | 0.07898828 | 0.2798771 | 0.07894363
[5 empty] | 0.153773 | 0.07980088 |  |  | 0.1342929 | 0.07974275 | 0.2056881 | 0.07971965 | 0.2764936 | 0.07967459
[5 empty] | 0.1561688 | 0.080533 |  |  | 0.1330389 | 0.08047433 | 0.2041394 | 0.08045103 | 0.2745493 | 0.08040555
[5 empty] | 0.1605823 | 0.08126512 |  |  | 0.1330041 | 0.08120592 | 0.2025213 | 0.0811824 | 0.2765472 | 0.08113651
[5 empty] | 0.1630148 | 0.08199724 |  |  | 0.1325898 | 0.0819375 | 0.2035362 | 0.08191377 | 0.2720904 | 0.08186747
[5 empty] | 0.1464675 | 0.08272935 |  |  | 0.1308975 | 0.08266909 | 0.2015862 | 0.08264515 | 0.2723821 | 0.08259843
[5 empty] | 0.1559417 | 0.08346147 |  |  | 0.1312285 | 0.08340067 | 0.2011737 | 0.08337652 | 0.2697254 | 0.08332939
[5 empty] | 0.1574388 | 0.08419359 |  |  | 0.1313842 | 0.08413226 | 0.1991009 | 0.08410789 | 0.2714233 | 0.08406034
[5 empty] | 0.14896 | 0.08492571 |  |  | 0.1304661 | 0.08486384 | 0.19957 | 0.08483927 | 0.2691789 | 0.0847913
[5 empty] | 0.1465067 | 0.08565783 |  |  | 0.1294756 | 0.08559543 | 0.1990833 | 0.08557064 | 0.2679954 | 0.08552226
[5 empty] | 0.1540801 | 0.08638994 |  |  | 0.129814 | 0.08632701 | 0.1975431 | 0.08630201 | 0.2644759 | 0.08625322
[5 empty] | 0.1566815 | 0.08712206 |  |  | 0.1280828 | 0.0870586 | 0.1984515 | 0.08703338 | 0.2663234 | 0.08698418
[5 empty] | 0.1583123 | 0.08785418 |  |  | 0.1277833 | 0.08779018 | 0.1953109 | 0.08776476 | 0.263541 | 0.08771514
[5 empty] | 0.1489736 | 0.0885863 |  |  | 0.127017 | 0.08852176 | 0.1956234 | 0.08849613 | 0.2625319 | 0.0884461
[5 empty] | 0.1416669 | 0.08931842 |  |  | 0.1278854 | 0.08925335 | 0.1962914 | 0.0892275 | 0.2616991 | 0.08917706
[5 empty] | 0.1443934 | 0.09005053 |  |  | 0.1275896 | 0.08998493 | 0.1962171 | 0.08995888 | 0.2607457 | 0.08990802
[5 empty] | 0.1451544 | 0.09078265 |  |  | 0.1278313 | 0.09071652 | 0.1955027 | 0.09069025 | 0.2637749 | 0.09063898
[5 empty] | 0.1409512 | 0.09151477 |  |  | 0.1260118 | 0.0914481 | 0.1926505 | 0.09142162 | 0.2624898 | 0.09136994
[5 empty] | 0.1397851 | 0.09224689 |  |  | 0.1258325 | 0.09217969 | 0.1929627 | 0.092153 | 0.2605933 | 0.0921009
[5 empty] | 0.1526575 | 0.09297901 |  |  | 0.1254947 | 0.09291127 | 0.1948417 | 0.09288437 | 0.2623887 | 0.09283186
[5 empty] | 0.1545695 | 0.09371113 |  |  | 0.1256 | 0.09364286 | 0.1935895 | 0.09361574 | 0.2600791 | 0.09356282
[5 empty] | 0.1395224 | 0.09444324 |  |  | 0.1255497 | 0.09437444 | 0.1933086 | 0.09434711 | 0.2590675 | 0.09429378
[5 empty] | 0.1375166 | 0.09517536 |  |  | 0.1263439 | 0.09510603 | 0.193899 | 0.09507849 | 0.2606541 | 0.09502474
[5 empty] | 0.139541 | 0.09590748 |  |  | 0.1269707 | 0.09583761 | 0.1918418 | 0.09580986 | 0.259613 | 0.0957557
[5 empty] | 0.1395921 | 0.0966396 |  |  | 0.1267263 | 0.0965692 | 0.1942308 | 0.09654123 | 0.2601354 | 0.09648666
[5 empty] | 0.1386688 | 0.09737172 |  |  | 0.1259097 | 0.09730078 | 0.1942643 | 0.09727261 | 0.2611192 | 0.09721762
[5 empty] | 0.1487703 | 0.09810383 |  |  | 0.1261197 | 0.09803237 | 0.1937406 | 0.09800398 | 0.2592621 | 0.09794858
[5 empty] | 0.1568955 | 0.09883595 |  |  | 0.1274555 | 0.09876395 | 0.1949582 | 0.09873535 | 0.2628617 | 0.09867953
[5 empty] | 0.1470436 | 0.09956807 |  |  | 0.1265159 | 0.09949554 | 0.1946154 | 0.09946672 | 0.2606159 | 0.09941049
[5 empty] | 0.1492136 | 0.1003002 |  |  | 0.1277 | 0.1002271 | 0.1938105 | 0.1001981 | 0.2626223 | 0.1001415
[5 empty] | 0.1474045 | 0.1010323 |  |  | 0.1281067 | 0.1009587 | 0.1957419 | 0.1009295 | 0.2617787 | 0.1008724
[5 empty] | 0.1376154 | 0.1017644 |  |  | 0.127335 | 0.1016903 | 0.1957079 | 0.1016608 | 0.2614828 | 0.1016034
[5 empty] | 0.1438453 | 0.1024965 |  |  | 0.1283838 | 0.1024219 | 0.1969069 | 0.1023922 | 0.2635323 | 0.1023343
[5 empty] | 0.1410932 | 0.1032287 |  |  | 0.1272522 | 0.1031535 | 0.1949373 | 0.1031236 | 0.2647251 | 0.1030653
[5 empty] | 0.1383583 | 0.1039608 |  |  | 0.1286391 | 0.103885 | 0.1976973 | 0.103855 | 0.2661587 | 0.1037963
[5 empty] | 0.1586396 | 0.1046929 |  |  | 0.1284434 | 0.1046166 | 0.1963854 | 0.1045863 | 0.2644309 | 0.1045272
[5 empty] | 0.1389361 | 0.105425 |  |  | 0.1294642 | 0.1053482 | 0.1961999 | 0.1053177 | 0.2680395 | 0.1052582
[5 empty] | 0.1552469 | 0.1061571 |  |  | 0.1295004 | 0.1060798 | 0.1994391 | 0.1060491 | 0.2681821 | 0.1059891
[5 empty] | 0.160571 | 0.1068893 |  |  | 0.130151 | 0.1068114 | 0.1992014 | 0.1067805 | 0.2662566 | 0.1067201
[5 empty] | 0.1479074 | 0.1076214 |  |  | 0.129715 | 0.107543 | 0.1979852 | 0.1075118 | 0.2680607 | 0.107451
[5 empty] | 0.1422553 | 0.1083535 |  |  | 0.1311913 | 0.1082746 | 0.1996888 | 0.1082432 | 0.270792 | 0.108182
[5 empty] | 0.1486137 | 0.1090856 |  |  | 0.131079 | 0.1090061 | 0.2001106 | 0.1089746 | 0.2695483 | 0.108913
[5 empty] | 0.1479815 | 0.1098177 |  |  | 0.1302769 | 0.1097377 | 0.1995488 | 0.1097059 | 0.2704274 | 0.1096439
[5 empty] | 0.144358 | 0.1105498 |  |  | 0.1317841 | 0.1104693 | 0.200602 | 0.1104373 | 0.2714269 | 0.1103749
[5 empty] | 0.1597421 | 0.111282 |  |  | 0.1311995 | 0.1112009 | 0.2036683 | 0.1111687 | 0.2726446 | 0.1111058
[5 empty] | 0.1491328 | 0.1120141 |  |  | 0.1318221 | 0.1119325 | 0.2037462 | 0.1119001 | 0.2725783 | 0.1118368
[5 empty] | 0.1485292 | 0.1127462 |  |  | 0.1333508 | 0.1126641 | 0.2030341 | 0.1126314 | 0.2748256 | 0.1125678
[5 empty] | 0.1599305 | 0.1134783 |  |  | 0.1326847 | 0.1133956 | 0.2055302 | 0.1133628 | 0.2775843 | 0.1132987
[5 empty] | 0.1553355 | 0.1142104 |  |  | 0.1331228 | 0.1141272 | 0.2054329 | 0.1140942 | 0.2746521 | 0.1140297
[5 empty] | 0.1507434 | 0.1149426 |  |  | 0.1345639 | 0.1148588 | 0.2059406 | 0.1148256 | 0.2763267 | 0.1147606
[5 empty] | 0.1511532 | 0.1156747 |  |  | 0.1350071 | 0.1155904 | 0.2077517 | 0.1155569 | 0.277906 | 0.1154916
[5 empty] | 0.144564 | 0.1164068 |  |  | 0.1350513 | 0.116322 | 0.2074644 | 0.1162883 | 0.2788875 | 0.1162226
[5 empty] | 0.1659748 | 0.1171389 |  |  | 0.1349955 | 0.1170536 | 0.2087772 | 0.1170197 | 0.2799691 | 0.1169535
[5 empty] | 0.1593935 | 0.117871 |  |  | 0.1350485 | 0.1177852 | 0.2080037 | 0.117751 | 0.2832699 | 0.1176845
[5 empty] | 0.1478388 | 0.1186031 |  |  | 0.1368301 | 0.1185167 | 0.2084761 | 0.1184824 | 0.282334 | 0.1184154
[5 empty] | 0.1493111 | 0.1193353 |  |  | 0.1364411 | 0.1192483 | 0.2089956 | 0.1192138 | 0.2847632 | 0.1191464
[5 empty] | 0.1468108 | 0.1200674 |  |  | 0.1369815 | 0.1199799 | 0.2105624 | 0.1199452 | 0.2847576 | 0.1198774
[5 empty] | 0.1673379 | 0.1207995 |  |  | 0.1374516 | 0.1207115 | 0.2111769 | 0.1206765 | 0.2868175 | 0.1206083
[5 empty] | 0.1508925 | 0.1215316 |  |  | 0.1380514 | 0.1214431 | 0.212039 | 0.1214079 | 0.2878432 | 0.1213393
[5 empty] | 0.1604747 | 0.1222637 |  |  | 0.1396811 | 0.1221747 | 0.2134492 | 0.1221393 | 0.289435 | 0.1220702
[5 empty] | 0.1690847 | 0.1229959 |  |  | 0.1398408 | 0.1229063 | 0.2165075 | 0.1228707 | 0.2888932 | 0.1228012
[5 empty] | 0.1607226 | 0.123728 |  |  | 0.1398306 | 0.1236378 | 0.2174142 | 0.123602 | 0.291518 | 0.1235322
[5 empty] | 0.1603884 | 0.1244601 |  |  | 0.1418507 | 0.1243694 | 0.2183694 | 0.1243334 | 0.2925096 | 0.1242631
[5 empty] | 0.1650823 | 0.1251922 |  |  | 0.1417012 | 0.125101 | 0.2191734 | 0.1250648 | 0.2953684 | 0.1249941
[5 empty] | 0.1618045 | 0.1259243 |  |  | 0.1422822 | 0.1258326 | 0.2209264 | 0.1257962 | 0.2984947 | 0.125725
[5 empty] | 0.173555 | 0.1266564 |  |  | 0.1429938 | 0.1265642 | 0.2202286 | 0.1265275 | 0.3005886 | 0.126456
[5 empty] | 0.1713339 | 0.1273886 |  |  | 0.1450361 | 0.1272958 | 0.2217802 | 0.1272589 | 0.3004505 | 0.127187
[5 empty] | 0.1751414 | 0.1281207 |  |  | 0.1454094 | 0.1280273 | 0.2240813 | 0.1279903 | 0.3016806 | 0.1279179
[5 empty] | 0.1729775 | 0.1288528 |  |  | 0.1464137 | 0.1287589 | 0.2263323 | 0.1287216 | 0.3047793 | 0.1286489
[5 empty] | 0.1568425 | 0.1295849 |  |  | 0.1476491 | 0.1294905 | 0.2262332 | 0.129453 | 0.3077467 | 0.1293798
[5 empty] | 0.1757364 | 0.130317 |  |  | 0.1480158 | 0.1302221 | 0.2294844 | 0.1301844 | 0.3084831 | 0.1301108
[5 empty] | 0.1606593 | 0.1310492 |  |  | 0.1491139 | 0.1309537 | 0.2301859 | 0.1309158 | 0.3105889 | 0.1308418
[5 empty] | 0.1736113 | 0.1317813 |  |  | 0.1505435 | 0.1316853 | 0.2312381 | 0.1316471 | 0.3142643 | 0.1315727
[5 empty] | 0.1725927 | 0.1325134 |  |  | 0.1509048 | 0.1324169 | 0.2330411 | 0.1323785 | 0.3157096 | 0.1323037
[5 empty] | 0.1606401 | 0.1332455 |  |  | 0.1520376 | 0.1331484 | 0.2361582 | 0.1331099 | 0.3189135 | 0.1330346
[5 empty] | 0.1757833 | 0.1339776 |  |  | 0.154374 | 0.13388 | 0.2357419 | 0.1338413 | 0.3205461 | 0.1337656
[5 empty] | 0.1750182 | 0.1347097 |  |  | 0.1558097 | 0.1346116 | 0.239085 | 0.1345726 | 0.3236974 | 0.1344966
[5 empty] | 0.1663406 | 0.1354419 |  |  | 0.1556401 | 0.1353432 | 0.2408801 | 0.135304 | 0.3287577 | 0.1352275
[5 empty] | 0.1847465 | 0.136174 |  |  | 0.1570607 | 0.1360748 | 0.2427202 | 0.1360354 | 0.328517 | 0.1359585
[5 empty] | 0.1852315 | 0.1369061 |  |  | 0.1585671 | 0.1368064 | 0.245898 | 0.1367667 | 0.3349654 | 0.1366894
[5 empty] | 0.1897916 | 0.1376382 |  |  | 0.1602547 | 0.1375379 | 0.2501062 | 0.1374981 | 0.338493 | 0.1374204
[5 empty] | 0.1754227 | 0.1383703 |  |  | 0.163319 | 0.1382695 | 0.2510377 | 0.1382295 | 0.3432899 | 0.1381513
[5 empty] | 0.1771205 | 0.1391025 |  |  | 0.1641556 | 0.1390011 | 0.2558853 | 0.1389609 | 0.3440463 | 0.1388823
[5 empty] | 0.181881 | 0.1398346 |  |  | 0.1657599 | 0.1397327 | 0.2573417 | 0.1396922 | 0.3487521 | 0.1396133
[5 empty] | 0.1927 | 0.1405667 |  |  | 0.1686275 | 0.1404643 | 0.2615996 | 0.1404236 | 0.3530976 | 0.1403442
[5 empty] | 0.1955732 | 0.1412988 |  |  | 0.1708539 | 0.1411959 | 0.263052 | 0.141155 | 0.3591728 | 0.1410752
[5 empty] | 0.2004967 | 0.1420309 |  |  | 0.1733346 | 0.1419275 | 0.2665916 | 0.1418864 | 0.3621678 | 0.1418061
[5 empty] | 0.2004662 | 0.142763 |  |  | 0.1740651 | 0.142659 | 0.2717111 | 0.1426177 | 0.3665728 | 0.1425371
[5 empty] | 0.1834776 | 0.1434952 |  |  | 0.1770409 | 0.1433906 | 0.2745034 | 0.1433491 | 0.3717777 | 0.1432681
[5 empty] | 0.1935267 | 0.1442273 |  |  | 0.1787575 | 0.1441222 | 0.2794612 | 0.1440805 | 0.3759729 | 0.143999
[5 empty] | 0.2086095 | 0.1449594 |  |  | 0.1824104 | 0.1448538 | 0.2833773 | 0.1448118 | 0.3843482 | 0.14473
[5 empty] | 0.2087216 | 0.1456915 |  |  | 0.1843951 | 0.1455854 | 0.2844445 | 0.1455432 | 0.3854939 | 0.1454609