## 1
Общество с ограниченной ответственностью "Инженерная геология" (ООО "ИнжГео") | [11 empty] | Общество с ограниченной ответственностью "Инженерная геология" (ООО "ИнжГео")
Юр. адрес: 117279, г. Москва, ул. Миклухо-Маклая, 36 а, этаж 5, пом. XXIII к. 76-84 | [11 empty] | Юр. адрес: 117279, г. Москва, ул. Миклухо-Маклая, 36 а, этаж 5, пом. XXIII к. 76-84 | [8 empty] | нагр |  |  | X0 | Y0 | R |  | нагр |  |  |  | X0 | Y0 | R | нагр |  |  |  | X0 | Y0 | R |  | нагр |  |  |  | X0 | Y0 | R
Телефон/факс +7 (495) 132-30-00, Адрес электронной почты inbox@inj-geo.ru | [11 empty] | Телефон/факс +7 (495) 132-30-00, Адрес электронной почты inbox@inj-geo.ru | [12 empty] | 0 | [7 empty] | 0 | [6 empty] | 0 | [7 empty] | 0
[21 empty] | девиатор | [6 empty] | девиатор | [6 empty] | девиатор | [7 empty] | девиатор
Испытательная лаборатория ООО «ИнжГео» | [11 empty] | Испытательная лаборатория ООО «ИнжГео» | [8 empty] | x0 | Угол | X | Y |  |  |  | x0 |  | Угол | X | Y |  |  | x0 |  | Угол | X | Y |  |  |  | x0 |  | Угол | X | Y
Адрес места осуществления деятельности лаборатории: г. Москва, просп. Вернадского, д. 51, стр. 1 | [11 empty] | Адрес места осуществления деятельности лаборатории: г. Москва, просп. Вернадского, д. 51, стр. 1 | [9 empty] | 0 | [7 empty] | 0 | [6 empty] | 0 | [7 empty] | 0
Телефон +7(910)4557682, E-mail: slg85@mail.ru | [11 empty] | Телефон +7(910)4557682, E-mail: slg85@mail.ru | [9 empty] | 5 | [7 empty] | 5 | [6 empty] | 5 | [7 empty] | 5
[22 empty] | 10 | [7 empty] | 10 | [6 empty] | 10 | [7 empty] | 10
[12 empty] | Протокол испытаний № 13-63/352 от 16-10-2023 | [9 empty] | 15 | [7 empty] | 15 | [6 empty] | 15 | [7 empty] | 15
[22 empty] | 20 | [7 empty] | 20 | [6 empty] | 20 | [7 empty] | 20
[12 empty] | Наименование и адрес заказчика: Переход трубопровода через р. Енисей | [9 empty] | 25 | [7 empty] | 25 | [6 empty] | 25 | [7 empty] | 25
[12 empty] | Наименование объекта: ООО Регионстрой | [9 empty] | 30 | [7 empty] | 30 | [6 empty] | 30 | [7 empty] | 30
Наименование используемого метода/методики: ГОСТ 12248.4-2020 | [11 empty] | Наименование используемого метода/методики: ГОСТ 12248.3-2020 | [9 empty] | 35 | [7 empty] | 35 | [6 empty] | 35 | [7 empty] | 35
Условия проведения испытания: температура окружающей среды (18 - 25)0С, влажность воздуха (40 - 75)% | [11 empty] | Условия проведения испытания: температура окружающей среды (18 - 25)0С, влажность воздуха (40 - 75)% | [9 empty] | 40 | [7 empty] | 40 | [6 empty] | 40 | [7 empty] | 40
[12 empty] | Дата получение объекта подлежащего испытаниям: 19-09-2023 | [9 empty] | 45 | [7 empty] | 45 | [6 empty] | 45 | [7 empty] | 45
[12 empty] | Дата испытания: 25.10.2022-19.11.2352 | [9 empty] | 50 | [7 empty] | 50 | [6 empty] | 50 | [7 empty] | 50
[22 empty] | 55 | [7 empty] | 55 | [6 empty] | 55 | [7 empty] | 55
Испытание грунтов методом трехосного сжатия | [11 empty] | Испытание грунтов методом трехосного сжатия | [9 empty] | 60 | [7 empty] | 60 | [6 empty] | 60 | [7 empty] | 60
[22 empty] | 65 | [7 empty] | 65 | [6 empty] | 65 | [7 empty] | 65
Лабораторный номер: | [6 empty] | We, д.е. = |  |  |  |  | Лабораторный номер: |  | 1387 |  |  |  | We, д.е. = | 0.158 |  |  | 70 | [7 empty] | 70 | [6 empty] | 70 | [7 empty] | 70
Номер скважины: | [6 empty] | ρ, г/см3 = |  |  |  |  | Номер скважины: |  | BH-155 |  |  |  | ρ, г/см3 = |  |  |  | 75 | [7 empty] | 75 | [6 empty] | 75 | [7 empty] | 75
Глубина отбора, м: | [6 empty] | ρs, г/см3 = |  |  |  |  | Глубина отбора, м: |  | 4.3 |  |  |  | ρs, г/см3 = | 2.72 |  |  | 80 | [7 empty] | 80 | [6 empty] | 80 | [7 empty] | 80
Наименование грунта: | [6 empty] | e, д.е. = |  |  |  |  | Наименование грунта: |  | Щебенистый грунт, заполнитель суглинок, легкий пылеватый, после оттаивания текучепластичный |  |  |  | e, д.е. = |  |  |  | 85 | [7 empty] | 85 | [6 empty] | 85 | [7 empty] | 85
Схема проведения опыта: | [6 empty] | IL, д.е. = |  |  |  |  | Схема проведения опыта: |  | КД |  |  |  | IL, д.е. = | 0.8959309 |  |  | 90 | [7 empty] | 90 | [6 empty] | 90 | [7 empty] | 90
[22 empty] | 95 | [7 empty] | 95 | [6 empty] | 95 | [7 empty] | 95
[22 empty] | 100 | [7 empty] | 100 | [6 empty] | 100 | [7 empty] | 100
Результаты испытаний | [11 empty] | Результаты испытаний | [9 empty] | 105 | [7 empty] | 105 | [6 empty] | 105 | [7 empty] | 105
[22 empty] | 110 | [7 empty] | 110 | [6 empty] | 110 | [7 empty] | 110
[22 empty] | 115 | [7 empty] | 115 | [6 empty] | 115 | [7 empty] | 115
[22 empty] | 120 | [7 empty] | 120 | [6 empty] | 120 | [7 empty] | 120
[22 empty] | 125 | [7 empty] | 125 | [6 empty] | 125 | [7 empty] | 125
[22 empty] | 130 | [7 empty] | 130 | [6 empty] | 130 | [7 empty] | 130
[22 empty] | 135 | [7 empty] | 135 | [6 empty] | 135 | [7 empty] | 135
[22 empty] | 140 | [7 empty] | 140 | [6 empty] | 140 | [7 empty] | 140
[22 empty] | 145 | [7 empty] | 145 | [6 empty] | 145 | [7 empty] | 145
[22 empty] | 150 | [7 empty] | 150 | [6 empty] | 150 | [7 empty] | 150
[22 empty] | 155 | [7 empty] | 155 | [6 empty] | 155 | [7 empty] | 155
[22 empty] | 160 | [7 empty] | 160 | [6 empty] | 160 | [7 empty] | 160
[22 empty] | 165 | [7 empty] | 165 | [6 empty] | 165 | [7 empty] | 165
[22 empty] | 170 | [7 empty] | 170 | [6 empty] | 170 | [7 empty] | 170
[22 empty] | 175 | [7 empty] | 175 | [6 empty] | 175 | [7 empty] | 175
[22 empty] | 180 | [7 empty] | 180 | [6 empty] | 180 | [7 empty] | 180
[13 empty] | Давление в камере, Мпа σ3 | Вертикальная нагрузка, Мпа σ1 | Поровое давление, Мпа u
| K0, д.е. | 0.690983 |  |  |  |  | Коэфф. Точки | [5 empty] | 0.15 | 0.3639942 | [5 empty] | 1 | [6 empty] | σ3,кПа | σ1,кПа | u, кПа |  |  |  | 4
| q_zg, МПа | 0.1036475 | [10 empty] | 0.25 | 0.5534369 | [27 empty] | δ3, Мпа | δ1-δ3, МПа | δ1, МПа | δ1, КПа
|  |  | Модуль деформации, МПа: | [9 empty] | 0.35 | 0.7428797 | [21 empty] | С, МПа:
|  |  | Е0= |  | Точки модуля (полное напр.), МПа |  |  |  | 0.1036475 | 0.1658359 | [25 empty] | φ, град:
|  |  | E50 = |  | qf (полное напр.), МПа |  |  |  | 0.2619392 | [26 empty] | E, Мпа
|  |  | Коэф. Поперечной деформации, ϑ = | [9 empty] | Эффективные значения угла внутреннего трения и удельного сцепления ϕ', С' | [13 empty] | x | 0
[13 empty] | ϕ', град. = | 18 | [12 empty] | y |  |  |  | С, кПа | φ,°
[13 empty] | С', МПа = | 0.029
| Исполнитель: | [6 empty] | Морозов Д.С. |  |  |  |  | Исполнитель: |  |  |  |  | Морозов Д.С.
| Начальник исп. лаборатории: | [6 empty] | Семиколенова Л.Г. |  |  |  |  | Начальник исп. лаборатории: |  |  |  |  | Семиколенова Л.Г.
Лист 1 , всего листов 2 | [11 empty] | Лист 2 , всего листов 2
Частичное воспроизведение протокола испытаний без письменного разрешения ООО «ИнжГео» ЗАПРЕЩАЕТСЯ | [11 empty] | Частичное воспроизведение протокола испытаний без письменного разрешения ООО «ИнжГео» ЗАПРЕЩАЕТСЯ
[5 empty] | второй график |  | первый график | [9 empty] | К Пуассона
dev50 | epsE50 | ind | devE0 | epsE0 | dev | eps | sigma |  | dev1 | eps1 | dev2 | eps2 | dev3 | eps3 |  | Глины
0.1119392 | 0.001467917 |  |  |  | 0 | 0 |  |  | 0 | 0 | 0 | 0 | 0 | 0 |  | < 0 | 0,20-0,30
ind |  |  |  |  | 0.06218847 | 0.0004893057 |  |  | 0.09 | 0.0007081299 | 0.15 | 0.0007225816 | 0.146 | 0.0004972918 |  | 0-0,25 | 0,30-0,38
2 |  |  |  |  | 0.1119392 | 0.001467917 |  |  | 0.1069971 | 0.001403108 | 0.1517185 | 0.0012181 | 0.1964398 | 0.001115159 |  | 0,25< | 0,38-0,45
E0 |  |  |  |  | 0.1018532 | 0.002193498 |  |  | 0.1110898 | 0.002193111 | 0.1546678 | 0.00219158 | 0.2104375 | 0.002190852 |  | Суглинки | 0,35-0,37
epsE0 | devE0 |  |  |  | 0.113603 | 0.002924664 |  |  | 0.1159006 | 0.002924148 | 0.1567594 | 0.002922106 | 0.2202437 | 0.002921136 |  | Пески и супеси | 0,30-0,35
0.0004893057 | 0.06218847 |  |  |  | 0.125146 | 0.00365583 |  |  | 0.1212554 | 0.003655185 | 0.1602934 | 0.003652633 | 0.2277985 | 0.003651419
[5 empty] | 0.1144859 | 0.004386996 |  |  | 0.1250564 | 0.004386222 | 0.162261 | 0.00438316 | 0.2371079 | 0.004381703
График E50 |  | График E |  |  | 0.1266262 | 0.005118162 |  |  | 0.1305057 | 0.005117259 | 0.1654529 | 0.005113686 | 0.2450782 | 0.005111987
eps | q | sigma |  |  | 0.1435707 | 0.005849328 |  |  | 0.1355055 | 0.005848296 | 0.1701602 | 0.005844213 | 0.2545156 | 0.005842271
Горизонтальная линия E50 |  | Касательная |  |  | 0.139323 | 0.006580494 |  |  | 0.1382578 | 0.006579333 | 0.1749739 | 0.006574739 | 0.2629263 | 0.006572555
0 |  | a | b |  | 0.1398868 | 0.00731166 |  |  | 0.1427649 | 0.00731037 | 0.1790848 | 0.007305266 | 0.2718164 | 0.007302839
|  |  | 0 |  | 0.1442657 | 0.008042826 |  |  | 0.1466287 | 0.008041407 | 0.1807839 | 0.008035793 | 0.2795921 | 0.008033123
Вертикальная линия E50 |  | p1 и p2 |  |  | 0.1624635 | 0.008773992 |  |  | 0.1518515 | 0.008772444 | 0.1853623 | 0.008766319 | 0.2862598 | 0.008763407
| 0 | 0 |  |  | 0.1554836 | 0.009505158 |  |  | 0.1548353 | 0.009503481 | 0.1885107 | 0.009496846 | 0.2938254 | 0.009493691
[5 empty] | 0.16633 | 0.01023632 |  |  | 0.1578823 | 0.01023452 | 0.1943203 | 0.01022737 | 0.3003953 | 0.01022397
Касательная линия E50 |  |  |  |  | 0.1710061 | 0.01096749 |  |  | 0.1607947 | 0.01096555 | 0.1976819 | 0.0109579 | 0.3066756 | 0.01095426
0 | 0 | Горизонтальная 1 |  |  | 0.1555156 | 0.01169866 |  |  | 0.1646745 | 0.01169659 | 0.2020865 | 0.01168843 | 0.3116726 | 0.01168454
[5 empty] | 0.1648622 | 0.01242982 |  |  | 0.1678239 | 0.01242763 | 0.206925 | 0.01241895 | 0.3162923 | 0.01241483
Горизонтальная линия qкр |  |  |  |  | 0.1710497 | 0.01316099 |  |  | 0.1720449 | 0.01315867 | 0.2111885 | 0.01314948 | 0.3226411 | 0.01314511
Горизонтальная линия q |  | Горизонтальная 2 |  |  | 0.1860815 | 0.01389215 |  |  | 0.1752398 | 0.0138897 | 0.2132678 | 0.01388001 | 0.3260251 | 0.01387539
0 |  | 0 |  |  | 0.1889614 | 0.01462332 |  |  | 0.1769106 | 0.01462074 | 0.2168539 | 0.01461053 | 0.3312504 | 0.01460568
[5 empty] | 0.1716931 | 0.01535449 |  |  | 0.1788595 | 0.01535178 | 0.2236378 | 0.01534106 | 0.3385234 | 0.01533596
Вертикальная линия q |  |  |  |  | 0.1952802 | 0.01608565 |  |  | 0.1823886 | 0.01608281 | 0.2264104 | 0.01607159 | 0.3417501 | 0.01606625
| 0 |  |  |  | 0.1977263 | 0.01681682 |  |  | 0.1841001 | 0.01681385 | 0.2308627 | 0.01680211 | 0.3441368 | 0.01679653
[5 empty] | 0.1920352 | 0.01754798 |  |  | 0.1868959 | 0.01754489 | 0.2340856 | 0.01753264 | 0.3513897 | 0.01752681
[5 empty] | 0.1992105 | 0.01827915 |  |  | 0.1887784 | 0.01827592 | 0.23827 | 0.01826317 | 0.3532149 | 0.0182571
[5 empty] | 0.1862558 | 0.01901032 |  |  | 0.1910495 | 0.01900696 | 0.243707 | 0.01899369 | 0.3580187 | 0.01898738
[5 empty] | 0.1851749 | 0.01974148 |  |  | 0.1926115 | 0.019738 | 0.2471875 | 0.01972422 | 0.3616072 | 0.01971766
[5 empty] | 0.1859713 | 0.02047265 |  |  | 0.1956664 | 0.02046904 | 0.2499024 | 0.02045474 | 0.3639867 | 0.02044795
[5 empty] | 0.1916488 | 0.02120381 |  |  | 0.1976164 | 0.02120007 | 0.2553427 | 0.02118527 | 0.3654633 | 0.02117823
[5 empty] | 0.1912109 | 0.02193498 |  |  | 0.1973636 | 0.02193111 | 0.2590994 | 0.0219158 | 0.3683432 | 0.02190852
[5 empty] | 0.2036614 | 0.02266615 |  |  | 0.1991101 | 0.02266215 | 0.2626633 | 0.02264632 | 0.3702327 | 0.0226388
[5 empty] | 0.213004 | 0.02339731 |  |  | 0.2006581 | 0.02339318 | 0.2665255 | 0.02337685 | 0.3737379 | 0.02336908
[5 empty] | 0.2122422 | 0.02412848 |  |  | 0.2028097 | 0.02412422 | 0.268777 | 0.02410738 | 0.3746649 | 0.02409937
[5 empty] | 0.2063797 | 0.02485964 |  |  | 0.204667 | 0.02485526 | 0.2732085 | 0.0248379 | 0.3790201 | 0.02482965
[5 empty] | 0.2004203 | 0.02559081 |  |  | 0.2049321 | 0.02558629 | 0.2764112 | 0.02556843 | 0.3788096 | 0.02555994
[5 empty] | 0.1993675 | 0.02632197 |  |  | 0.2063071 | 0.02631733 | 0.2795759 | 0.02629896 | 0.3827396 | 0.02629022
[5 empty] | 0.198225 | 0.02705314 |  |  | 0.2081943 | 0.02704837 | 0.2819937 | 0.02702948 | 0.3814162 | 0.0270205
[5 empty] | 0.2169966 | 0.02778431 |  |  | 0.2077956 | 0.0277794 | 0.2853554 | 0.02776001 | 0.3861457 | 0.02775079
[5 empty] | 0.2176857 | 0.02851547 |  |  | 0.2092133 | 0.02851044 | 0.286852 | 0.02849054 | 0.3854343 | 0.02848107
[5 empty] | 0.2062962 | 0.02924664 |  |  | 0.2092494 | 0.02924148 | 0.2895745 | 0.02922106 | 0.3860881 | 0.02921136
[5 empty] | 0.2218316 | 0.0299778 |  |  | 0.2097061 | 0.02997252 | 0.2904139 | 0.02995159 | 0.3861134 | 0.02994164
[5 empty] | 0.2042957 | 0.03070897 |  |  | 0.2111856 | 0.03070355 | 0.292061 | 0.03068212 | 0.3876164 | 0.03067192
[5 empty] | 0.2026921 | 0.03144014 |  |  | 0.2108898 | 0.03143459 | 0.2941069 | 0.03141264 | 0.3898032 | 0.03140221
[5 empty] | 0.2010244 | 0.0321713 |  |  | 0.2107211 | 0.03216563 | 0.2961425 | 0.03214317 | 0.38958 | 0.03213249
[5 empty] | 0.2022963 | 0.03290247 |  |  | 0.2129814 | 0.03289666 | 0.2987587 | 0.0328737 | 0.390453 | 0.03286277
[5 empty] | 0.2015115 | 0.03363363 |  |  | 0.2121729 | 0.0336277 | 0.2995465 | 0.03360422 | 0.3891285 | 0.03359306
[5 empty] | 0.2226736 | 0.0343648 |  |  | 0.2130978 | 0.03435874 | 0.3003968 | 0.03433475 | 0.3904126 | 0.03432334
[5 empty] | 0.2097863 | 0.03509597 |  |  | 0.2129581 | 0.03508977 | 0.3003007 | 0.03506528 | 0.3910115 | 0.03505363
[5 empty] | 0.2238785 | 0.03582713 |  |  | 0.2139942 | 0.03582081 | 0.3034369 | 0.0357958 | 0.3928797 | 0.03578391
[5 empty] | 0.2228782 | 0.0365583 |  |  | 0.2132937 | 0.03655185 | 0.3010327 | 0.03652633 | 0.3904784 | 0.03651419
[5 empty] | 0.2138361 | 0.03728946 |  |  | 0.2119481 | 0.03728289 | 0.3019722 | 0.03725686 | 0.3895961 | 0.03724448
[5 empty] | 0.2116851 | 0.03802063 |  |  | 0.2131811 | 0.03801392 | 0.3024244 | 0.03798738 | 0.388967 | 0.03797476
[5 empty] | 0.2084296 | 0.0387518 |  |  | 0.2124979 | 0.03874496 | 0.3018991 | 0.03871791 | 0.3881991 | 0.03870505
[5 empty] | 0.2150747 | 0.03948296 |  |  | 0.211404 | 0.039476 | 0.300105 | 0.03944844 | 0.388204 | 0.03943533
[5 empty] | 0.2166254 | 0.04021413 |  |  | 0.2120051 | 0.04020703 | 0.3011508 | 0.04017896 | 0.3890935 | 0.04016561
[5 empty] | 0.2200868 | 0.04094529 |  |  | 0.210907 | 0.04093807 | 0.2990451 | 0.04090949 | 0.3872791 | 0.0408959
[5 empty] | 0.2034642 | 0.04167646 |  |  | 0.2094152 | 0.04166911 | 0.2987965 | 0.04164002 | 0.3855725 | 0.04162618
[5 empty] | 0.1987625 | 0.04240763 |  |  | 0.2096354 | 0.04240014 | 0.2957138 | 0.04237054 | 0.3852854 | 0.04235647
[5 empty] | 0.2089869 | 0.04313879 |  |  | 0.2088734 | 0.04313118 | 0.2959055 | 0.04310107 | 0.3840293 | 0.04308675
[5 empty] | 0.2121424 | 0.04386996 |  |  | 0.2067348 | 0.04386222 | 0.2934803 | 0.0438316 | 0.379516 | 0.04381703
[5 empty] | 0.1972342 | 0.04460112 |  |  | 0.2064252 | 0.04459326 | 0.2930468 | 0.04456212 | 0.380057 | 0.04454732
[5 empty] | 0.2082673 | 0.04533229 |  |  | 0.2065504 | 0.04532429 | 0.2904138 | 0.04529265 | 0.376464 | 0.0452776
[5 empty] | 0.206247 | 0.04606346 |  |  | 0.204216 | 0.04605533 | 0.2886898 | 0.04602318 | 0.3733487 | 0.04600788
[5 empty] | 0.2031782 | 0.04679462 |  |  | 0.2025278 | 0.04678637 | 0.2865835 | 0.0467537 | 0.3709227 | 0.04673817
[5 empty] | 0.193066 | 0.04752579 |  |  | 0.2019913 | 0.0475174 | 0.2868037 | 0.04748423 | 0.3696976 | 0.04746845
[5 empty] | 0.2129156 | 0.04825695 |  |  | 0.2013123 | 0.04824844 | 0.2821588 | 0.04821476 | 0.3675852 | 0.04819874
[5 empty] | 0.1947321 | 0.04898812 |  |  | 0.1988964 | 0.04897948 | 0.2801576 | 0.04894528 | 0.3622969 | 0.04892902
[5 empty] | 0.2005205 | 0.04971929 |  |  | 0.1986493 | 0.04971051 | 0.2803087 | 0.04967581 | 0.3623445 | 0.0496593
[5 empty] | 0.207286 | 0.05045045 |  |  | 0.1963767 | 0.05044155 | 0.2774208 | 0.05040634 | 0.3572396 | 0.05038959
[5 empty] | 0.2070337 | 0.05118162 |  |  | 0.1960843 | 0.05117259 | 0.2751025 | 0.05113686 | 0.3542939 | 0.05111987
[5 empty] | 0.1847686 | 0.05191278 |  |  | 0.1945777 | 0.05190362 | 0.2731624 | 0.05186739 | 0.350419 | 0.05185016
[5 empty] | 0.1974958 | 0.05264395 |  |  | 0.1927626 | 0.05263466 | 0.2717093 | 0.05259792 | 0.3509265 | 0.05258044
[5 empty] | 0.1982206 | 0.05337512 |  |  | 0.1902447 | 0.0533657 | 0.2679518 | 0.05332844 | 0.3455281 | 0.05331072
[5 empty] | 0.1839479 | 0.05410628 |  |  | 0.1889296 | 0.05409674 | 0.2673985 | 0.05405897 | 0.3446355 | 0.05404101
[5 empty] | 0.1856828 | 0.05483745 |  |  | 0.1874231 | 0.05482777 | 0.2650581 | 0.0547895 | 0.3406602 | 0.05477129
[5 empty] | 0.1964305 | 0.05556861 |  |  | 0.1868308 | 0.05555881 | 0.2625392 | 0.05552002 | 0.3396139 | 0.05550158
[5 empty] | 0.1851961 | 0.05629978 |  |  | 0.1863584 | 0.05628985 | 0.2604505 | 0.05625055 | 0.3331083 | 0.05623186
[5 empty] | 0.1869846 | 0.05703095 |  |  | 0.1847116 | 0.05702088 | 0.2588006 | 0.05698108 | 0.331455 | 0.05696214
[5 empty] | 0.1818012 | 0.05776211 |  |  | 0.183096 | 0.05775192 | 0.2553982 | 0.0577116 | 0.3306656 | 0.05769243
[5 empty] | 0.1936509 | 0.05849328 |  |  | 0.1822173 | 0.05848296 | 0.252952 | 0.05844213 | 0.3270518 | 0.05842271
[5 empty] | 0.1915389 | 0.05922444 |  |  | 0.1813813 | 0.05921399 | 0.2509705 | 0.05917266 | 0.3257253 | 0.05915299
[5 empty] | 0.1744703 | 0.05995561 |  |  | 0.1796935 | 0.05994503 | 0.2494624 | 0.05990318 | 0.3233976 | 0.05988328
[5 empty] | 0.1804501 | 0.06068678 |  |  | 0.1790596 | 0.06067607 | 0.2498365 | 0.06063371 | 0.3207804 | 0.06061356
[5 empty] | 0.1884834 | 0.06141794 |  |  | 0.1760854 | 0.06140711 | 0.2473013 | 0.06136423 | 0.3167854 | 0.06134385
[5 empty] | 0.1695755 | 0.06214911 |  |  | 0.1750764 | 0.06213814 | 0.2454655 | 0.06209476 | 0.3141242 | 0.06207413
[5 empty] | 0.1837312 | 0.06288027 |  |  | 0.1739385 | 0.06286918 | 0.2442377 | 0.06282529 | 0.3124084 | 0.06280441
[5 empty] | 0.1879558 | 0.06361144 |  |  | 0.1740772 | 0.06360022 | 0.2427267 | 0.06355581 | 0.3100498 | 0.0635347
[5 empty] | 0.1822448 | 0.06434261 |  |  | 0.1722871 | 0.06433125 | 0.2413246 | 0.06428634 | 0.3112366 | 0.06426498
[5 empty] | 0.1805349 | 0.06507377 |  |  | 0.173198 | 0.06506229 | 0.2398246 | 0.06501687 | 0.3068252 | 0.06499527
[5 empty] | 0.1648149 | 0.06580494 |  |  | 0.1714978 | 0.06579333 | 0.2385077 | 0.06574739 | 0.3058911 | 0.06572555
[5 empty] | 0.1750863 | 0.0665361 |  |  | 0.1705879 | 0.06652436 | 0.2371762 | 0.06647792 | 0.3067375 | 0.06645583
[5 empty] | 0.1723503 | 0.06726727 |  |  | 0.17027 | 0.0672554 | 0.2378324 | 0.06720845 | 0.3028675 | 0.06718612
[5 empty] | 0.1636084 | 0.06799844 |  |  | 0.1695454 | 0.06798644 | 0.2350785 | 0.06793897 | 0.3001841 | 0.0679164
[5 empty] | 0.1778619 | 0.0687296 |  |  | 0.1688158 | 0.06871748 | 0.234017 | 0.0686695 | 0.2994905 | 0.06864669
[5 empty] | 0.1761122 | 0.06946077 |  |  | 0.1683826 | 0.06944851 | 0.2323501 | 0.06940003 | 0.2973897 | 0.06937697
[5 empty] | 0.1713606 | 0.07019193 |  |  | 0.1672473 | 0.07017955 | 0.23158 | 0.07013055 | 0.2956847 | 0.07010725
[5 empty] | 0.1786085 | 0.0709231 |  |  | 0.1668115 | 0.07091059 | 0.2293091 | 0.07086108 | 0.2957787 | 0.07083754
[5 empty] | 0.1768572 | 0.07165427 |  |  | 0.1646767 | 0.07164162 | 0.2277397 | 0.07159161 | 0.2927748 | 0.07156782
[5 empty] | 0.1651082 | 0.07238543 |  |  | 0.1636444 | 0.07237266 | 0.228374 | 0.07232213 | 0.290476 | 0.0722981
[5 empty] | 0.1583627 | 0.0731166 |  |  | 0.164116 | 0.0731037 | 0.2252145 | 0.07305266 | 0.2900855 | 0.07302839
[5 empty] | 0.1616222 | 0.07384776 |  |  | 0.1633932 | 0.07383473 | 0.2264633 | 0.07378319 | 0.2877062 | 0.07375867
[5 empty] | 0.167888 | 0.07457893 |  |  | 0.1627773 | 0.07456577 | 0.2228228 | 0.07451371 | 0.2873413 | 0.07448896
[5 empty] | 0.1631614 | 0.0753101 |  |  | 0.16137 | 0.07529681 | 0.2238953 | 0.07524424 | 0.2866939 | 0.07521924
[5 empty] | 0.1594439 | 0.07604126 |  |  | 0.1601728 | 0.07602784 | 0.220383 | 0.07597477 | 0.2846671 | 0.07594952
[5 empty] | 0.1617367 | 0.07677243 |  |  | 0.1590871 | 0.07675888 | 0.2204883 | 0.07670529 | 0.2807639 | 0.07667981
[5 empty] | 0.1550413 | 0.07750359 |  |  | 0.1589145 | 0.07748992 | 0.2191135 | 0.07743582 | 0.2796874 | 0.07741009
[5 empty] | 0.1653591 | 0.07823476 |  |  | 0.1569564 | 0.07822096 | 0.2173608 | 0.07816635 | 0.2782408 | 0.07814038
[5 empty] | 0.1666912 | 0.07896592 |  |  | 0.1576145 | 0.07895199 | 0.2159326 | 0.07889687 | 0.277327 | 0.07887066
[5 empty] | 0.1660393 | 0.07969709 |  |  | 0.1569901 | 0.07968303 | 0.2151312 | 0.0796274 | 0.2740491 | 0.07960094
[5 empty] | 0.1564045 | 0.08042826 |  |  | 0.1559849 | 0.08041407 | 0.2159588 | 0.08035793 | 0.2731104 | 0.08033123
[5 empty] | 0.1527883 | 0.08115942 |  |  | 0.1548003 | 0.0811451 | 0.2154178 | 0.08108845 | 0.2743137 | 0.08106151
[5 empty] | 0.158192 | 0.08189059 |  |  | 0.1548379 | 0.08187614 | 0.2142104 | 0.08181898 | 0.2695623 | 0.0817918
[5 empty] | 0.162617 | 0.08262175 |  |  | 0.1531991 | 0.08260718 | 0.210939 | 0.08254951 | 0.2696592 | 0.08252208
[5 empty] | 0.1650647 | 0.08335292 |  |  | 0.1541855 | 0.08333821 | 0.2106059 | 0.08328003 | 0.2688075 | 0.08325236
[5 empty] | 0.1605363 | 0.08408409 |  |  | 0.1533986 | 0.08406925 | 0.2112133 | 0.08401056 | 0.2686102 | 0.08398265
[5 empty] | 0.1620333 | 0.08481525 |  |  | 0.1512398 | 0.08480029 | 0.2107636 | 0.08474109 | 0.2668705 | 0.08471293
[5 empty] | 0.1655571 | 0.08554642 |  |  | 0.1524108 | 0.08553133 | 0.209159 | 0.08547161 | 0.2639914 | 0.08544321
[5 empty] | 0.158109 | 0.08627758 |  |  | 0.150113 | 0.08626236 | 0.2070019 | 0.08620214 | 0.2659761 | 0.0861735
[5 empty] | 0.1646903 | 0.08700875 |  |  | 0.1495479 | 0.0869934 | 0.2082945 | 0.08693267 | 0.2625275 | 0.08690378
[5 empty] | 0.1663024 | 0.08773992 |  |  | 0.1497171 | 0.08772444 | 0.2059392 | 0.08766319 | 0.2627488 | 0.08763407
[5 empty] | 0.1559467 | 0.08847108 |  |  | 0.149022 | 0.08845547 | 0.2067382 | 0.08839372 | 0.2624431 | 0.08836435
[5 empty] | 0.1526246 | 0.08920225 |  |  | 0.1502643 | 0.08918651 | 0.2049939 | 0.08912425 | 0.2601135 | 0.08909463
[5 empty] | 0.1473374 | 0.08993341 |  |  | 0.1491452 | 0.08991755 | 0.2053085 | 0.08985477 | 0.2612629 | 0.08982492
[5 empty] | 0.1590864 | 0.09066458 |  |  | 0.1497665 | 0.09064858 | 0.2031843 | 0.0905853 | 0.2600946 | 0.0905552
[5 empty] | 0.1658731 | 0.09139575 |  |  | 0.1482296 | 0.09137962 | 0.2025237 | 0.09131583 | 0.2592116 | 0.09128549
[5 empty] | 0.1616988 | 0.09212691 |  |  | 0.1476361 | 0.09211066 | 0.204929 | 0.09204635 | 0.2609169 | 0.09201577
[5 empty] | 0.1535648 | 0.09285808 |  |  | 0.1478873 | 0.0928417 | 0.2025023 | 0.09277688 | 0.2589138 | 0.09274605
[5 empty] | 0.1494725 | 0.09358924 |  |  | 0.1469849 | 0.09357273 | 0.2034461 | 0.09350741 | 0.2567051 | 0.09347634
[5 empty] | 0.1534234 | 0.09432041 |  |  | 0.1475304 | 0.09430377 | 0.2034627 | 0.09423793 | 0.2596941 | 0.09420662
[5 empty] | 0.1634174 | 0.09505158 |  |  | 0.1482238 | 0.09503481 | 0.2016522 | 0.09496846 | 0.2577809 | 0.09493691
[5 empty] | 0.1504432 | 0.09578274 |  |  | 0.1474526 | 0.09576584 | 0.2020955 | 0.09569899 | 0.2576397 | 0.09566719
[5 empty] | 0.154497 | 0.09651391 |  |  | 0.1486124 | 0.09649688 | 0.2017862 | 0.09642951 | 0.2583619 | 0.09639747
[5 empty] | 0.1505777 | 0.09724507 |  |  | 0.1488022 | 0.09722792 | 0.2028224 | 0.09716004 | 0.2602452 | 0.09712776
[5 empty] | 0.1566844 | 0.09797624 |  |  | 0.1488209 | 0.09795895 | 0.2048026 | 0.09789057 | 0.2590874 | 0.09785804
[5 empty] | 0.1658161 | 0.09870741 |  |  | 0.1478674 | 0.09868999 | 0.204125 | 0.09862109 | 0.2580863 | 0.09858832
[5 empty] | 0.1449718 | 0.09943857 |  |  | 0.1480405 | 0.09942103 | 0.2051879 | 0.09935162 | 0.2601394 | 0.09931861
[5 empty] | 0.1651504 | 0.1001697 |  |  | 0.1489391 | 0.1001521 | 0.2035896 | 0.1000821 | 0.2604447 | 0.1000489
[5 empty] | 0.1523511 | 0.1009009 |  |  | 0.1494622 | 0.1008831 | 0.2042286 | 0.1008127 | 0.2603997 | 0.1007792
[5 empty] | 0.1605727 | 0.1016321 |  |  | 0.1502085 | 0.1016141 | 0.2061029 | 0.1015432 | 0.2608024 | 0.1015095
[5 empty] | 0.1588142 | 0.1023632 |  |  | 0.1493771 | 0.1023452 | 0.2053111 | 0.1022737 | 0.2633503 | 0.1022397
[5 empty] | 0.1640748 | 0.1030944 |  |  | 0.1505668 | 0.1030762 | 0.2074513 | 0.1030043 | 0.2619412 | 0.10297
[5 empty] | 0.1513533 | 0.1038256 |  |  | 0.1509765 | 0.1038072 | 0.206622 | 0.1037348 | 0.2637729 | 0.1037003
[5 empty] | 0.1676489 | 0.1045567 |  |  | 0.151105 | 0.1045383 | 0.2057213 | 0.1044653 | 0.2633431 | 0.1044306
[5 empty] | 0.1509604 | 0.1052879 |  |  | 0.1508513 | 0.1052693 | 0.2089477 | 0.1051958 | 0.2631496 | 0.1051609
[5 empty] | 0.1662868 | 0.1060191 |  |  | 0.1520142 | 0.1060004 | 0.2093994 | 0.1059264 | 0.26579 | 0.1058912
[5 empty] | 0.1616273 | 0.1067502 |  |  | 0.1522927 | 0.1067314 | 0.2083747 | 0.1066569 | 0.2663621 | 0.1066214
[5 empty] | 0.1559808 | 0.1074814 |  |  | 0.1515856 | 0.1074624 | 0.209972 | 0.1073874 | 0.2658636 | 0.1073517
[5 empty] | 0.1633462 | 0.1082126 |  |  | 0.1527918 | 0.1081935 | 0.2110896 | 0.1081179 | 0.2659923 | 0.108082
[5 empty] | 0.1637227 | 0.1089437 |  |  | 0.1537102 | 0.1089245 | 0.2116257 | 0.1088485 | 0.2675459 | 0.1088123
[5 empty] | 0.1621091 | 0.1096749 |  |  | 0.1542398 | 0.1096555 | 0.2112787 | 0.109579 | 0.2677222 | 0.1095426
[5 empty] | 0.1555046 | 0.1104061 |  |  | 0.1539793 | 0.1103866 | 0.2110469 | 0.1103095 | 0.2692188 | 0.1102729
[5 empty] | 0.148908 | 0.1111372 |  |  | 0.1537276 | 0.1111176 | 0.2119286 | 0.11104 | 0.2719336 | 0.1110032
[5 empty] | 0.1653184 | 0.1118684 |  |  | 0.1542838 | 0.1118487 | 0.2135221 | 0.1117706 | 0.2711642 | 0.1117334
[5 empty] | 0.1577348 | 0.1125996 |  |  | 0.1552466 | 0.1125797 | 0.2147257 | 0.1125011 | 0.2720084 | 0.1124637
[5 empty] | 0.1701562 | 0.1133307 |  |  | 0.1565149 | 0.1133107 | 0.2138378 | 0.1132316 | 0.2716639 | 0.113194
[5 empty] | 0.1505817 | 0.1140619 |  |  | 0.1554877 | 0.1140418 | 0.2137566 | 0.1139622 | 0.2763285 | 0.1139243
[5 empty] | 0.1580101 | 0.1147931 |  |  | 0.1569638 | 0.1147728 | 0.2159805 | 0.1146927 | 0.2763999 | 0.1146546
[5 empty] | 0.1734405 | 0.1155242 |  |  | 0.1572421 | 0.1155038 | 0.2180077 | 0.1154232 | 0.2772758 | 0.1153849
[5 empty] | 0.1568719 | 0.1162554 |  |  | 0.1564215 | 0.1162349 | 0.2187366 | 0.1161537 | 0.278354 | 0.1161151
[5 empty] | 0.1683034 | 0.1169866 |  |  | 0.1587008 | 0.1169659 | 0.2189655 | 0.1168843 | 0.2783321 | 0.1168454
[5 empty] | 0.1647433 | 0.1177177 |  |  | 0.1591898 | 0.117697 | 0.2175087 | 0.1176148 | 0.2812294 | 0.1175757
[5 empty] | 0.1602112 | 0.1184489 |  |  | 0.1589096 | 0.118428 | 0.2207987 | 0.1183453 | 0.2795896 | 0.118306
[5 empty] | 0.1617076 | 0.1191801 |  |  | 0.160361 | 0.119159 | 0.2193368 | 0.1190758 | 0.2799143 | 0.1190363
[5 empty] | 0.1702326 | 0.1199112 |  |  | 0.1589441 | 0.1198901 | 0.2208232 | 0.1198064 | 0.2847039 | 0.1197666
[5 empty] | 0.1547865 | 0.1206424 |  |  | 0.1596592 | 0.1206211 | 0.2211581 | 0.1205369 | 0.2827585 | 0.1204968
[5 empty] | 0.1613692 | 0.1213736 |  |  | 0.1616063 | 0.1213521 | 0.2227417 | 0.1212674 | 0.2862786 | 0.1212271
[5 empty] | 0.164981 | 0.1221047 |  |  | 0.1623856 | 0.1220832 | 0.2245742 | 0.1219979 | 0.2848644 | 0.1219574
[5 empty] | 0.1766219 | 0.1228359 |  |  | 0.1630973 | 0.1228142 | 0.2246559 | 0.1227285 | 0.2891161 | 0.1226877
[5 empty] | 0.1772921 | 0.123567 |  |  | 0.1644414 | 0.1235452 | 0.2275869 | 0.123459 | 0.2883342 | 0.123418
[5 empty] | 0.1679917 | 0.1242982 |  |  | 0.1649181 | 0.1242763 | 0.2265676 | 0.1241895 | 0.2906188 | 0.1241483
[5 empty] | 0.1637207 | 0.1250294 |  |  | 0.1655276 | 0.1250073 | 0.2297981 | 0.12492 | 0.2942703 | 0.1248785
[5 empty] | 0.1634794 | 0.1257605 |  |  | 0.16617 | 0.1257384 | 0.2287785 | 0.1256506 | 0.2929889 | 0.1256088
[5 empty] | 0.1662678 | 0.1264917 |  |  | 0.1676454 | 0.1264694 | 0.2308093 | 0.1263811 | 0.2968751 | 0.1263391
[5 empty] | 0.1790861 | 0.1272229 |  |  | 0.168154 | 0.1272004 | 0.2321905 | 0.1271116 | 0.2975289 | 0.1270694
[5 empty] | 0.1659344 | 0.127954 |  |  | 0.167496 | 0.1279315 | 0.2353224 | 0.1278422 | 0.2989508 | 0.1277997
[5 empty] | 0.1768128 | 0.1286852 |  |  | 0.1690713 | 0.1286625 | 0.2363052 | 0.1285727 | 0.304141 | 0.12853
[5 empty] | 0.1857214 | 0.1294164 |  |  | 0.1699803 | 0.1293935 | 0.2364391 | 0.1293032 | 0.3040999 | 0.1292602
[5 empty] | 0.1756603 | 0.1301475 |  |  | 0.1714231 | 0.1301246 | 0.2397243 | 0.1300337 | 0.3067277 | 0.1299905
[5 empty] | 0.1726297 | 0.1308787 |  |  | 0.1736997 | 0.1308556 | 0.2420611 | 0.1307643 | 0.3082246 | 0.1307208
[5 empty] | 0.1676296 | 0.1316099 |  |  | 0.1733104 | 0.1315867 | 0.2420497 | 0.1314948 | 0.3104911 | 0.1314511
[5 empty] | 0.1746603 | 0.132341 |  |  | 0.1755552 | 0.1323177 | 0.2449903 | 0.1322253 | 0.3129274 | 0.1321814
[5 empty] | 0.1837609 | 0.1330722 |  |  | 0.1750772 | 0.1330487 | 0.2468477 | 0.1329558 | 0.3138202 | 0.1329117
[5 empty] | 0.1819619 | 0.1338034 |  |  | 0.1765112 | 0.1337798 | 0.2477754 | 0.1336864 | 0.3184418 | 0.133642
[5 empty] | 0.1732591 | 0.1345345 |  |  | 0.1788522 | 0.1345108 | 0.2495661 | 0.1344169 | 0.3207822 | 0.1343722
[5 empty] | 0.1916479 | 0.1352657 |  |  | 0.1812954 | 0.1352418 | 0.2531125 | 0.1351474 | 0.3240317 | 0.1351025
[5 empty] | 0.1811242 | 0.1359969 |  |  | 0.1812361 | 0.1359729 | 0.2560071 | 0.1358779 | 0.3266802 | 0.1358328
[5 empty] | 0.1906835 | 0.136728 |  |  | 0.1846692 | 0.1367039 | 0.2565425 | 0.1366085 | 0.3334179 | 0.1365631
[5 empty] | 0.1823215 | 0.1374592 |  |  | 0.18609 | 0.137435 | 0.2594114 | 0.137339 | 0.3362347 | 0.1372934
[5 empty] | 0.1930338 | 0.1381904 |  |  | 0.1868937 | 0.138166 | 0.2637063 | 0.1380695 | 0.3379209 | 0.1380237
[5 empty] | 0.1918162 | 0.1389215 |  |  | 0.1902753 | 0.138897 | 0.26702 | 0.1388001 | 0.3414664 | 0.1387539
[5 empty] | 0.1866642 | 0.1396527 |  |  | 0.1917301 | 0.1396281 | 0.2707449 | 0.1395306 | 0.3455614 | 0.1394842
[5 empty] | 0.1865736 | 0.1403839 |  |  | 0.1935531 | 0.1403591 | 0.2724738 | 0.1402611 | 0.3498959 | 0.1402145
[5 empty] | 0.1905399 | 0.141115 |  |  | 0.1964395 | 0.1410901 | 0.2749991 | 0.1409916 | 0.35536 | 0.1409448
[5 empty] | 0.1955589 | 0.1418462 |  |  | 0.1979846 | 0.1418212 | 0.2787137 | 0.1417222 | 0.3589438 | 0.1416751
[5 empty] | 0.2106261 | 0.1425774 |  |  | 0.1993833 | 0.1425522 | 0.2825099 | 0.1424527 | 0.3644374 | 0.1424054
[5 empty] | 0.2017373 | 0.1433085 |  |  | 0.203831 | 0.1432832 | 0.2864806 | 0.1431832 | 0.3687308 | 0.1431356
[5 empty] | 0.2138881 | 0.1440397 |  |  | 0.2048227 | 0.1440143 | 0.2897182 | 0.1439137 | 0.3760142 | 0.1438659
[5 empty] | 0.2190741 | 0.1447709 |  |  | 0.2086535 | 0.1447453 | 0.2953154 | 0.1446443 | 0.3819775 | 0.1445962
[5 empty] | 0.220291 | 0.145502 |  |  | 0.2106187 | 0.1454764 | 0.2971648 | 0.1453748 | 0.3838109 | 0.1453265