## 1
Общество с ограниченной ответственностью "Инженерная геология" (ООО "ИнжГео") | [11 empty] | Общество с ограниченной ответственностью "Инженерная геология" (ООО "ИнжГео")
Юр. адрес: 117279, г. Москва, ул. Миклухо-Маклая, 36 а, этаж 5, пом. XXIII к. 76-84 | [11 empty] | Юр. адрес: 117279, г. Москва, ул. Миклухо-Маклая, 36 а, этаж 5, пом. XXIII к. 76-84 | [8 empty] | нагр |  |  | X0 | Y0 | R |  | нагр |  |  |  | X0 | Y0 | R | нагр |  |  |  | X0 | Y0 | R |  | нагр |  |  |  | X0 | Y0 | R
Телефон/факс +7 (495) 132-30-00, Адрес электронной почты inbox@inj-geo.ru | [11 empty] | Телефон/факс +7 (495) 132-30-00, Адрес электронной почты inbox@inj-geo.ru | [12 empty] | 0 | [7 empty] | 0 | [6 empty] | 0 | [7 empty] | 0
[21 empty] | девиатор | [6 empty] | девиатор | [6 empty] | девиатор | [7 empty] | девиатор
Испытательная лаборатория ООО «ИнжГео» | [11 empty] | Испытательная лаборатория ООО «ИнжГео» | [8 empty] | x0 | Угол | X | Y |  |  |  | x0 |  | Угол | X | Y |  |  | x0 |  | Угол | X | Y |  |  |  | x0 |  | Угол | X | Y
Адрес места осуществления деятельности лаборатории: г. Москва, просп. Вернадского, д. 51, стр. 1 | [11 empty] | Адрес места осуществления деятельности лаборатории: г. Москва, просп. Вернадского, д. 51, стр. 1 | [9 empty] | 0 | [7 empty] | 0 | [6 empty] | 0 | [7 empty] | 0
Телефон +7(910)4557682, E-mail: slg85@mail.ru | [11 empty] | Телефон +7(910)4557682, E-mail: slg85@mail.ru | [9 empty] | 5 | [7 empty] | 5 | [6 empty] | 5 | [7 empty] | 5
[22 empty] | 10 | [7 empty] | 10 | [6 empty] | 10 | [7 empty] | 10
[12 empty] | Протокол испытаний № 13-63/353 от 17-10-2023 | [9 empty] | 15 | [7 empty] | 15 | [6 empty] | 15 | [7 empty] | 15
[22 empty] | 20 | [7 empty] | 20 | [6 empty] | 20 | [7 empty] | 20
[12 empty] | Наименование и адрес заказчика: Переход трубопровода через р. Енисей | [9 empty] | 25 | [7 empty] | 25 | [6 empty] | 25 | [7 empty] | 25
[12 empty] | Наименование объекта: ООО Регионстрой | [9 empty] | 30 | [7 empty] | 30 | [6 empty] | 30 | [7 empty] | 30
Наименование используемого метода/методики: ГОСТ 12248.4-2020 | [11 empty] | Наименование используемого метода/методики: ГОСТ 12248.3-2020 | [9 empty] | 35 | [7 empty] | 35 | [6 empty] | 35 | [7 empty] | 35
Условия проведения испытания: температура окружающей среды (18 - 25)0С, влажность воздуха (40 - 75)% | [11 empty] | Условия проведения испытания: температура окружающей среды (18 - 25)0С, влажность воздуха (40 - 75)% | [9 empty] | 40 | [7 empty] | 40 | [6 empty] | 40 | [7 empty] | 40
[12 empty] | Дата получение объекта подлежащего испытаниям: 20-09-2023 | [9 empty] | 45 | [7 empty] | 45 | [6 empty] | 45 | [7 empty] | 45
[12 empty] | Дата испытания: 25.10.2022-19.11.2353 | [9 empty] | 50 | [7 empty] | 50 | [6 empty] | 50 | [7 empty] | 50
[22 empty] | 55 | [7 empty] | 55 | [6 empty] | 55 | [7 empty] | 55
Испытание грунтов методом трехосного сжатия | [11 empty] | Испытание грунтов методом трехосного сжатия | [9 empty] | 60 | [7 empty] | 60 | [6 empty] | 60 | [7 empty] | 60
[22 empty] | 65 | [7 empty] | 65 | [6 empty] | 65 | [7 empty] | 65
Лабораторный номер: | [6 empty] | We, д.е. = |  |  |  |  | Лабораторный номер: |  | 1388 |  |  |  | We, д.е. = | 0.196 |  |  | 70 | [7 empty] | 70 | [6 empty] | 70 | [7 empty] | 70
Номер скважины: | [6 empty] | ρ, г/см3 = |  |  |  |  | Номер скважины: |  | BH-156 |  |  |  | ρ, г/см3 = |  |  |  | 75 | [7 empty] | 75 | [6 empty] | 75 | [7 empty] | 75
Глубина отбора, м: | [6 empty] | ρs, г/см3 = |  |  |  |  | Глубина отбора, м: |  | 3 |  |  |  | ρs, г/см3 = | 2.71 |  |  | 80 | [7 empty] | 80 | [6 empty] | 80 | [7 empty] | 80
Наименование грунта: | [6 empty] | e, д.е. = |  |  |  |  | Наименование грунта: |  | Щебенистый грунт, заполнитель суглинок, легкий пылеватый, после оттаивания текучепластичный |  |  |  | e, д.е. = |  |  |  | 85 | [7 empty] | 85 | [6 empty] | 85 | [7 empty] | 85
Схема проведения опыта: | [6 empty] | IL, д.е. = |  |  |  |  | Схема проведения опыта: |  | КД |  |  |  | IL, д.е. = | 0.7569205 |  |  | 90 | [7 empty] | 90 | [6 empty] | 90 | [7 empty] | 90
[22 empty] | 95 | [7 empty] | 95 | [6 empty] | 95 | [7 empty] | 95
[22 empty] | 100 | [7 empty] | 100 | [6 empty] | 100 | [7 empty] | 100
Результаты испытаний | [11 empty] | Результаты испытаний | [9 empty] | 105 | [7 empty] | 105 | [6 empty] | 105 | [7 empty] | 105
[22 empty] | 110 | [7 empty] | 110 | [6 empty] | 110 | [7 empty] | 110
[22 empty] | 115 | [7 empty] | 115 | [6 empty] | 115 | [7 empty] | 115
[22 empty] | 120 | [7 empty] | 120 | [6 empty] | 120 | [7 empty] | 120
[22 empty] | 125 | [7 empty] | 125 | [6 empty] | 125 | [7 empty] | 125
[22 empty] | 130 | [7 empty] | 130 | [6 empty] | 130 | [7 empty] | 130
[22 empty] | 135 | [7 empty] | 135 | [6 empty] | 135 | [7 empty] | 135
[22 empty] | 140 | [7 empty] | 140 | [6 empty] | 140 | [7 empty] | 140
[22 empty] | 145 | [7 empty] | 145 | [6 empty] | 145 | [7 empty] | 145
[22 empty] | 150 | [7 empty] | 150 | [6 empty] | 150 | [7 empty] | 150
[22 empty] | 155 | [7 empty] | 155 | [6 empty] | 155 | [7 empty] | 155
[22 empty] | 160 | [7 empty] | 160 | [6 empty] | 160 | [7 empty] | 160
[22 empty] | 165 | [7 empty] | 165 | [6 empty] | 165 | [7 empty] | 165
[22 empty] | 170 | [7 empty] | 170 | [6 empty] | 170 | [7 empty] | 170
[22 empty] | 175 | [7 empty] | 175 | [6 empty] | 175 | [7 empty] | 175
[22 empty] | 180 | [7 empty] | 180 | [6 empty] | 180 | [7 empty] | 180
[13 empty] | Давление в камере, Мпа σ3 | Вертикальная нагрузка, Мпа σ1 | Поровое давление, Мпа u
| K0, д.е. | 0.809191 |  |  |  |  | Коэфф. Точки | [5 empty] | 0.15 | 0.2741169 | [5 empty] | 1 | [6 empty] | σ3,кПа | σ1,кПа | u, кПа |  |  |  | 4
| q_zg, МПа | 0.1213787 | [10 empty] | 0.25 | 0.4212774 | [27 empty] | δ3, Мпа | δ1-δ3, МПа | δ1, МПа | δ1, КПа
|  |  | Модуль деформации, МПа: | [9 empty] | 0.35 | 0.5684378 | [21 empty] | С, МПа:
|  |  | Е0= |  | Точки модуля (полное напр.), МПа |  |  |  | 0.1213787 | 0.1942058 | [25 empty] | φ, град:
|  |  | E50 = |  | qf (полное напр.), МПа |  |  |  | 0.2810889 | [26 empty] | E, Мпа
|  |  | Коэф. Поперечной деформации, ϑ = | [9 empty] | Эффективные значения угла внутреннего трения и удельного сцепления ϕ', С' | [13 empty] | x | 0
[13 empty] | ϕ', град. = | 11 | [12 empty] | y |  |  |  | С, кПа | φ,°
[13 empty] | С', МПа = | 0.022
| Исполнитель: | [6 empty] | Морозов Д.С. |  |  |  |  | Исполнитель: |  |  |  |  | Морозов Д.С.
| Начальник исп. лаборатории: | [6 empty] | Семиколенова Л.Г. |  |  |  |  | Начальник исп. лаборатории: |  |  |  |  | Семиколенова Л.Г.
Лист 1 , всего листов 2 | [11 empty] | Лист 2 , всего листов 2
Частичное воспроизведение протокола испытаний без письменного разрешения ООО «ИнжГео» ЗАПРЕЩАЕТСЯ | [11 empty] | Частичное воспроизведение протокола испытаний без письменного разрешения ООО «ИнжГео» ЗАПРЕЩАЕТСЯ
[5 empty] | второй график |  | первый график | [9 empty] | К Пуассона
dev50 | epsE50 | ind | devE0 | epsE0 | dev | eps | sigma |  | dev1 | eps1 | dev2 | eps2 | dev3 | eps3 |  | Глины
0.1310889 | 0.004042921 |  |  |  | 0 | 0 |  |  | 0 | 0 | 0 | 0 | 0.037 | 0.0003155167 |  | < 0 | 0,20-0,30
ind |  |  |  |  | 0.02945411 | 0.00073778 |  |  | 0.054 | 0.00099925 | 0.078 | 0.0009622407 | 0.07054052 | 0.0007313475 |  | 0-0,25 | 0,30-0,38
2 |  |  |  |  | 0.07282719 | 0.00134764 |  |  | 0.05938175 | 0.001464638 | 0.08563868 | 0.001760791 | 0.1092189 | 0.00155227 |  | 0,25< | 0,38-0,45
E0 |  |  |  |  | 0.0783445 | 0.00221334 |  |  | 0.06205846 | 0.001913948 | 0.08651938 | 0.002195654 | 0.1136969 | 0.002194043 |  | Суглинки | 0,35-0,37
epsE0 | devE0 |  |  |  | 0.09243569 | 0.00295112 |  |  | 0.06551029 | 0.002929276 | 0.09036575 | 0.002927538 | 0.1195988 | 0.00292539 |  | Пески и супеси | 0,30-0,35
0.00134764 | 0.07282719 |  |  |  | 0.1310889 | 0.004042921 |  |  | 0.06783743 | 0.003661595 | 0.09384235 | 0.003659423 | 0.1235927 | 0.003656738
[5 empty] | 0.1342945 | 0.00442668 |  |  | 0.07099882 | 0.004393914 | 0.09644899 | 0.004391307 | 0.1298823 | 0.004388085
График E50 |  | График E |  |  | 0.1143369 | 0.00516446 |  |  | 0.07289484 | 0.005126233 | 0.1010855 | 0.005123192 | 0.1341714 | 0.005119433
eps | q | sigma |  |  | 0.1322216 | 0.00590224 |  |  | 0.07572585 | 0.005858552 | 0.1036516 | 0.005855076 | 0.1398636 | 0.00585078
Горизонтальная линия E50 |  | Касательная |  |  | 0.1309497 | 0.00664002 |  |  | 0.07809221 | 0.006590871 | 0.1065473 | 0.006586961 | 0.1449629 | 0.006582128
0 |  | a | b |  | 0.1445218 | 0.0073778 |  |  | 0.07959427 | 0.00732319 | 0.1092722 | 0.007318845 | 0.1490729 | 0.007313475
|  |  | 0 |  | 0.1609388 | 0.00811558 |  |  | 0.08253241 | 0.008055509 | 0.1129263 | 0.00805073 | 0.1541974 | 0.008044823
Вертикальная линия E50 |  | p1 и p2 |  |  | 0.1472016 | 0.00885336 |  |  | 0.08500699 | 0.008787828 | 0.1162092 | 0.008782614 | 0.1564401 | 0.00877617
| 0 | 0 |  |  | 0.159311 | 0.00959114 |  |  | 0.08711836 | 0.009520147 | 0.118821 | 0.009514499 | 0.1607049 | 0.009507518
[5 empty] | 0.1752678 | 0.01032892 |  |  | 0.08876689 | 0.01025247 | 0.1203613 | 0.01024638 | 0.1650954 | 0.01023887
Касательная линия E50 |  |  |  |  | 0.1810729 | 0.0110667 |  |  | 0.09065294 | 0.01098479 | 0.1234299 | 0.01097827 | 0.1683155 | 0.01097021
0 | 0 | Горизонтальная 1 |  |  | 0.1667271 | 0.01180448 |  |  | 0.09247688 | 0.0117171 | 0.1268268 | 0.01171015 | 0.1713688 | 0.01170156
[5 empty] | 0.1892313 | 0.01254226 |  |  | 0.09393906 | 0.01244942 | 0.1293517 | 0.01244204 | 0.1752592 | 0.01243291
Горизонтальная линия qкр |  |  |  |  | 0.1735862 | 0.01328004 |  |  | 0.09663985 | 0.01318174 | 0.1312043 | 0.01317392 | 0.1796905 | 0.01316426
Горизонтальная линия q |  | Горизонтальная 2 |  |  | 0.1827928 | 0.01401782 |  |  | 0.09777961 | 0.01391406 | 0.1329847 | 0.01390581 | 0.1815663 | 0.0138956
0 |  | 0 |  |  | 0.1968518 | 0.0147556 |  |  | 0.1000587 | 0.01464638 | 0.1366925 | 0.01463769 | 0.1838904 | 0.01462695
[5 empty] | 0.1917642 | 0.01549338 |  |  | 0.1011775 | 0.0153787 | 0.1389275 | 0.01536958 | 0.1879667 | 0.0153583
Вертикальная линия q |  |  |  |  | 0.1885306 | 0.01623116 |  |  | 0.1024363 | 0.01611102 | 0.1402897 | 0.01610146 | 0.1889988 | 0.01608965
| 0 |  |  |  | 0.1991521 | 0.01696894 |  |  | 0.1043356 | 0.01684334 | 0.1430787 | 0.01683334 | 0.1921905 | 0.01682099
[5 empty] | 0.2056293 | 0.01770672 |  |  | 0.1053756 | 0.01757566 | 0.1449944 | 0.01756523 | 0.1941455 | 0.01755234
[5 empty] | 0.2119632 | 0.0184445 |  |  | 0.1072568 | 0.01830798 | 0.1463367 | 0.01829711 | 0.1958677 | 0.01828369
[5 empty] | 0.2231546 | 0.01918228 |  |  | 0.1081795 | 0.01904029 | 0.1476054 | 0.019029 | 0.1984608 | 0.01901504
[5 empty] | 0.2102043 | 0.01992006 |  |  | 0.109344 | 0.01977261 | 0.1502002 | 0.01976088 | 0.2014286 | 0.01974638
[5 empty] | 0.2071132 | 0.02065784 |  |  | 0.1102508 | 0.02050493 | 0.1520209 | 0.02049277 | 0.2027747 | 0.02047773
[5 empty] | 0.2238821 | 0.02139562 |  |  | 0.1122002 | 0.02123725 | 0.1531675 | 0.02122465 | 0.2043031 | 0.02120908
[5 empty] | 0.2255118 | 0.0221334 |  |  | 0.1134925 | 0.02196957 | 0.1552397 | 0.02195654 | 0.2057173 | 0.02194043
[5 empty] | 0.2360032 | 0.02287118 |  |  | 0.1136282 | 0.02270189 | 0.1571373 | 0.02268842 | 0.2074213 | 0.02267177
[5 empty] | 0.2273571 | 0.02360896 |  |  | 0.1154075 | 0.02343421 | 0.1578601 | 0.02342031 | 0.2090187 | 0.02340312
[5 empty] | 0.2185743 | 0.02434674 |  |  | 0.1166309 | 0.02416653 | 0.158308 | 0.02415219 | 0.2098133 | 0.02413447
[5 empty] | 0.2466558 | 0.02508452 |  |  | 0.1171986 | 0.02489885 | 0.1609808 | 0.02488407 | 0.2098088 | 0.02486582
[5 empty] | 0.2456022 | 0.0258223 |  |  | 0.1182111 | 0.02563117 | 0.1614783 | 0.02561596 | 0.2106091 | 0.02559716
[5 empty] | 0.2274145 | 0.02656008 |  |  | 0.1180688 | 0.02636348 | 0.1620002 | 0.02634784 | 0.2127179 | 0.02632851
[5 empty] | 0.2420936 | 0.02729786 |  |  | 0.1190719 | 0.0270958 | 0.1638465 | 0.02707973 | 0.212439 | 0.02705986
[5 empty] | 0.2336401 | 0.02803564 |  |  | 0.1203209 | 0.02782812 | 0.1644169 | 0.02781161 | 0.212976 | 0.02779121
[5 empty] | 0.2320551 | 0.02877342 |  |  | 0.1203161 | 0.02856044 | 0.1664113 | 0.0285435 | 0.2139328 | 0.02852255
[5 empty] | 0.2523392 | 0.0295112 |  |  | 0.1205579 | 0.02929276 | 0.1660294 | 0.02927538 | 0.2149131 | 0.0292539
[5 empty] | 0.2354934 | 0.03024898 |  |  | 0.1219466 | 0.03002508 | 0.1678711 | 0.03000727 | 0.2144208 | 0.02998525
[5 empty] | 0.2465185 | 0.03098676 |  |  | 0.1221826 | 0.0307574 | 0.1679362 | 0.03073915 | 0.2169594 | 0.0307166
[5 empty] | 0.2344153 | 0.03172454 |  |  | 0.1228663 | 0.03148972 | 0.1676245 | 0.03147104 | 0.2159329 | 0.03144794
[5 empty] | 0.2571847 | 0.03246232 |  |  | 0.121998 | 0.03222204 | 0.1682358 | 0.03220292 | 0.2164449 | 0.03217929
[5 empty] | 0.2538275 | 0.0332001 |  |  | 0.122578 | 0.03295436 | 0.16907 | 0.0329348 | 0.2159993 | 0.03291064
[5 empty] | 0.2533445 | 0.03393788 |  |  | 0.1235069 | 0.03368667 | 0.1689269 | 0.03366669 | 0.2168997 | 0.03364199
[5 empty] | 0.2517366 | 0.03467566 |  |  | 0.1231848 | 0.03441899 | 0.1694062 | 0.03439857 | 0.21815 | 0.03437333
[5 empty] | 0.2620047 | 0.03541344 |  |  | 0.1232122 | 0.03515131 | 0.1705078 | 0.03513046 | 0.2183539 | 0.03510468
[5 empty] | 0.2621779 | 0.03615122 |  |  | 0.1241169 | 0.03588363 | 0.1712774 | 0.03586234 | 0.2184378 | 0.03583603
[5 empty] | 0.2461714 | 0.036889 |  |  | 0.1229168 | 0.03661595 | 0.1699771 | 0.03659423 | 0.2171375 | 0.03656738
[5 empty] | 0.2550671 | 0.03762678 |  |  | 0.1238749 | 0.03734827 | 0.1698167 | 0.03732611 | 0.2177622 | 0.03729872
[5 empty] | 0.2438403 | 0.03836456 |  |  | 0.123842 | 0.03808059 | 0.1707164 | 0.038058 | 0.2164978 | 0.03803007
[5 empty] | 0.2554965 | 0.03910234 |  |  | 0.1235222 | 0.03881291 | 0.1704823 | 0.03878988 | 0.2157522 | 0.03876142
[5 empty] | 0.2450415 | 0.03984012 |  |  | 0.1224198 | 0.03954523 | 0.169721 | 0.03952176 | 0.2151341 | 0.03949277
[5 empty] | 0.2404811 | 0.0405779 |  |  | 0.121839 | 0.04027755 | 0.1687391 | 0.04025365 | 0.2157524 | 0.04022411
[5 empty] | 0.241821 | 0.04131568 |  |  | 0.1223841 | 0.04100986 | 0.167643 | 0.04098553 | 0.214616 | 0.04095546
[5 empty] | 0.246067 | 0.04205346 |  |  | 0.1214593 | 0.04174218 | 0.1669393 | 0.04171742 | 0.2135336 | 0.04168681
[5 empty] | 0.2572248 | 0.04279124 |  |  | 0.1203689 | 0.0424745 | 0.1666345 | 0.0424493 | 0.2123142 | 0.04241816
[5 empty] | 0.2483002 | 0.04352902 |  |  | 0.1197172 | 0.04320682 | 0.1647351 | 0.04318119 | 0.2103667 | 0.0431495
[5 empty] | 0.2562989 | 0.0442668 |  |  | 0.1199083 | 0.04393914 | 0.1635477 | 0.04391307 | 0.2091997 | 0.04388085
[5 empty] | 0.2292266 | 0.04500458 |  |  | 0.1183465 | 0.04467146 | 0.1634788 | 0.04464496 | 0.2078223 | 0.0446122
[5 empty] | 0.2330891 | 0.04574236 |  |  | 0.118436 | 0.04540378 | 0.1618349 | 0.04537684 | 0.2056432 | 0.04534355
[5 empty] | 0.2388922 | 0.04648014 |  |  | 0.1166812 | 0.0461361 | 0.1614226 | 0.04610873 | 0.2031713 | 0.04607489
[5 empty] | 0.2376415 | 0.04721792 |  |  | 0.1156861 | 0.04686842 | 0.1593483 | 0.04684061 | 0.2024154 | 0.04680624
[5 empty] | 0.2443429 | 0.0479557 |  |  | 0.1154552 | 0.04760074 | 0.1575186 | 0.04757249 | 0.2012845 | 0.04753759
[5 empty] | 0.2460021 | 0.04869348 |  |  | 0.1137926 | 0.04833305 | 0.1561401 | 0.04830438 | 0.1986873 | 0.04826894
[5 empty] | 0.2316247 | 0.04943126 |  |  | 0.1127026 | 0.04906537 | 0.1553192 | 0.04903626 | 0.1965327 | 0.04900028
[5 empty] | 0.2422167 | 0.05016904 |  |  | 0.1122894 | 0.04979769 | 0.1528626 | 0.04976815 | 0.1945295 | 0.04973163
[5 empty] | 0.2287837 | 0.05090682 |  |  | 0.1117572 | 0.05053001 | 0.1523766 | 0.05050003 | 0.1926867 | 0.05046298
[5 empty] | 0.2203314 | 0.0516446 |  |  | 0.1102104 | 0.05126233 | 0.1500679 | 0.05123192 | 0.188813 | 0.05119433
[5 empty] | 0.2188656 | 0.05238238 |  |  | 0.1097531 | 0.05199465 | 0.1488429 | 0.0519638 | 0.1871172 | 0.05192567
[5 empty] | 0.2343921 | 0.05312016 |  |  | 0.1074896 | 0.05272697 | 0.1464083 | 0.05269569 | 0.1856084 | 0.05265702
[5 empty] | 0.2199166 | 0.05385794 |  |  | 0.1076241 | 0.05345929 | 0.1452704 | 0.05342757 | 0.1842952 | 0.05338837
[5 empty] | 0.2174448 | 0.05459572 |  |  | 0.1057609 | 0.05419161 | 0.1427359 | 0.05415946 | 0.1804865 | 0.05411972
[5 empty] | 0.2339826 | 0.0553335 |  |  | 0.1043043 | 0.05492393 | 0.1426113 | 0.05489134 | 0.1786913 | 0.05485106
[5 empty] | 0.2095355 | 0.05607128 |  |  | 0.1036584 | 0.05565625 | 0.1402032 | 0.05562322 | 0.1769183 | 0.05558241
[5 empty] | 0.2081094 | 0.05680906 |  |  | 0.1034276 | 0.05638856 | 0.1381179 | 0.05635511 | 0.1744764 | 0.05631376
[5 empty] | 0.2237101 | 0.05754684 |  |  | 0.101316 | 0.05712088 | 0.1377621 | 0.05708699 | 0.1729744 | 0.05704511
[5 empty] | 0.2253432 | 0.05828462 |  |  | 0.1003279 | 0.0578532 | 0.1358423 | 0.05781888 | 0.1708212 | 0.05777645
[5 empty] | 0.2280146 | 0.0590224 |  |  | 0.09966757 | 0.05858552 | 0.134065 | 0.05855076 | 0.1680257 | 0.0585078
[5 empty] | 0.2207299 | 0.05976018 |  |  | 0.09893923 | 0.05931784 | 0.1333368 | 0.05928265 | 0.1660966 | 0.05923915
[5 empty] | 0.2184949 | 0.06049796 |  |  | 0.09844713 | 0.06005016 | 0.1311641 | 0.06001453 | 0.1655429 | 0.0599705
[5 empty] | 0.2023154 | 0.06123574 |  |  | 0.09759552 | 0.06078248 | 0.1294535 | 0.06074642 | 0.1629734 | 0.06070184
[5 empty] | 0.209197 | 0.06197352 |  |  | 0.09608864 | 0.0615148 | 0.1286116 | 0.0614783 | 0.1614969 | 0.06143319
[5 empty] | 0.2081457 | 0.0627113 |  |  | 0.09573074 | 0.06224712 | 0.1272448 | 0.06221019 | 0.1586223 | 0.06216454
[5 empty] | 0.220167 | 0.06344908 |  |  | 0.09502605 | 0.06297944 | 0.1263597 | 0.06294207 | 0.1572585 | 0.06289589
[5 empty] | 0.1992667 | 0.06418686 |  |  | 0.09487882 | 0.06371175 | 0.1256628 | 0.06367395 | 0.1576142 | 0.06362723
[5 empty] | 0.2144389 | 0.06492464 |  |  | 0.09418468 | 0.06444407 | 0.1238485 | 0.06440584 | 0.1544808 | 0.06435858
[5 empty] | 0.2076111 | 0.06566242 |  |  | 0.09279086 | 0.06517639 | 0.1244359 | 0.06513772 | 0.1532487 | 0.06508993
[5 empty] | 0.1987712 | 0.0664002 |  |  | 0.09228863 | 0.06590871 | 0.1235104 | 0.06586961 | 0.1534992 | 0.06582128
[5 empty] | 0.2039209 | 0.06713798 |  |  | 0.09157912 | 0.06664103 | 0.1213736 | 0.06660149 | 0.1518346 | 0.06655262
[5 empty] | 0.1960617 | 0.06787576 |  |  | 0.09136347 | 0.06737335 | 0.1209273 | 0.06733338 | 0.1514574 | 0.06728397
[5 empty] | 0.1901951 | 0.06861354 |  |  | 0.09004283 | 0.06810567 | 0.1193734 | 0.06806526 | 0.1493699 | 0.06801532
[5 empty] | 0.213323 | 0.06935132 |  |  | 0.08941833 | 0.06883799 | 0.1189134 | 0.06879715 | 0.1475744 | 0.06874667
[5 empty] | 0.1994468 | 0.0700891 |  |  | 0.08889113 | 0.06957031 | 0.1180493 | 0.06952903 | 0.1474733 | 0.06947801
[5 empty] | 0.1915681 | 0.07082688 |  |  | 0.08846234 | 0.07030263 | 0.1175827 | 0.07026092 | 0.145069 | 0.07020936
[5 empty] | 0.1916886 | 0.07156466 |  |  | 0.08873312 | 0.07103494 | 0.1152154 | 0.0709928 | 0.1443639 | 0.07094071
[5 empty] | 0.1928099 | 0.07230244 |  |  | 0.08710462 | 0.07176726 | 0.1149491 | 0.07172468 | 0.1418602 | 0.07167206
[5 empty] | 0.1899335 | 0.07304022 |  |  | 0.08687795 | 0.07249958 | 0.1138857 | 0.07245657 | 0.1414605 | 0.0724034
[5 empty] | 0.1930612 | 0.073778 |  |  | 0.08645428 | 0.0732319 | 0.1140268 | 0.07318845 | 0.1397669 | 0.07313475
[5 empty] | 0.1981944 | 0.07451578 |  |  | 0.08573473 | 0.07396422 | 0.1118743 | 0.07392034 | 0.139482 | 0.0738661
[5 empty] | 0.1913348 | 0.07525356 |  |  | 0.08502046 | 0.07469654 | 0.1115298 | 0.07465222 | 0.137008 | 0.07459745
[5 empty] | 0.1834841 | 0.07599134 |  |  | 0.08421259 | 0.07542886 | 0.1102951 | 0.07538411 | 0.1366473 | 0.07532879
[5 empty] | 0.1846437 | 0.07672912 |  |  | 0.08321227 | 0.07616118 | 0.1102721 | 0.07611599 | 0.1340023 | 0.07606014
[5 empty] | 0.1928154 | 0.0774669 |  |  | 0.08342064 | 0.0768935 | 0.1080623 | 0.07684788 | 0.1346754 | 0.07679149
[5 empty] | 0.2000007 | 0.07820468 |  |  | 0.08223885 | 0.07762582 | 0.1072677 | 0.07757976 | 0.1321688 | 0.07752284
[5 empty] | 0.1942013 | 0.07894246 |  |  | 0.08196802 | 0.07835813 | 0.1063899 | 0.07831165 | 0.1323851 | 0.07825418
[5 empty] | 0.1874186 | 0.07968024 |  |  | 0.08150931 | 0.07909045 | 0.1051306 | 0.07904353 | 0.1294264 | 0.07898553
[5 empty] | 0.1856545 | 0.08041802 |  |  | 0.08036384 | 0.07982277 | 0.1055918 | 0.07977541 | 0.1287953 | 0.07971688
[5 empty] | 0.1759104 | 0.0811558 |  |  | 0.07983277 | 0.08055509 | 0.105075 | 0.0805073 | 0.127594 | 0.08044823
[5 empty] | 0.186188 | 0.08189358 |  |  | 0.07971724 | 0.08128741 | 0.1035821 | 0.08123918 | 0.127925 | 0.08117957
[5 empty] | 0.1794888 | 0.08263136 |  |  | 0.07941837 | 0.08201973 | 0.1027148 | 0.08197107 | 0.1266905 | 0.08191092
[5 empty] | 0.1808146 | 0.08336914 |  |  | 0.07913732 | 0.08275205 | 0.1016749 | 0.08270295 | 0.124793 | 0.08264227
[5 empty] | 0.1871668 | 0.08410692 |  |  | 0.07907523 | 0.08348437 | 0.1008641 | 0.08343484 | 0.1246348 | 0.08337362
[5 empty] | 0.1895472 | 0.0848447 |  |  | 0.07813323 | 0.08421669 | 0.1008842 | 0.08416672 | 0.1225183 | 0.08410496
[5 empty] | 0.1909572 | 0.08558248 |  |  | 0.07811246 | 0.08494901 | 0.09993694 | 0.08489861 | 0.1220458 | 0.08483631
[5 empty] | 0.1723986 | 0.08632026 |  |  | 0.07761407 | 0.08568132 | 0.09842405 | 0.08563049 | 0.1213197 | 0.08556766
[5 empty] | 0.1898728 | 0.08705804 |  |  | 0.0766392 | 0.08641364 | 0.09834729 | 0.08636238 | 0.1216423 | 0.08629901
[5 empty] | 0.1743816 | 0.08779582 |  |  | 0.07638898 | 0.08714596 | 0.09730844 | 0.08709426 | 0.1191161 | 0.08703035
[5 empty] | 0.1859266 | 0.0885336 |  |  | 0.07676456 | 0.08787828 | 0.09820923 | 0.08782614 | 0.1184434 | 0.0877617
[5 empty] | 0.1835093 | 0.08927138 |  |  | 0.07646708 | 0.0886106 | 0.09685143 | 0.08855803 | 0.1193265 | 0.08849305
[5 empty] | 0.1751313 | 0.09000916 |  |  | 0.07509768 | 0.08934292 | 0.09683678 | 0.08928991 | 0.1175679 | 0.0892244
[5 empty] | 0.1697943 | 0.09074694 |  |  | 0.07555749 | 0.09007524 | 0.09606705 | 0.0900218 | 0.1184698 | 0.08995574
[5 empty] | 0.1814999 | 0.09148472 |  |  | 0.07544766 | 0.09080756 | 0.09574398 | 0.09075368 | 0.1171347 | 0.09068709
[5 empty] | 0.1822497 | 0.0922225 |  |  | 0.07526933 | 0.09153988 | 0.09596934 | 0.09148557 | 0.1169648 | 0.09141844
[5 empty] | 0.1830452 | 0.09296028 |  |  | 0.07492364 | 0.0922722 | 0.09564487 | 0.09221745 | 0.1161627 | 0.09214979
[5 empty] | 0.1778881 | 0.09369806 |  |  | 0.07501174 | 0.09300451 | 0.09587233 | 0.09294934 | 0.1165305 | 0.09288113
[5 empty] | 0.18978 | 0.09443584 |  |  | 0.07483475 | 0.09373683 | 0.09615347 | 0.09368122 | 0.1170708 | 0.09361248
[5 empty] | 0.1817226 | 0.09517362 |  |  | 0.07439382 | 0.09446915 | 0.09569006 | 0.09441311 | 0.1159858 | 0.09434383
[5 empty] | 0.1847158 | 0.0959114 |  |  | 0.07438901 | 0.09520147 | 0.09518223 | 0.09514499 | 0.1166757 | 0.09507518
[5 empty] | 0.1747462 | 0.09664918 |  |  | 0.07451076 | 0.09593379 | 0.09601531 | 0.09587687 | 0.1151206 | 0.09580652
[5 empty] | 0.1688093 | 0.09738696 |  |  | 0.07415591 | 0.09666611 | 0.09508435 | 0.09660876 | 0.115214 | 0.09653787
[5 empty] | 0.172904 | 0.09812474 |  |  | 0.07522363 | 0.09739843 | 0.09578805 | 0.09734064 | 0.1171542 | 0.09726922
[5 empty] | 0.170029 | 0.09886252 |  |  | 0.07471307 | 0.09813075 | 0.09472513 | 0.09807253 | 0.1156394 | 0.09800057
[5 empty] | 0.1751833 | 0.0996003 |  |  | 0.07502342 | 0.09886307 | 0.09529431 | 0.09880441 | 0.1176679 | 0.09873191
[5 empty] | 0.1783657 | 0.1003381 |  |  | 0.07525382 | 0.09959539 | 0.09569431 | 0.0995363 | 0.115938 | 0.09946326
[5 empty] | 0.1835749 | 0.1010759 |  |  | 0.07500344 | 0.1003277 | 0.09622384 | 0.1002682 | 0.1172479 | 0.1001946
[5 empty] | 0.1768098 | 0.1018136 |  |  | 0.07577145 | 0.10106 | 0.09628163 | 0.1010001 | 0.1175959 | 0.100926
[5 empty] | 0.1770693 | 0.1025514 |  |  | 0.07525701 | 0.1017923 | 0.09606638 | 0.101732 | 0.1175802 | 0.1016573
[5 empty] | 0.1803521 | 0.1032892 |  |  | 0.07545929 | 0.1025247 | 0.09677682 | 0.1024638 | 0.1182992 | 0.1023887
[5 empty] | 0.1776572 | 0.104027 |  |  | 0.07617744 | 0.103257 | 0.09701167 | 0.1031957 | 0.1187511 | 0.10312
[5 empty] | 0.1829833 | 0.1047648 |  |  | 0.07651064 | 0.1039893 | 0.09796963 | 0.1039276 | 0.1186342 | 0.1038513
[5 empty] | 0.1743293 | 0.1055025 |  |  | 0.07705805 | 0.1047216 | 0.09724944 | 0.1046595 | 0.1188467 | 0.1045827
[5 empty] | 0.196694 | 0.1062403 |  |  | 0.07631882 | 0.1054539 | 0.0989498 | 0.1053914 | 0.119687 | 0.105314
[5 empty] | 0.1890762 | 0.1069781 |  |  | 0.07689213 | 0.1061863 | 0.09876943 | 0.1061233 | 0.1218532 | 0.1060454
[5 empty] | 0.1934748 | 0.1077159 |  |  | 0.07747714 | 0.1069186 | 0.09940705 | 0.1068551 | 0.1217437 | 0.1067767
[5 empty] | 0.1908886 | 0.1084537 |  |  | 0.07727301 | 0.1076509 | 0.09976138 | 0.107587 | 0.1223568 | 0.1075081
[5 empty] | 0.1853164 | 0.1091914 |  |  | 0.07727892 | 0.1083832 | 0.1006311 | 0.1083189 | 0.1233906 | 0.1082394
[5 empty] | 0.184757 | 0.1099292 |  |  | 0.07869401 | 0.1091155 | 0.100715 | 0.1090508 | 0.1240435 | 0.1089708
[5 empty] | 0.1792094 | 0.110667 |  |  | 0.07901745 | 0.1098479 | 0.1021118 | 0.1097827 | 0.1247137 | 0.1097021
[5 empty] | 0.1816723 | 0.1114048 |  |  | 0.07924842 | 0.1105802 | 0.1021201 | 0.1105146 | 0.1254996 | 0.1104335
[5 empty] | 0.1781445 | 0.1121426 |  |  | 0.07968607 | 0.1113125 | 0.1019388 | 0.1112464 | 0.1259993 | 0.1111648
[5 empty] | 0.192625 | 0.1128803 |  |  | 0.07942957 | 0.1120448 | 0.1029664 | 0.1119783 | 0.1272112 | 0.1118962
[5 empty] | 0.1841124 | 0.1136181 |  |  | 0.08047808 | 0.1127771 | 0.1040018 | 0.1127102 | 0.1279335 | 0.1126275
[5 empty] | 0.1776057 | 0.1143559 |  |  | 0.08063076 | 0.1135094 | 0.1032436 | 0.1134421 | 0.1284645 | 0.1133589
[5 empty] | 0.2001037 | 0.1150937 |  |  | 0.08018679 | 0.1142418 | 0.1051906 | 0.114174 | 0.1278024 | 0.1140902
[5 empty] | 0.1836052 | 0.1158315 |  |  | 0.08074531 | 0.1149741 | 0.1057414 | 0.1149059 | 0.1285456 | 0.1148216
[5 empty] | 0.188109 | 0.1165692 |  |  | 0.08140551 | 0.1157064 | 0.1057949 | 0.1156378 | 0.1295923 | 0.1155529
[5 empty] | 0.1956141 | 0.117307 |  |  | 0.08226654 | 0.1164387 | 0.1054496 | 0.1163696 | 0.1309407 | 0.1162843
[5 empty] | 0.1841191 | 0.1180448 |  |  | 0.08232756 | 0.117171 | 0.1058044 | 0.1171015 | 0.1308892 | 0.1170156
[5 empty] | 0.1986339 | 0.1187826 |  |  | 0.08259583 | 0.1179034 | 0.1067699 | 0.1178334 | 0.1320521 | 0.1177469
[5 empty] | 0.1981813 | 0.1195204 |  |  | 0.08248738 | 0.1186357 | 0.107471 | 0.1185653 | 0.1328631 | 0.1184783
[5 empty] | 0.1807619 | 0.1202581 |  |  | 0.0838028 | 0.119368 | 0.1083089 | 0.1192972 | 0.1340237 | 0.1192096
[5 empty] | 0.2033761 | 0.1209959 |  |  | 0.08404218 | 0.1201003 | 0.1091836 | 0.1200291 | 0.133934 | 0.119941
[5 empty] | 0.1850239 | 0.1217337 |  |  | 0.08360563 | 0.1208326 | 0.1098954 | 0.1207609 | 0.1349942 | 0.1206723
[5 empty] | 0.2077055 | 0.1224715 |  |  | 0.08479325 | 0.121565 | 0.1099443 | 0.1214928 | 0.1357046 | 0.1214037
[5 empty] | 0.200421 | 0.1232093 |  |  | 0.08530514 | 0.1222973 | 0.1121306 | 0.1222247 | 0.1375653 | 0.122135
[5 empty] | 0.1941707 | 0.123947 |  |  | 0.0858414 | 0.1230296 | 0.1118544 | 0.1229566 | 0.1383766 | 0.1228664
[5 empty] | 0.1909545 | 0.1246848 |  |  | 0.08670214 | 0.1237619 | 0.1133159 | 0.1236885 | 0.1410388 | 0.1235977
[5 empty] | 0.2057727 | 0.1254226 |  |  | 0.08638745 | 0.1244942 | 0.1133152 | 0.1244204 | 0.1411519 | 0.1243291
[5 empty] | 0.2066255 | 0.1261604 |  |  | 0.08799745 | 0.1252266 | 0.1145524 | 0.1251523 | 0.1432162 | 0.1250604
[5 empty] | 0.202513 | 0.1268982 |  |  | 0.08803222 | 0.1259589 | 0.1151277 | 0.1258841 | 0.142732 | 0.1257918
[5 empty] | 0.2044353 | 0.1276359 |  |  | 0.08899188 | 0.1266912 | 0.1166414 | 0.126616 | 0.1460994 | 0.1265231
[5 empty] | 0.2093925 | 0.1283737 |  |  | 0.08877652 | 0.1274235 | 0.1175935 | 0.1273479 | 0.1458187 | 0.1272545
[5 empty] | 0.2123849 | 0.1291115 |  |  | 0.08998625 | 0.1281558 | 0.1192841 | 0.1280798 | 0.14729 | 0.1279858
[5 empty] | 0.2124126 | 0.1298493 |  |  | 0.09102117 | 0.1288881 | 0.1198135 | 0.1288117 | 0.1495136 | 0.1287172
[5 empty] | 0.2094757 | 0.1305871 |  |  | 0.09178138 | 0.1296205 | 0.1215819 | 0.1295436 | 0.1510898 | 0.1294485
[5 empty] | 0.1965744 | 0.1313248 |  |  | 0.09226698 | 0.1303528 | 0.1217893 | 0.1302754 | 0.1523186 | 0.1301799
[5 empty] | 0.2107089 | 0.1320626 |  |  | 0.09267808 | 0.1310851 | 0.1242359 | 0.1310073 | 0.1544004 | 0.1309112
[5 empty] | 0.2158792 | 0.1328004 |  |  | 0.09431478 | 0.1318174 | 0.1257218 | 0.1317392 | 0.1569353 | 0.1316426
[5 empty] | 0.2090855 | 0.1335382 |  |  | 0.09447722 | 0.1325497 | 0.1255474 | 0.1324711 | 0.1573236 | 0.1323739
[5 empty] | 0.2083726 | 0.134276 |  |  | 0.09599811 | 0.1332821 | 0.1286619 | 0.133203 | 0.1609318 | 0.1331052
[5 empty] | 0.2037779 | 0.1350137 |  |  | 0.09650311 | 0.1340144 | 0.1298059 | 0.1339349 | 0.1609149 | 0.1338366
[5 empty] | 0.2142961 | 0.1357515 |  |  | 0.09808858 | 0.1347467 | 0.1309738 | 0.1346668 | 0.1646653 | 0.1345679
[5 empty] | 0.2069223 | 0.1364893 |  |  | 0.09905088 | 0.135479 | 0.1330601 | 0.1353986 | 0.1673754 | 0.1352993
[5 empty] | 0.2216512 | 0.1372271 |  |  | 0.1008864 | 0.1362113 | 0.1352591 | 0.1361305 | 0.1697377 | 0.1360306
[5 empty] | 0.2104777 | 0.1379649 |  |  | 0.1019914 | 0.1369437 | 0.1358651 | 0.1368624 | 0.1710446 | 0.136762
[5 empty] | 0.2153967 | 0.1387026 |  |  | 0.1025624 | 0.137676 | 0.1381727 | 0.1375943 | 0.1754885 | 0.1374933
[5 empty] | 0.2204032 | 0.1394404 |  |  | 0.1039956 | 0.1384083 | 0.1417761 | 0.1383262 | 0.1768619 | 0.1382247
[5 empty] | 0.2264919 | 0.1401782 |  |  | 0.1057874 | 0.1391406 | 0.1424698 | 0.1390581 | 0.1811571 | 0.138956
[5 empty] | 0.2216577 | 0.140916 |  |  | 0.1072343 | 0.1398729 | 0.1455482 | 0.1397899 | 0.1843666 | 0.1396874
[5 empty] | 0.2258957 | 0.1416538 |  |  | 0.1094324 | 0.1406053 | 0.1482056 | 0.1405218 | 0.1880827 | 0.1404187
[5 empty] | 0.2362005 | 0.1423915 |  |  | 0.1102783 | 0.1413376 | 0.1503364 | 0.1412537 | 0.1897981 | 0.1411501
[5 empty] | 0.2345671 | 0.1431293 |  |  | 0.1125682 | 0.1420699 | 0.152935 | 0.1419856 | 0.1932049 | 0.1418814
[5 empty] | 0.2419904 | 0.1438671 |  |  | 0.1142986 | 0.1428022 | 0.1550959 | 0.1427175 | 0.1976957 | 0.1426128
[5 empty] | 0.2414652 | 0.1446049 |  |  | 0.1160657 | 0.1435345 | 0.1588134 | 0.1434494 | 0.2020629 | 0.1433441
[5 empty] | 0.2279865 | 0.1453427 |  |  | 0.117666 | 0.1442668 | 0.1620818 | 0.1441813 | 0.204899 | 0.1440755
[5 empty] | 0.256549 | 0.1460804 |  |  | 0.1200958 | 0.1449992 | 0.1650957 | 0.1449131 | 0.2100962 | 0.1448068
[5 empty] | 0.2371478 | 0.1468182 |  |  | 0.1214514 | 0.1457315 | 0.1675493 | 0.145645 | 0.2134471 | 0.1455382