## 1
Общество с ограниченной ответственностью "Инженерная геология" (ООО "ИнжГео") | [11 empty] | Общество с ограниченной ответственностью "Инженерная геология" (ООО "ИнжГео")
Юр. адрес: 117279, г. Москва, ул. Миклухо-Маклая, 36 а, этаж 5, пом. XXIII к. 76-84 | [11 empty] | Юр. адрес: 117279, г. Москва, ул. Миклухо-Маклая, 36 а, этаж 5, пом. XXIII к. 76-84 | [8 empty] | нагр |  |  | X0 | Y0 | R |  | нагр |  |  |  | X0 | Y0 | R | нагр |  |  |  | X0 | Y0 | R |  | нагр |  |  |  | X0 | Y0 | R
Телефон/факс +7 (495) 132-30-00, Адрес электронной почты inbox@inj-geo.ru | [11 empty] | Телефон/факс +7 (495) 132-30-00, Адрес электронной почты inbox@inj-geo.ru | [12 empty] | 0 | [7 empty] | 0 | [6 empty] | 0 | [7 empty] | 0
[21 empty] | девиатор | [6 empty] | девиатор | [6 empty] | девиатор | [7 empty] | девиатор
Испытательная лаборатория ООО «ИнжГео» | [11 empty] | Испытательная лаборатория ООО «ИнжГео» | [8 empty] | x0 | Угол | X | Y |  |  |  | x0 |  | Угол | X | Y |  |  | x0 |  | Угол | X | Y |  |  |  | x0 |  | Угол | X | Y
Адрес места осуществления деятельности лаборатории: г. Москва, просп. Вернадского, д. 51, стр. 1 | [11 empty] | Адрес места осуществления деятельности лаборатории: г. Москва, просп. Вернадского, д. 51, стр. 1 | [9 empty] | 0 | [7 empty] | 0 | [6 empty] | 0 | [7 empty] | 0
Телефон +7(910)4557682, E-mail: slg85@mail.ru | [11 empty] | Телефон +7(910)4557682, E-mail: slg85@mail.ru | [9 empty] | 5 | [7 empty] | 5 | [6 empty] | 5 | [7 empty] | 5
[22 empty] | 10 | [7 empty] | 10 | [6 empty] | 10 | [7 empty] | 10
[12 empty] | Протокол испытаний № 13-63/354 от 18-10-2023 | [9 empty] | 15 | [7 empty] | 15 | [6 empty] | 15 | [7 empty] | 15
[22 empty] | 20 | [7 empty] | 20 | [6 empty] | 20 | [7 empty] | 20
[12 empty] | Наименование и адрес заказчика: Переход трубопровода через р. Енисей | [9 empty] | 25 | [7 empty] | 25 | [6 empty] | 25 | [7 empty] | 25
[12 empty] | Наименование объекта: ООО Регионстрой | [9 empty] | 30 | [7 empty] | 30 | [6 empty] | 30 | [7 empty] | 30
Наименование используемого метода/методики: ГОСТ 12248.4-2020 | [11 empty] | Наименование используемого метода/методики: ГОСТ 12248.3-2020 | [9 empty] | 35 | [7 empty] | 35 | [6 empty] | 35 | [7 empty] | 35
Условия проведения испытания: температура окружающей среды (18 - 25)0С, влажность воздуха (40 - 75)% | [11 empty] | Условия проведения испытания: температура окружающей среды (18 - 25)0С, влажность воздуха (40 - 75)% | [9 empty] | 40 | [7 empty] | 40 | [6 empty] | 40 | [7 empty] | 40
[12 empty] | Дата получение объекта подлежащего испытаниям: 21-09-2023 | [9 empty] | 45 | [7 empty] | 45 | [6 empty] | 45 | [7 empty] | 45
[12 empty] | Дата испытания: 25.10.2022-19.11.2354 | [9 empty] | 50 | [7 empty] | 50 | [6 empty] | 50 | [7 empty] | 50
[22 empty] | 55 | [7 empty] | 55 | [6 empty] | 55 | [7 empty] | 55
Испытание грунтов методом трехосного сжатия | [11 empty] | Испытание грунтов методом трехосного сжатия | [9 empty] | 60 | [7 empty] | 60 | [6 empty] | 60 | [7 empty] | 60
[22 empty] | 65 | [7 empty] | 65 | [6 empty] | 65 | [7 empty] | 65
Лабораторный номер: | [6 empty] | We, д.е. = |  |  |  |  | Лабораторный номер: |  | 1389 |  |  |  | We, д.е. = | 0.16 |  |  | 70 | [7 empty] | 70 | [6 empty] | 70 | [7 empty] | 70
Номер скважины: | [6 empty] | ρ, г/см3 = |  |  |  |  | Номер скважины: |  | BH-156 |  |  |  | ρ, г/см3 = |  |  |  | 75 | [7 empty] | 75 | [6 empty] | 75 | [7 empty] | 75
Глубина отбора, м: | [6 empty] | ρs, г/см3 = |  |  |  |  | Глубина отбора, м: |  | 4.4 |  |  |  | ρs, г/см3 = | 2.73 |  |  | 80 | [7 empty] | 80 | [6 empty] | 80 | [7 empty] | 80
Наименование грунта: | [6 empty] | e, д.е. = |  |  |  |  | Наименование грунта: |  | Щебенистый грунт, заполнитель суглинок, легкий пылеватый, после оттаивания текучепластичный |  |  |  | e, д.е. = |  |  |  | 85 | [7 empty] | 85 | [6 empty] | 85 | [7 empty] | 85
Схема проведения опыта: | [6 empty] | IL, д.е. = |  |  |  |  | Схема проведения опыта: |  | КД |  |  |  | IL, д.е. = | 0.839407 |  |  | 90 | [7 empty] | 90 | [6 empty] | 90 | [7 empty] | 90
[22 empty] | 95 | [7 empty] | 95 | [6 empty] | 95 | [7 empty] | 95
[22 empty] | 100 | [7 empty] | 100 | [6 empty] | 100 | [7 empty] | 100
Результаты испытаний | [11 empty] | Результаты испытаний | [9 empty] | 105 | [7 empty] | 105 | [6 empty] | 105 | [7 empty] | 105
[22 empty] | 110 | [7 empty] | 110 | [6 empty] | 110 | [7 empty] | 110
[22 empty] | 115 | [7 empty] | 115 | [6 empty] | 115 | [7 empty] | 115
[22 empty] | 120 | [7 empty] | 120 | [6 empty] | 120 | [7 empty] | 120
[22 empty] | 125 | [7 empty] | 125 | [6 empty] | 125 | [7 empty] | 125
[22 empty] | 130 | [7 empty] | 130 | [6 empty] | 130 | [7 empty] | 130
[22 empty] | 135 | [7 empty] | 135 | [6 empty] | 135 | [7 empty] | 135
[22 empty] | 140 | [7 empty] | 140 | [6 empty] | 140 | [7 empty] | 140
[22 empty] | 145 | [7 empty] | 145 | [6 empty] | 145 | [7 empty] | 145
[22 empty] | 150 | [7 empty] | 150 | [6 empty] | 150 | [7 empty] | 150
[22 empty] | 155 | [7 empty] | 155 | [6 empty] | 155 | [7 empty] | 155
[22 empty] | 160 | [7 empty] | 160 | [6 empty] | 160 | [7 empty] | 160
[22 empty] | 165 | [7 empty] | 165 | [6 empty] | 165 | [7 empty] | 165
[22 empty] | 170 | [7 empty] | 170 | [6 empty] | 170 | [7 empty] | 170
[22 empty] | 175 | [7 empty] | 175 | [6 empty] | 175 | [7 empty] | 175
[22 empty] | 180 | [7 empty] | 180 | [6 empty] | 180 | [7 empty] | 180
[13 empty] | Давление в камере, Мпа σ3 | Вертикальная нагрузка, Мпа σ1 | Поровое давление, Мпа u
| K0, д.е. | 0.7076283 |  |  |  |  | Коэфф. Точки | [5 empty] | 0.15 | 0.3090884 | [5 empty] | 1 | [6 empty] | σ3,кПа | σ1,кПа | u, кПа |  |  |  | 4
| q_zg, МПа | 0.1061442 | [10 empty] | 0.25 | 0.4917226 | [27 empty] | δ3, Мпа | δ1-δ3, МПа | δ1, МПа | δ1, КПа
|  |  | Модуль деформации, МПа: | [9 empty] | 0.35 | 0.6743569 | [21 empty] | С, МПа:
|  |  | Е0= |  | Точки модуля (полное напр.), МПа |  |  |  | 0.1061442 | 0.1698308 | [25 empty] | φ, град:
|  |  | E50 = |  | qf (полное напр.), МПа |  |  |  | 0.2646358 | [26 empty] | E, Мпа
|  |  | Коэф. Поперечной деформации, ϑ = | [9 empty] | Эффективные значения угла внутреннего трения и удельного сцепления ϕ', С' | [13 empty] | x | 0
[13 empty] | ϕ', град. = | 17 | [12 empty] | y |  |  |  | С, кПа | φ,°
[13 empty] | С', МПа = | 0.013
| Исполнитель: | [6 empty] | Морозов Д.С. |  |  |  |  | Исполнитель: |  |  |  |  | Морозов Д.С.
| Начальник исп. лаборатории: | [6 empty] | Семиколенова Л.Г. |  |  |  |  | Начальник исп. лаборатории: |  |  |  |  | Семиколенова Л.Г.
Лист 1 , всего листов 2 | [11 empty] | Лист 2 , всего листов 2
Частичное воспроизведение протокола испытаний без письменного разрешения ООО «ИнжГео» ЗАПРЕЩАЕТСЯ | [11 empty] | Частичное воспроизведение протокола испытаний без письменного разрешения ООО «ИнжГео» ЗАПРЕЩАЕТСЯ
[5 empty] | второй график |  | первый график | [9 empty] | К Пуассона
dev50 | epsE50 | ind | devE0 | epsE0 | dev | eps | sigma |  | dev1 | eps1 | dev2 | eps2 | dev3 | eps3 |  | Глины
0.1146358 | 0.002300197 |  |  |  | 0 | 0 |  |  | 0 | 0 | 0.022 | 0.0001746339 | 0 | 0 |  | < 0 | 0,20-0,30
ind |  |  |  |  | 0.06368655 | 0.0007667323 |  |  | 0.053 | 0.0006380753 | 0.07220595 | 0.0007314903 | 0.153 | 0.000751833 |  | 0-0,25 | 0,30-0,38
2 |  |  |  |  | 0.09474206 | 0.001466607 |  |  | 0.07954419 | 0.001596075 | 0.1208613 | 0.001598976 | 0.1621784 | 0.001328226 |  | 0,25< | 0,38-0,45
E0 |  |  |  |  | 0.1146358 | 0.002300197 |  |  | 0.08292506 | 0.002194514 | 0.1245019 | 0.002194471 | 0.1678976 | 0.002192423 |  | Суглинки | 0,35-0,37
epsE0 | devE0 |  |  |  | 0.1076776 | 0.002933214 |  |  | 0.08693046 | 0.002926018 | 0.1311478 | 0.002925961 | 0.1736525 | 0.002923231 |  | Пески и супеси | 0,30-0,35
0.0007667323 | 0.06368655 |  |  |  | 0.1073413 | 0.003666518 |  |  | 0.08969804 | 0.003657523 | 0.1386614 | 0.003657451 | 0.1817973 | 0.003654038
[5 empty] | 0.108818 | 0.004399821 |  |  | 0.09353008 | 0.004389027 | 0.143947 | 0.004388942 | 0.185031 | 0.004384846
График E50 |  | График E |  |  | 0.1301103 | 0.005133125 |  |  | 0.09662884 | 0.005120532 | 0.1494087 | 0.005120432 | 0.1917526 | 0.005115654
eps | q | sigma |  |  | 0.1332212 | 0.005866428 |  |  | 0.1005966 | 0.005852037 | 0.1532508 | 0.005851922 | 0.1988613 | 0.005846461
Горизонтальная линия E50 |  | Касательная |  |  | 0.1331534 | 0.006599732 |  |  | 0.1045357 | 0.006583541 | 0.1598775 | 0.006583412 | 0.2025561 | 0.006577269
0 |  | a | b |  | 0.1289098 | 0.007333035 |  |  | 0.1077483 | 0.007315046 | 0.163593 | 0.007314903 | 0.207836 | 0.007308077
|  |  | 0 |  | 0.1384931 | 0.008066339 |  |  | 0.1102367 | 0.00804655 | 0.1684016 | 0.008046393 | 0.215 | 0.008038885
Вертикальная линия E50 |  | p1 и p2 |  |  | 0.1589062 | 0.008799643 |  |  | 0.1133032 | 0.008778055 | 0.1753073 | 0.008777883 | 0.2193472 | 0.008769692
| 0 | 0 |  |  | 0.1611518 | 0.009532946 |  |  | 0.1164501 | 0.009509559 | 0.1778145 | 0.009509374 | 0.2252766 | 0.0095005
[5 empty] | 0.1542329 | 0.01026625 |  |  | 0.1193797 | 0.01024106 | 0.1820274 | 0.01024086 | 0.2306874 | 0.01023131
Касательная линия E50 |  |  |  |  | 0.1661522 | 0.01099955 |  |  | 0.1214942 | 0.01097257 | 0.1872501 | 0.01097235 | 0.2353784 | 0.01096212
0 | 0 | Горизонтальная 1 |  |  | 0.1599125 | 0.01173286 |  |  | 0.1248959 | 0.01170407 | 0.189787 | 0.01170384 | 0.2382489 | 0.01169292
[5 empty] | 0.1655167 | 0.01246616 |  |  | 0.1269871 | 0.01243558 | 0.1930421 | 0.01243533 | 0.2424978 | 0.01242373
Горизонтальная линия qкр |  |  |  |  | 0.1799676 | 0.01319946 |  |  | 0.1284701 | 0.01316708 | 0.1968198 | 0.01316682 | 0.2492241 | 0.01315454
Горизонтальная линия q |  | Горизонтальная 2 |  |  | 0.1792679 | 0.01393277 |  |  | 0.1315471 | 0.01389859 | 0.2002242 | 0.01389832 | 0.2533269 | 0.01388535
0 |  | 0 |  |  | 0.1754205 | 0.01466607 |  |  | 0.1337204 | 0.01463009 | 0.2047596 | 0.01462981 | 0.2575053 | 0.01461615
[5 empty] | 0.1734282 | 0.01539937 |  |  | 0.1353922 | 0.0153616 | 0.2079302 | 0.0153613 | 0.2599583 | 0.01534696
Вертикальная линия q |  |  |  |  | 0.1872938 | 0.01613268 |  |  | 0.136765 | 0.0160931 | 0.2110401 | 0.01609279 | 0.265785 | 0.01607777
| 0 |  |  |  | 0.1820202 | 0.01686598 |  |  | 0.1394409 | 0.01682461 | 0.2122936 | 0.01682428 | 0.2676843 | 0.01680858
[5 empty] | 0.1816101 | 0.01759929 |  |  | 0.1407221 | 0.01755611 | 0.215695 | 0.01755577 | 0.2740554 | 0.01753938
[5 empty] | 0.2010664 | 0.01833259 |  |  | 0.1418111 | 0.01828761 | 0.2175483 | 0.01828726 | 0.2759973 | 0.01827019
[5 empty] | 0.1893918 | 0.01906589 |  |  | 0.14351 | 0.01901912 | 0.218558 | 0.01901875 | 0.281009 | 0.019001
[5 empty] | 0.1935892 | 0.0197992 |  |  | 0.1455212 | 0.01975062 | 0.2209281 | 0.01975024 | 0.2831895 | 0.01973181
[5 empty] | 0.2046615 | 0.0205325 |  |  | 0.1455469 | 0.02048213 | 0.2227628 | 0.02048173 | 0.287038 | 0.02046262
[5 empty] | 0.2076113 | 0.0212658 |  |  | 0.1475893 | 0.02121363 | 0.2254665 | 0.02121322 | 0.2895535 | 0.02119342
[5 empty] | 0.2104416 | 0.02199911 |  |  | 0.1487508 | 0.02194514 | 0.2267432 | 0.02194471 | 0.2918349 | 0.02192423
[5 empty] | 0.2021551 | 0.02273241 |  |  | 0.1497337 | 0.02267664 | 0.2296973 | 0.0226762 | 0.2955814 | 0.02265504
[5 empty] | 0.2007547 | 0.02346571 |  |  | 0.1502402 | 0.02340815 | 0.2291329 | 0.02340769 | 0.298392 | 0.02338585
[5 empty] | 0.2032432 | 0.02419902 |  |  | 0.1511725 | 0.02413965 | 0.2302543 | 0.02413918 | 0.3006658 | 0.02411665
[5 empty] | 0.2196233 | 0.02493232 |  |  | 0.1532331 | 0.02487116 | 0.2314657 | 0.02487067 | 0.3047017 | 0.02484746
[5 empty] | 0.2058979 | 0.02566562 |  |  | 0.152824 | 0.02560266 | 0.2335712 | 0.02560216 | 0.3042989 | 0.02557827
[5 empty] | 0.2150699 | 0.02639893 |  |  | 0.1538477 | 0.02633416 | 0.2342751 | 0.02633365 | 0.3092563 | 0.02630908
[5 empty] | 0.208142 | 0.02713223 |  |  | 0.1549063 | 0.02706567 | 0.2355817 | 0.02706514 | 0.3108731 | 0.02703988
[5 empty] | 0.202117 | 0.02786553 |  |  | 0.1545023 | 0.02779717 | 0.237295 | 0.02779663 | 0.3124482 | 0.02777069
[5 empty] | 0.2189978 | 0.02859884 |  |  | 0.1553377 | 0.02852868 | 0.2363194 | 0.02852812 | 0.3124808 | 0.0285015
[5 empty] | 0.2197872 | 0.02933214 |  |  | 0.155815 | 0.02926018 | 0.2384591 | 0.02925961 | 0.3137698 | 0.02923231
[5 empty] | 0.213488 | 0.03006545 |  |  | 0.1573364 | 0.02999169 | 0.2389183 | 0.0299911 | 0.3177143 | 0.02996312
[5 empty] | 0.2051029 | 0.03079875 |  |  | 0.1568041 | 0.03072319 | 0.2383011 | 0.03072259 | 0.3169133 | 0.03069392
[5 empty] | 0.2096349 | 0.03153205 |  |  | 0.1566205 | 0.0314547 | 0.2399118 | 0.03145408 | 0.317866 | 0.03142473
[5 empty] | 0.2170867 | 0.03226536 |  |  | 0.1581878 | 0.0321862 | 0.2388547 | 0.03218557 | 0.3198713 | 0.03215554
[5 empty] | 0.2274612 | 0.03299866 |  |  | 0.1581083 | 0.03291771 | 0.2410339 | 0.03291706 | 0.3196283 | 0.03288635
[5 empty] | 0.2187611 | 0.03373196 |  |  | 0.1575842 | 0.03364921 | 0.2410536 | 0.03364855 | 0.320836 | 0.03361715
[5 empty] | 0.2229893 | 0.03446527 |  |  | 0.1581179 | 0.03438071 | 0.2413181 | 0.03438004 | 0.3219935 | 0.03434796
[5 empty] | 0.2291485 | 0.03519857 |  |  | 0.1579116 | 0.03511222 | 0.2404316 | 0.03511153 | 0.3210998 | 0.03507877
[5 empty] | 0.2292716 | 0.03593187 |  |  | 0.1590884 | 0.03584372 | 0.2417226 | 0.03584302 | 0.3243569 | 0.03580958
[5 empty] | 0.2262716 | 0.03666518 |  |  | 0.1589882 | 0.03657523 | 0.2399224 | 0.03657451 | 0.321155 | 0.03654038
[5 empty] | 0.2252129 | 0.03739848 |  |  | 0.1577463 | 0.03730673 | 0.2414558 | 0.037306 | 0.3210744 | 0.03727119
[5 empty] | 0.2260435 | 0.03813178 |  |  | 0.1574015 | 0.03803824 | 0.2406256 | 0.03803749 | 0.3233686 | 0.038002
[5 empty] | 0.2187686 | 0.03886509 |  |  | 0.1581582 | 0.03876974 | 0.2403388 | 0.03876898 | 0.321447 | 0.03873281
[5 empty] | 0.2163933 | 0.03959839 |  |  | 0.1578213 | 0.03950125 | 0.2404028 | 0.03950047 | 0.3208202 | 0.03946362
[5 empty] | 0.2199228 | 0.04033169 |  |  | 0.1567955 | 0.04023275 | 0.2388255 | 0.04023196 | 0.3211987 | 0.04019442
[5 empty] | 0.2233623 | 0.041065 |  |  | 0.1560856 | 0.04096426 | 0.2370144 | 0.04096346 | 0.319593 | 0.04092523
[5 empty] | 0.2227168 | 0.0417983 |  |  | 0.1556965 | 0.04169576 | 0.2367773 | 0.04169495 | 0.3175137 | 0.04165604
[5 empty] | 0.2259916 | 0.04253161 |  |  | 0.1549329 | 0.04242727 | 0.2360217 | 0.04242644 | 0.3148712 | 0.04238685
[5 empty] | 0.2161919 | 0.04326491 |  |  | 0.1552997 | 0.04315877 | 0.2344552 | 0.04315793 | 0.3161761 | 0.04311765
[5 empty] | 0.2103228 | 0.04399821 |  |  | 0.1533016 | 0.04389027 | 0.2324857 | 0.04388942 | 0.3122389 | 0.04384846
[5 empty] | 0.2143894 | 0.04473152 |  |  | 0.1528436 | 0.04462178 | 0.2320206 | 0.04462091 | 0.3115701 | 0.04457927
[5 empty] | 0.212397 | 0.04546482 |  |  | 0.1513303 | 0.04535328 | 0.2309677 | 0.0453524 | 0.3105802 | 0.04531008
[5 empty] | 0.2143506 | 0.04619812 |  |  | 0.1515666 | 0.04608479 | 0.2281346 | 0.04608389 | 0.3072798 | 0.04604088
[5 empty] | 0.2152555 | 0.04693143 |  |  | 0.1507573 | 0.04681629 | 0.227329 | 0.04681538 | 0.3054794 | 0.04677169
[5 empty] | 0.1991169 | 0.04766473 |  |  | 0.1489073 | 0.0475478 | 0.2265585 | 0.04754687 | 0.3021894 | 0.0475025
[5 empty] | 0.1979398 | 0.04839803 |  |  | 0.1481213 | 0.0482793 | 0.2228307 | 0.04827836 | 0.3015205 | 0.04823331
[5 empty] | 0.1997295 | 0.04913134 |  |  | 0.1474041 | 0.04901081 | 0.2226534 | 0.04900985 | 0.2970831 | 0.04896412
[5 empty] | 0.213491 | 0.04986464 |  |  | 0.1455605 | 0.04974231 | 0.2202341 | 0.04974134 | 0.2961878 | 0.04969492
[5 empty] | 0.2022297 | 0.05059794 |  |  | 0.1450954 | 0.05047382 | 0.2185805 | 0.05047283 | 0.293445 | 0.05042573
[5 empty] | 0.2069506 | 0.05133125 |  |  | 0.1436136 | 0.05120532 | 0.2178003 | 0.05120432 | 0.2910654 | 0.05115654
[5 empty] | 0.2046589 | 0.05206455 |  |  | 0.1423198 | 0.05193682 | 0.2148011 | 0.05193581 | 0.2869593 | 0.05188735
[5 empty] | 0.1883598 | 0.05279786 |  |  | 0.1416189 | 0.05266833 | 0.2124906 | 0.0526673 | 0.2841374 | 0.05261815
[5 empty] | 0.1980584 | 0.05353116 |  |  | 0.1391157 | 0.05339983 | 0.2097764 | 0.05339879 | 0.2820102 | 0.05334896
[5 empty] | 0.1987599 | 0.05426446 |  |  | 0.139015 | 0.05413134 | 0.2081662 | 0.05413028 | 0.2803881 | 0.05407977
[5 empty] | 0.1904695 | 0.05499777 |  |  | 0.1377217 | 0.05486284 | 0.2081676 | 0.05486177 | 0.2769817 | 0.05481058
[5 empty] | 0.1861922 | 0.05573107 |  |  | 0.1366404 | 0.05559435 | 0.2054883 | 0.05559326 | 0.2732015 | 0.05554138
[5 empty] | 0.1959334 | 0.05646437 |  |  | 0.135076 | 0.05632585 | 0.2043359 | 0.05632475 | 0.2721581 | 0.05627219
[5 empty] | 0.1906982 | 0.05719768 |  |  | 0.1332334 | 0.05705736 | 0.2028181 | 0.05705624 | 0.2691619 | 0.057003
[5 empty] | 0.1884916 | 0.05793098 |  |  | 0.1327173 | 0.05778886 | 0.1987425 | 0.05778773 | 0.2681235 | 0.05773381
[5 empty] | 0.1833189 | 0.05866428 |  |  | 0.1314326 | 0.05852037 | 0.1988168 | 0.05851922 | 0.2659533 | 0.05846461
[5 empty] | 0.1801853 | 0.05939759 |  |  | 0.1300841 | 0.05925187 | 0.1966486 | 0.05925071 | 0.261662 | 0.05919542
[5 empty] | 0.1920959 | 0.06013089 |  |  | 0.1303765 | 0.05998338 | 0.1939456 | 0.0599822 | 0.25896 | 0.05992623
[5 empty] | 0.1820558 | 0.06086419 |  |  | 0.1289147 | 0.06071488 | 0.1929155 | 0.06071369 | 0.2573579 | 0.06065704
[5 empty] | 0.1860703 | 0.0615975 |  |  | 0.1283035 | 0.06144638 | 0.1929658 | 0.06144518 | 0.2570662 | 0.06138785
[5 empty] | 0.1831445 | 0.0623308 |  |  | 0.1275476 | 0.06217789 | 0.1904042 | 0.06217667 | 0.2541953 | 0.06211865
[5 empty] | 0.1742835 | 0.0630641 |  |  | 0.126452 | 0.06290939 | 0.1903385 | 0.06290816 | 0.2535558 | 0.06284946
[5 empty] | 0.1774926 | 0.06379741 |  |  | 0.1249214 | 0.0636409 | 0.1874762 | 0.06363965 | 0.2515583 | 0.06358027
[5 empty] | 0.1857662 | 0.06453071 |  |  | 0.125251 | 0.0643724 | 0.1881095 | 0.06437114 | 0.2501936 | 0.06431108
[5 empty] | 0.1850399 | 0.06526402 |  |  | 0.124581 | 0.06510391 | 0.1850437 | 0.06510263 | 0.2488317 | 0.06504188
[5 empty] | 0.1753034 | 0.06599732 |  |  | 0.1241015 | 0.06583541 | 0.1858627 | 0.06583412 | 0.2458491 | 0.06577269
[5 empty] | 0.1715578 | 0.06673062 |  |  | 0.1233139 | 0.06656692 | 0.1830688 | 0.06656561 | 0.2457487 | 0.0665035
[5 empty] | 0.1818048 | 0.06746393 |  |  | 0.1220194 | 0.06729842 | 0.181964 | 0.06729711 | 0.2419333 | 0.06723431
[5 empty] | 0.1880455 | 0.06819723 |  |  | 0.1205193 | 0.06802993 | 0.1816502 | 0.0680286 | 0.2420055 | 0.06796511
[5 empty] | 0.1682816 | 0.06893053 |  |  | 0.1203149 | 0.06876143 | 0.1815295 | 0.06876009 | 0.2399684 | 0.06869592
[5 empty] | 0.1755142 | 0.06966384 |  |  | 0.1200074 | 0.06949293 | 0.180204 | 0.06949158 | 0.2380246 | 0.06942673
[5 empty] | 0.1687449 | 0.07039714 |  |  | 0.1191982 | 0.07022444 | 0.1793757 | 0.07022307 | 0.2381769 | 0.07015754
[5 empty] | 0.1769751 | 0.07113044 |  |  | 0.1176886 | 0.07095594 | 0.1763467 | 0.07095456 | 0.2370282 | 0.07088835
[5 empty] | 0.179206 | 0.07186375 |  |  | 0.1184797 | 0.07168745 | 0.175819 | 0.07168605 | 0.2352813 | 0.07161915
[5 empty] | 0.1644392 | 0.07259705 |  |  | 0.1172729 | 0.07241895 | 0.1738947 | 0.07241754 | 0.231839 | 0.07234996
[5 empty] | 0.1736761 | 0.07333035 |  |  | 0.1163696 | 0.07315046 | 0.1724757 | 0.07314903 | 0.230304 | 0.07308077
[5 empty] | 0.170918 | 0.07406366 |  |  | 0.1152709 | 0.07388196 | 0.1719642 | 0.07388052 | 0.2289792 | 0.07381158
[5 empty] | 0.1811663 | 0.07479696 |  |  | 0.1142782 | 0.07461347 | 0.1720621 | 0.07461201 | 0.2270674 | 0.07454238
[5 empty] | 0.1784224 | 0.07553027 |  |  | 0.1142927 | 0.07534497 | 0.1710716 | 0.0753435 | 0.2256714 | 0.07527319
[5 empty] | 0.1736877 | 0.07626357 |  |  | 0.1140158 | 0.07607648 | 0.1693947 | 0.07607499 | 0.225694 | 0.076004
[5 empty] | 0.1719637 | 0.07699687 |  |  | 0.1127486 | 0.07680798 | 0.1692334 | 0.07680648 | 0.222238 | 0.07673481
[5 empty] | 0.1632517 | 0.07773018 |  |  | 0.1122926 | 0.07753948 | 0.1683897 | 0.07753797 | 0.2224061 | 0.07746561
[5 empty] | 0.1645531 | 0.07846348 |  |  | 0.1117489 | 0.07827099 | 0.1651657 | 0.07826946 | 0.2205013 | 0.07819642
[5 empty] | 0.1718693 | 0.07919678 |  |  | 0.111319 | 0.07900249 | 0.1663635 | 0.07900095 | 0.2209263 | 0.07892723
[5 empty] | 0.1602018 | 0.07993009 |  |  | 0.110704 | 0.079734 | 0.1636851 | 0.07973244 | 0.2194839 | 0.07965804
[5 empty] | 0.1745518 | 0.08066339 |  |  | 0.1093052 | 0.0804655 | 0.1623325 | 0.08046393 | 0.2157769 | 0.08038885
[5 empty] | 0.1699209 | 0.08139669 |  |  | 0.1089239 | 0.08119701 | 0.1627079 | 0.08119542 | 0.2151081 | 0.08111965
[5 empty] | 0.1633104 | 0.08213 |  |  | 0.1079615 | 0.08192851 | 0.1617131 | 0.08192691 | 0.2141804 | 0.08185046
[5 empty] | 0.1667216 | 0.0828633 |  |  | 0.1077192 | 0.08266002 | 0.1597503 | 0.0826584 | 0.2123964 | 0.08258127
[5 empty] | 0.1561561 | 0.0835966 |  |  | 0.1067982 | 0.08339152 | 0.1585215 | 0.08338989 | 0.2123591 | 0.08331208
[5 empty] | 0.1576152 | 0.08432991 |  |  | 0.1064999 | 0.08412303 | 0.1582288 | 0.08412138 | 0.2104712 | 0.08404288
[5 empty] | 0.1521002 | 0.08506321 |  |  | 0.1065256 | 0.08485453 | 0.1583742 | 0.08485287 | 0.2103356 | 0.08477369
[5 empty] | 0.1586127 | 0.08579651 |  |  | 0.1061765 | 0.08558604 | 0.1577598 | 0.08558436 | 0.208355 | 0.0855045
[5 empty] | 0.1621539 | 0.08652982 |  |  | 0.1049539 | 0.08631754 | 0.1571875 | 0.08631585 | 0.2072322 | 0.08623531
[5 empty] | 0.1657254 | 0.08726312 |  |  | 0.1045592 | 0.08704904 | 0.1559595 | 0.08704734 | 0.2055701 | 0.08696611
[5 empty] | 0.1523284 | 0.08799643 |  |  | 0.1042935 | 0.08778055 | 0.1564777 | 0.08777883 | 0.2049715 | 0.08769692
[5 empty] | 0.1669645 | 0.08872973 |  |  | 0.1039582 | 0.08851205 | 0.1544443 | 0.08851032 | 0.2061391 | 0.08842773
[5 empty] | 0.1656349 | 0.08946303 |  |  | 0.1039546 | 0.08924356 | 0.1555613 | 0.08924181 | 0.2063757 | 0.08915854
[5 empty] | 0.1693411 | 0.09019634 |  |  | 0.1046839 | 0.08997506 | 0.1538307 | 0.0899733 | 0.2038842 | 0.08988935
[5 empty] | 0.1610844 | 0.09092964 |  |  | 0.1032474 | 0.09070657 | 0.1540545 | 0.09070479 | 0.2034674 | 0.09062015
[5 empty] | 0.1678664 | 0.09166294 |  |  | 0.1030465 | 0.09143807 | 0.1540348 | 0.09143628 | 0.202828 | 0.09135096
[5 empty] | 0.1686883 | 0.09239625 |  |  | 0.1041824 | 0.09216958 | 0.1521737 | 0.09216777 | 0.2029689 | 0.09208177
[5 empty] | 0.1515516 | 0.09312955 |  |  | 0.1025563 | 0.09290108 | 0.1532732 | 0.09289926 | 0.2032929 | 0.09281258
[5 empty] | 0.1664577 | 0.09386285 |  |  | 0.1029697 | 0.09363259 | 0.1522353 | 0.09363075 | 0.2038028 | 0.09354338
[5 empty] | 0.1484079 | 0.09459616 |  |  | 0.1034237 | 0.09436409 | 0.1526622 | 0.09436225 | 0.2027013 | 0.09427419
[5 empty] | 0.1504023 | 0.09532946 |  |  | 0.1039183 | 0.09509559 | 0.1525537 | 0.09509374 | 0.2025888 | 0.095005
[5 empty] | 0.1494292 | 0.09606276 |  |  | 0.1025429 | 0.0958271 | 0.1526928 | 0.09582523 | 0.2013418 | 0.09573581
[5 empty] | 0.1594847 | 0.09679607 |  |  | 0.1036938 | 0.0965586 | 0.1534738 | 0.09655672 | 0.2032524 | 0.09646661
[5 empty] | 0.1595677 | 0.09752937 |  |  | 0.1027701 | 0.09729011 | 0.1538952 | 0.09728821 | 0.2012185 | 0.09719742
[5 empty] | 0.1686774 | 0.09826268 |  |  | 0.1033709 | 0.09802161 | 0.1541555 | 0.0980197 | 0.2044381 | 0.09792823
[5 empty] | 0.1608126 | 0.09899598 |  |  | 0.1042952 | 0.09875312 | 0.1543533 | 0.09875119 | 0.2028091 | 0.09865904
[5 empty] | 0.1699724 | 0.09972928 |  |  | 0.1036421 | 0.09948462 | 0.153187 | 0.09948268 | 0.2050294 | 0.09938985
[5 empty] | 0.1511556 | 0.1004626 |  |  | 0.1039106 | 0.1002161 | 0.1530551 | 0.1002142 | 0.2026971 | 0.1001207
[5 empty] | 0.1603614 | 0.1011959 |  |  | 0.1040999 | 0.1009476 | 0.1553561 | 0.1009457 | 0.20511 | 0.1008515
[5 empty] | 0.1675886 | 0.1019292 |  |  | 0.1037089 | 0.1016791 | 0.1541886 | 0.1016771 | 0.2049661 | 0.1015823
[5 empty] | 0.1698363 | 0.1026625 |  |  | 0.1051367 | 0.1024106 | 0.1559511 | 0.1024086 | 0.2048634 | 0.1023131
[5 empty] | 0.1511033 | 0.1033958 |  |  | 0.1039824 | 0.1031421 | 0.154242 | 0.1031401 | 0.2062997 | 0.1030439
[5 empty] | 0.1503888 | 0.1041291 |  |  | 0.1048451 | 0.1038736 | 0.1548598 | 0.1038716 | 0.2065731 | 0.1037747
[5 empty] | 0.1706917 | 0.1048624 |  |  | 0.1055237 | 0.1046052 | 0.1569031 | 0.1046031 | 0.2081814 | 0.1045055
[5 empty] | 0.1520109 | 0.1055957 |  |  | 0.1061175 | 0.1053367 | 0.1554704 | 0.1053346 | 0.2066226 | 0.1052363
[5 empty] | 0.1673454 | 0.106329 |  |  | 0.1055253 | 0.1060682 | 0.1574602 | 0.1060661 | 0.2081947 | 0.1059671
[5 empty] | 0.1596943 | 0.1070623 |  |  | 0.1064464 | 0.1067997 | 0.157071 | 0.1067976 | 0.2083955 | 0.1066979
[5 empty] | 0.1620564 | 0.1077956 |  |  | 0.1058797 | 0.1075312 | 0.1592012 | 0.1075291 | 0.2098231 | 0.1074287
[5 empty] | 0.1584308 | 0.1085289 |  |  | 0.1069243 | 0.1082627 | 0.1577494 | 0.1082606 | 0.2117754 | 0.1081595
[5 empty] | 0.1558165 | 0.1092622 |  |  | 0.1079793 | 0.1089942 | 0.1599141 | 0.1089921 | 0.2097504 | 0.1088903
[5 empty] | 0.1742123 | 0.1099955 |  |  | 0.1081437 | 0.1097257 | 0.1596939 | 0.1097235 | 0.2104458 | 0.1096212
[5 empty] | 0.1676174 | 0.1107288 |  |  | 0.1082166 | 0.1104572 | 0.1604871 | 0.110455 | 0.2140599 | 0.110352
[5 empty] | 0.1600306 | 0.1114621 |  |  | 0.107697 | 0.1111887 | 0.1619923 | 0.1111865 | 0.2146903 | 0.1110828
[5 empty] | 0.174451 | 0.1121954 |  |  | 0.1089841 | 0.1119202 | 0.1617081 | 0.111918 | 0.2143352 | 0.1118136
[5 empty] | 0.1728774 | 0.1129287 |  |  | 0.1098768 | 0.1126517 | 0.1624329 | 0.1126495 | 0.2154924 | 0.1125444
[5 empty] | 0.173309 | 0.113662 |  |  | 0.1095742 | 0.1133832 | 0.1622652 | 0.113381 | 0.2174599 | 0.1132752
[5 empty] | 0.1597447 | 0.1143954 |  |  | 0.1105755 | 0.1141147 | 0.1642035 | 0.1141125 | 0.2187356 | 0.114006
[5 empty] | 0.1731834 | 0.1151287 |  |  | 0.1108796 | 0.1148462 | 0.1631464 | 0.114844 | 0.2173175 | 0.1147368
[5 empty] | 0.1586242 | 0.115862 |  |  | 0.1102856 | 0.1155777 | 0.1635923 | 0.1155755 | 0.2190035 | 0.1154676
[5 empty] | 0.173066 | 0.1165953 |  |  | 0.1110926 | 0.1163092 | 0.1655398 | 0.116307 | 0.2184916 | 0.1161984
[5 empty] | 0.1625077 | 0.1173286 |  |  | 0.1110996 | 0.1170407 | 0.1667873 | 0.1170384 | 0.2196797 | 0.1169292
[5 empty] | 0.1689586 | 0.1180619 |  |  | 0.1124145 | 0.1177722 | 0.1665474 | 0.1177699 | 0.2212851 | 0.11766
[5 empty] | 0.164438 | 0.1187952 |  |  | 0.1129557 | 0.1185037 | 0.1677492 | 0.1185014 | 0.2217476 | 0.1183908
[5 empty] | 0.1629466 | 0.1195285 |  |  | 0.1121239 | 0.1192352 | 0.1680941 | 0.1192329 | 0.2226687 | 0.1191217
[5 empty] | 0.1624845 | 0.1202618 |  |  | 0.1140192 | 0.1199668 | 0.169882 | 0.1199644 | 0.2246487 | 0.1198525
[5 empty] | 0.165052 | 0.1209951 |  |  | 0.1139417 | 0.1206983 | 0.1694133 | 0.1206959 | 0.2257878 | 0.1205833
[5 empty] | 0.161649 | 0.1217284 |  |  | 0.1142916 | 0.1214298 | 0.1694881 | 0.1214274 | 0.2268864 | 0.1213141
[5 empty] | 0.1792757 | 0.1224617 |  |  | 0.1146689 | 0.1221613 | 0.1721065 | 0.1221589 | 0.2269446 | 0.1220449
[5 empty] | 0.1739323 | 0.123195 |  |  | 0.1158737 | 0.1228928 | 0.1726687 | 0.1228904 | 0.2294628 | 0.1227757
[5 empty] | 0.1686188 | 0.1239283 |  |  | 0.1161062 | 0.1236243 | 0.172875 | 0.1236219 | 0.2323411 | 0.1235065
[5 empty] | 0.1813354 | 0.1246616 |  |  | 0.1169665 | 0.1243558 | 0.1734254 | 0.1243533 | 0.2308799 | 0.1242373
[5 empty] | 0.1760821 | 0.1253949 |  |  | 0.1177546 | 0.1250873 | 0.1764201 | 0.1250848 | 0.2335794 | 0.1249681
[5 empty] | 0.1818592 | 0.1261282 |  |  | 0.1189708 | 0.1258188 | 0.1776594 | 0.1258163 | 0.2365399 | 0.1256989
[5 empty] | 0.1836668 | 0.1268615 |  |  | 0.118815 | 0.1265503 | 0.1792434 | 0.1265478 | 0.2369616 | 0.1264297
[5 empty] | 0.1815049 | 0.1275948 |  |  | 0.1199874 | 0.1272818 | 0.1785722 | 0.1272793 | 0.2385448 | 0.1271605
[5 empty] | 0.1873736 | 0.1283281 |  |  | 0.1203881 | 0.1280133 | 0.181346 | 0.1280108 | 0.2390898 | 0.1278913
[5 empty] | 0.1682732 | 0.1290614 |  |  | 0.1213172 | 0.1287448 | 0.181565 | 0.1287423 | 0.2409969 | 0.1286222
[5 empty] | 0.1782037 | 0.1297947 |  |  | 0.1221749 | 0.1294763 | 0.1821295 | 0.1294738 | 0.2443662 | 0.129353
[5 empty] | 0.1781652 | 0.130528 |  |  | 0.1234611 | 0.1302078 | 0.1853394 | 0.1302053 | 0.244798 | 0.1300838
[5 empty] | 0.1851579 | 0.1312613 |  |  | 0.1243762 | 0.1309393 | 0.1851951 | 0.1309368 | 0.2479927 | 0.1308146
[5 empty] | 0.1891819 | 0.1319946 |  |  | 0.12492 | 0.1316708 | 0.1866967 | 0.1316682 | 0.2496504 | 0.1315454
[5 empty] | 0.1742374 | 0.1327279 |  |  | 0.1260929 | 0.1324023 | 0.1887444 | 0.1323997 | 0.2532716 | 0.1322762
[5 empty] | 0.192365 | 0.1334612 |  |  | 0.1273315 | 0.1331338 | 0.1902966 | 0.1331312 | 0.2551349 | 0.133007
[5 empty] | 0.1865952 | 0.1341945 |  |  | 0.1283649 | 0.1338653 | 0.1922998 | 0.1338627 | 0.2583058 | 0.1337378
[5 empty] | 0.1869237 | 0.1349279 |  |  | 0.129889 | 0.1345968 | 0.1952472 | 0.1345942 | 0.2604753 | 0.1344686
[5 empty] | 0.195346 | 0.1356612 |  |  | 0.1313997 | 0.1353283 | 0.1962324 | 0.1353257 | 0.2628344 | 0.1351994
[5 empty] | 0.1918577 | 0.1363945 |  |  | 0.1321929 | 0.1360599 | 0.1979488 | 0.1360572 | 0.2646741 | 0.1359302
[5 empty] | 0.1804543 | 0.1371278 |  |  | 0.1329646 | 0.1367914 | 0.20009 | 0.1367887 | 0.2686853 | 0.136661
[5 empty] | 0.1891315 | 0.1378611 |  |  | 0.1346105 | 0.1375229 | 0.2045494 | 0.1375202 | 0.2730592 | 0.1373918
[5 empty] | 0.1938846 | 0.1385944 |  |  | 0.1360266 | 0.1382544 | 0.2052205 | 0.1382517 | 0.2740866 | 0.1381227
[5 empty] | 0.1967094 | 0.1393277 |  |  | 0.1387089 | 0.1389859 | 0.2076967 | 0.1389832 | 0.2777587 | 0.1388535
[5 empty] | 0.1876014 | 0.140061 |  |  | 0.1402531 | 0.1397174 | 0.2122716 | 0.1397146 | 0.2846663 | 0.1395843
[5 empty] | 0.189556 | 0.1407943 |  |  | 0.1418552 | 0.1404489 | 0.2157385 | 0.1404461 | 0.2858006 | 0.1403151
[5 empty] | 0.191569 | 0.1415276 |  |  | 0.1442111 | 0.1411804 | 0.2167911 | 0.1411776 | 0.2915524 | 0.1410459
[5 empty] | 0.1966358 | 0.1422609 |  |  | 0.1462167 | 0.1419119 | 0.2204227 | 0.1419091 | 0.2938129 | 0.1417767
[5 empty] | 0.2167519 | 0.1429942 |  |  | 0.1473679 | 0.1426434 | 0.2247268 | 0.1426406 | 0.2980729 | 0.1425075
[5 empty] | 0.2089131 | 0.1437275 |  |  | 0.1490606 | 0.1433749 | 0.2277969 | 0.1433721 | 0.3030236 | 0.1432383
[5 empty] | 0.2111147 | 0.1444608 |  |  | 0.1510907 | 0.1441064 | 0.2301265 | 0.1441036 | 0.309056 | 0.1439691
[5 empty] | 0.2243524 | 0.1451941 |  |  | 0.154554 | 0.1448379 | 0.2345091 | 0.1448351 | 0.3144609 | 0.1446999
[5 empty] | 0.2236218 | 0.1459274 |  |  | 0.1561466 | 0.1455694 | 0.236438 | 0.1455666 | 0.3172295 | 0.1454307