## 1
Общество с ограниченной ответственностью "Инженерная геология" (ООО "ИнжГео") | [11 empty] | Общество с ограниченной ответственностью "Инженерная геология" (ООО "ИнжГео")
Юр. адрес: 117279, г. Москва, ул. Миклухо-Маклая, 36 а, этаж 5, пом. XXIII к. 76-84 | [11 empty] | Юр. адрес: 117279, г. Москва, ул. Миклухо-Маклая, 36 а, этаж 5, пом. XXIII к. 76-84 | [8 empty] | нагр |  |  | X0 | Y0 | R |  | нагр |  |  |  | X0 | Y0 | R | нагр |  |  |  | X0 | Y0 | R |  | нагр |  |  |  | X0 | Y0 | R
Телефон/факс +7 (495) 132-30-00, Адрес электронной почты inbox@inj-geo.ru | [11 empty] | Телефон/факс +7 (495) 132-30-00, Адрес электронной почты inbox@inj-geo.ru | [12 empty] | 0 | [7 empty] | 0 | [6 empty] | 0 | [7 empty] | 0
[21 empty] | девиатор | [6 empty] | девиатор | [6 empty] | девиатор | [7 empty] | девиатор
Испытательная лаборатория ООО «ИнжГео» | [11 empty] | Испытательная лаборатория ООО «ИнжГео» | [8 empty] | x0 | Угол | X | Y |  |  |  | x0 |  | Угол | X | Y |  |  | x0 |  | Угол | X | Y |  |  |  | x0 |  | Угол | X | Y
Адрес места осуществления деятельности лаборатории: г. Москва, просп. Вернадского, д. 51, стр. 1 | [11 empty] | Адрес места осуществления деятельности лаборатории: г. Москва, просп. Вернадского, д. 51, стр. 1 | [9 empty] | 0 | [7 empty] | 0 | [6 empty] | 0 | [7 empty] | 0
Телефон +7(910)4557682, E-mail: slg85@mail.ru | [11 empty] | Телефон +7(910)4557682, E-mail: slg85@mail.ru | [9 empty] | 5 | [7 empty] | 5 | [6 empty] | 5 | [7 empty] | 5
[22 empty] | 10 | [7 empty] | 10 | [6 empty] | 10 | [7 empty] | 10
[12 empty] | Протокол испытаний № 13-63/355 от 19-10-2023 | [9 empty] | 15 | [7 empty] | 15 | [6 empty] | 15 | [7 empty] | 15
[22 empty] | 20 | [7 empty] | 20 | [6 empty] | 20 | [7 empty] | 20
[12 empty] | Наименование и адрес заказчика: Переход трубопровода через р. Енисей | [9 empty] | 25 | [7 empty] | 25 | [6 empty] | 25 | [7 empty] | 25
[12 empty] | Наименование объекта: ООО Регионстрой | [9 empty] | 30 | [7 empty] | 30 | [6 empty] | 30 | [7 empty] | 30
Наименование используемого метода/методики: ГОСТ 12248.4-2020 | [11 empty] | Наименование используемого метода/методики: ГОСТ 12248.3-2020 | [9 empty] | 35 | [7 empty] | 35 | [6 empty] | 35 | [7 empty] | 35
Условия проведения испытания: температура окружающей среды (18 - 25)0С, влажность воздуха (40 - 75)% | [11 empty] | Условия проведения испытания: температура окружающей среды (18 - 25)0С, влажность воздуха (40 - 75)% | [9 empty] | 40 | [7 empty] | 40 | [6 empty] | 40 | [7 empty] | 40
[12 empty] | Дата получение объекта подлежащего испытаниям: 22-09-2023 | [9 empty] | 45 | [7 empty] | 45 | [6 empty] | 45 | [7 empty] | 45
[12 empty] | Дата испытания: 25.10.2022-19.11.2355 | [9 empty] | 50 | [7 empty] | 50 | [6 empty] | 50 | [7 empty] | 50
[22 empty] | 55 | [7 empty] | 55 | [6 empty] | 55 | [7 empty] | 55
Испытание грунтов методом трехосного сжатия | [11 empty] | Испытание грунтов методом трехосного сжатия | [9 empty] | 60 | [7 empty] | 60 | [6 empty] | 60 | [7 empty] | 60
[22 empty] | 65 | [7 empty] | 65 | [6 empty] | 65 | [7 empty] | 65
Лабораторный номер: | [6 empty] | We, д.е. = |  |  |  |  | Лабораторный номер: |  | 1390 |  |  |  | We, д.е. = | 0.169 |  |  | 70 | [7 empty] | 70 | [6 empty] | 70 | [7 empty] | 70
Номер скважины: | [6 empty] | ρ, г/см3 = |  |  |  |  | Номер скважины: |  | BH-157 |  |  |  | ρ, г/см3 = |  |  |  | 75 | [7 empty] | 75 | [6 empty] | 75 | [7 empty] | 75
Глубина отбора, м: | [6 empty] | ρs, г/см3 = |  |  |  |  | Глубина отбора, м: |  | 4.2 |  |  |  | ρs, г/см3 = | 2.72 |  |  | 80 | [7 empty] | 80 | [6 empty] | 80 | [7 empty] | 80
Наименование грунта: | [6 empty] | e, д.е. = |  |  |  |  | Наименование грунта: |  | Щебенистый грунт, заполнитель суглинок, легкий пылеватый, после оттаивания текучепластичный |  |  |  | e, д.е. = |  |  |  | 85 | [7 empty] | 85 | [6 empty] | 85 | [7 empty] | 85
Схема проведения опыта: | [6 empty] | IL, д.е. = |  |  |  |  | Схема проведения опыта: |  | КД |  |  |  | IL, д.е. = | 0.7988439 |  |  | 90 | [7 empty] | 90 | [6 empty] | 90 | [7 empty] | 90
[22 empty] | 95 | [7 empty] | 95 | [6 empty] | 95 | [7 empty] | 95
[22 empty] | 100 | [7 empty] | 100 | [6 empty] | 100 | [7 empty] | 100
Результаты испытаний | [11 empty] | Результаты испытаний | [9 empty] | 105 | [7 empty] | 105 | [6 empty] | 105 | [7 empty] | 105
[22 empty] | 110 | [7 empty] | 110 | [6 empty] | 110 | [7 empty] | 110
[22 empty] | 115 | [7 empty] | 115 | [6 empty] | 115 | [7 empty] | 115
[22 empty] | 120 | [7 empty] | 120 | [6 empty] | 120 | [7 empty] | 120
[22 empty] | 125 | [7 empty] | 125 | [6 empty] | 125 | [7 empty] | 125
[22 empty] | 130 | [7 empty] | 130 | [6 empty] | 130 | [7 empty] | 130
[22 empty] | 135 | [7 empty] | 135 | [6 empty] | 135 | [7 empty] | 135
[22 empty] | 140 | [7 empty] | 140 | [6 empty] | 140 | [7 empty] | 140
[22 empty] | 145 | [7 empty] | 145 | [6 empty] | 145 | [7 empty] | 145
[22 empty] | 150 | [7 empty] | 150 | [6 empty] | 150 | [7 empty] | 150
[22 empty] | 155 | [7 empty] | 155 | [6 empty] | 155 | [7 empty] | 155
[22 empty] | 160 | [7 empty] | 160 | [6 empty] | 160 | [7 empty] | 160
[22 empty] | 165 | [7 empty] | 165 | [6 empty] | 165 | [7 empty] | 165
[22 empty] | 170 | [7 empty] | 170 | [6 empty] | 170 | [7 empty] | 170
[22 empty] | 175 | [7 empty] | 175 | [6 empty] | 175 | [7 empty] | 175
[22 empty] | 180 | [7 empty] | 180 | [6 empty] | 180 | [7 empty] | 180
[13 empty] | Давление в камере, Мпа σ3 | Вертикальная нагрузка, Мпа σ1 | Поровое давление, Мпа u
| K0, д.е. | 0.690983 |  |  |  |  | Коэфф. Точки | [5 empty] | 0.15 | 0.3392194 | [5 empty] | 1 | [6 empty] | σ3,кПа | σ1,кПа | u, кПа |  |  |  | 4
| q_zg, МПа | 0.1036475 | [10 empty] | 0.25 | 0.5286621 | [27 empty] | δ3, Мпа | δ1-δ3, МПа | δ1, МПа | δ1, КПа
|  |  | Модуль деформации, МПа: | [9 empty] | 0.35 | 0.7181048 | [21 empty] | С, МПа:
|  |  | Е0= |  | Точки модуля (полное напр.), МПа |  |  |  | 0.1036475 | 0.1658359 | [25 empty] | φ, град:
|  |  | E50 = |  | qf (полное напр.), МПа |  |  |  | 0.2619392 | [26 empty] | E, Мпа
|  |  | Коэф. Поперечной деформации, ϑ = | [9 empty] | Эффективные значения угла внутреннего трения и удельного сцепления ϕ', С' | [13 empty] | x | 0
[13 empty] | ϕ', град. = | 18 | [12 empty] | y |  |  |  | С, кПа | φ,°
[13 empty] | С', МПа = | 0.02
| Исполнитель: | [6 empty] | Морозов Д.С. |  |  |  |  | Исполнитель: |  |  |  |  | Морозов Д.С.
| Начальник исп. лаборатории: | [6 empty] | Семиколенова Л.Г. |  |  |  |  | Начальник исп. лаборатории: |  |  |  |  | Семиколенова Л.Г.
Лист 1 , всего листов 2 | [11 empty] | Лист 2 , всего листов 2
Частичное воспроизведение протокола испытаний без письменного разрешения ООО «ИнжГео» ЗАПРЕЩАЕТСЯ | [11 empty] | Частичное воспроизведение протокола испытаний без письменного разрешения ООО «ИнжГео» ЗАПРЕЩАЕТСЯ
[5 empty] | второй график |  | первый график | [9 empty] | К Пуассона
dev50 | epsE50 | ind | devE0 | epsE0 | dev | eps | sigma |  | dev1 | eps1 | dev2 | eps2 | dev3 | eps3 |  | Глины
0.1119392 | 0.001679509 |  |  |  | 0 | 0 |  |  | 0 | 0 | 0 | 0 | 0.062 | 0.000254471 |  | < 0 | 0,20-0,30
ind |  |  |  |  | 0.06218847 | 0.0005598363 |  |  | 0.09 | 0.0008102027 | 0.081 | 0.0004206822 | 0.1375848 | 0.0007306246 |  | 0-0,25 | 0,30-0,38
2 |  |  |  |  | 0.1119392 | 0.001679509 |  |  | 0.09460968 | 0.0014195 | 0.139331 | 0.001206051 | 0.1840524 | 0.001259032 |  | 0,25< | 0,38-0,45
E0 |  |  |  |  | 0.1091086 | 0.002195069 |  |  | 0.0974085 | 0.002193093 | 0.147299 | 0.002191533 | 0.1938345 | 0.002191874 |  | Суглинки | 0,35-0,37
epsE0 | devE0 |  |  |  | 0.1148515 | 0.002926758 |  |  | 0.1005671 | 0.002924124 | 0.1560457 | 0.002922044 | 0.2043271 | 0.002922498 |  | Пески и супеси | 0,30-0,35
0.0005598363 | 0.06218847 |  |  |  | 0.1193929 | 0.003658448 |  |  | 0.1047834 | 0.003655155 | 0.1621284 | 0.003652555 | 0.2152595 | 0.003653123
[5 empty] | 0.1107363 | 0.004390137 |  |  | 0.1078561 | 0.004386186 | 0.1681521 | 0.004383066 | 0.2230383 | 0.004383748
График E50 |  | График E |  |  | 0.1328851 | 0.005121827 |  |  | 0.1102839 | 0.005117217 | 0.1737215 | 0.005113577 | 0.2297704 | 0.005114372
eps | q | sigma |  |  | 0.1328428 | 0.005853517 |  |  | 0.1134654 | 0.005848248 | 0.1811415 | 0.005844088 | 0.2401626 | 0.005844997
Горизонтальная линия E50 |  | Касательная |  |  | 0.1256127 | 0.006585206 |  |  | 0.1166994 | 0.006579279 | 0.186517 | 0.006574599 | 0.2477215 | 0.006575621
0 |  | a | b |  | 0.1301983 | 0.007316896 |  |  | 0.1205846 | 0.00731031 | 0.1914528 | 0.00730511 | 0.2531541 | 0.007306246
|  |  | 0 |  | 0.141603 | 0.008048585 |  |  | 0.1224196 | 0.008041341 | 0.1978537 | 0.008035621 | 0.260367 | 0.008036871
Вертикальная линия E50 |  | p1 и p2 |  |  | 0.1548303 | 0.008780275 |  |  | 0.1268032 | 0.008772372 | 0.2041247 | 0.008766132 | 0.2692671 | 0.008767495
| 0 | 0 |  |  | 0.1528836 | 0.009511965 |  |  | 0.1292341 | 0.009503403 | 0.2090706 | 0.009496643 | 0.2748611 | 0.00949812
[5 empty] | 0.1607663 | 0.01024365 |  |  | 0.1313109 | 0.01023443 | 0.2136961 | 0.01022715 | 0.2815558 | 0.01022874
Касательная линия E50 |  |  |  |  | 0.1524819 | 0.01097534 |  |  | 0.1340324 | 0.01096546 | 0.2163063 | 0.01095766 | 0.287958 | 0.01095937
0 | 0 | Горизонтальная 1 |  |  | 0.1600338 | 0.01170703 |  |  | 0.1374973 | 0.0116965 | 0.2223059 | 0.01168818 | 0.2952744 | 0.01168999
[5 empty] | 0.1604253 | 0.01243872 |  |  | 0.1391043 | 0.01242753 | 0.2267998 | 0.01241869 | 0.2973118 | 0.01242062
Горизонтальная линия qкр |  |  |  |  | 0.18166 | 0.01317041 |  |  | 0.141752 | 0.01315856 | 0.2289929 | 0.0131492 | 0.3058771 | 0.01315124
Горизонтальная линия q |  | Горизонтальная 2 |  |  | 0.1637413 | 0.0139021 |  |  | 0.1449391 | 0.01388959 | 0.2338899 | 0.01387971 | 0.310277 | 0.01388187
0 |  | 0 |  |  | 0.1776726 | 0.01463379 |  |  | 0.1477645 | 0.01462062 | 0.2361958 | 0.01461022 | 0.3141182 | 0.01461249
[5 empty] | 0.1694573 | 0.01536548 |  |  | 0.1499267 | 0.01535165 | 0.2399154 | 0.01534073 | 0.3182076 | 0.01534312
Вертикальная линия q |  |  |  |  | 0.1940989 | 0.01609717 |  |  | 0.1528244 | 0.01608268 | 0.2442535 | 0.01607124 | 0.3208518 | 0.01607374
| 0 |  |  |  | 0.1776007 | 0.01682886 |  |  | 0.1555564 | 0.01681371 | 0.2472151 | 0.01680175 | 0.3261578 | 0.01680437
[5 empty] | 0.1949663 | 0.01756055 |  |  | 0.1566214 | 0.01754474 | 0.2483049 | 0.01753226 | 0.3298323 | 0.01753499
[5 empty] | 0.1991991 | 0.01829224 |  |  | 0.158518 | 0.01827577 | 0.2522279 | 0.01826277 | 0.333682 | 0.01826562
[5 empty] | 0.1933025 | 0.01902393 |  |  | 0.161145 | 0.01900681 | 0.2532888 | 0.01899329 | 0.3355137 | 0.01899624
[5 empty] | 0.2012798 | 0.01975562 |  |  | 0.1641011 | 0.01973784 | 0.2559925 | 0.0197238 | 0.3389342 | 0.01972686
[5 empty] | 0.1861346 | 0.02048731 |  |  | 0.1647849 | 0.02046887 | 0.2595439 | 0.02045431 | 0.3440504 | 0.02045749
[5 empty] | 0.1958703 | 0.021219 |  |  | 0.1676951 | 0.0211999 | 0.2607479 | 0.02118482 | 0.3461688 | 0.02118811
[5 empty] | 0.1934903 | 0.02195069 |  |  | 0.1700306 | 0.02193093 | 0.2620092 | 0.02191533 | 0.3456965 | 0.02191874
[5 empty] | 0.1999981 | 0.02268238 |  |  | 0.1706898 | 0.02266196 | 0.2634328 | 0.02264584 | 0.34834 | 0.02264936
[5 empty] | 0.207397 | 0.02341407 |  |  | 0.1721717 | 0.02339299 | 0.2657235 | 0.02337635 | 0.3506062 | 0.02337999
[5 empty] | 0.2066905 | 0.02414576 |  |  | 0.1747747 | 0.02412402 | 0.2664861 | 0.02410686 | 0.3522019 | 0.02411061
[5 empty] | 0.202882 | 0.02487745 |  |  | 0.1757978 | 0.02485505 | 0.2693255 | 0.02483737 | 0.3551338 | 0.02484124
[5 empty] | 0.201975 | 0.02560914 |  |  | 0.1766395 | 0.02558608 | 0.2688466 | 0.02556788 | 0.3580088 | 0.02557186
[5 empty] | 0.2129729 | 0.02634082 |  |  | 0.1782985 | 0.02631712 | 0.2711541 | 0.0262984 | 0.3577335 | 0.02630249
[5 empty] | 0.2028791 | 0.02707251 |  |  | 0.1807736 | 0.02704815 | 0.2729531 | 0.02702891 | 0.3604148 | 0.02703311
[5 empty] | 0.2076971 | 0.0278042 |  |  | 0.1816634 | 0.02777918 | 0.2719482 | 0.02775942 | 0.3599595 | 0.02776373
[5 empty] | 0.2074303 | 0.02853589 |  |  | 0.1830667 | 0.02851021 | 0.2728444 | 0.02848993 | 0.3611743 | 0.02849436
[5 empty] | 0.220082 | 0.02926758 |  |  | 0.1840821 | 0.02924124 | 0.2736466 | 0.02922044 | 0.361566 | 0.02922498
[5 empty] | 0.2066559 | 0.02999927 |  |  | 0.1845084 | 0.02997227 | 0.2757595 | 0.02995095 | 0.3645414 | 0.02995561
[5 empty] | 0.2151552 | 0.03073096 |  |  | 0.1854442 | 0.0307033 | 0.276888 | 0.03068146 | 0.3625073 | 0.03068623
[5 empty] | 0.2065834 | 0.03146265 |  |  | 0.1859883 | 0.03143433 | 0.2761371 | 0.03141197 | 0.3664704 | 0.03141686
[5 empty] | 0.2099439 | 0.03219434 |  |  | 0.1855393 | 0.03216536 | 0.2761114 | 0.03214248 | 0.3664375 | 0.03214748
[5 empty] | 0.2032402 | 0.03292603 |  |  | 0.1872959 | 0.03289639 | 0.277016 | 0.03287299 | 0.3660154 | 0.03287811
[5 empty] | 0.2234757 | 0.03365772 |  |  | 0.1875569 | 0.03362743 | 0.2755556 | 0.03360351 | 0.3669109 | 0.03360873
[5 empty] | 0.2076538 | 0.03438941 |  |  | 0.187921 | 0.03435846 | 0.2768351 | 0.03433402 | 0.3676308 | 0.03433936
[5 empty] | 0.209778 | 0.0351211 |  |  | 0.1886867 | 0.03508949 | 0.2771593 | 0.03506453 | 0.3679817 | 0.03506998
[5 empty] | 0.2238785 | 0.03585279 |  |  | 0.1892194 | 0.03582052 | 0.2786621 | 0.03579504 | 0.3681048 | 0.03580061
[5 empty] | 0.2108783 | 0.03658448 |  |  | 0.1882183 | 0.03655155 | 0.2765614 | 0.03652555 | 0.3669041 | 0.03653123
[5 empty] | 0.2118327 | 0.03731617 |  |  | 0.1889764 | 0.03728258 | 0.2763004 | 0.03725606 | 0.3662195 | 0.03726185
[5 empty] | 0.2186781 | 0.03804786 |  |  | 0.188221 | 0.03801361 | 0.2780636 | 0.03798657 | 0.3669966 | 0.03799248
[5 empty] | 0.2154194 | 0.03877955 |  |  | 0.1880572 | 0.03874464 | 0.2771573 | 0.03871708 | 0.3638437 | 0.0387231
[5 empty] | 0.2190615 | 0.03951124 |  |  | 0.1872904 | 0.03947567 | 0.2749896 | 0.03944759 | 0.365272 | 0.03945373
[5 empty] | 0.2186097 | 0.04024293 |  |  | 0.1875258 | 0.0402067 | 0.2761687 | 0.0401781 | 0.3653927 | 0.04018435
[5 empty] | 0.203069 | 0.04097462 |  |  | 0.1868688 | 0.04093774 | 0.2753031 | 0.04090862 | 0.363317 | 0.04091498
[5 empty] | 0.2124444 | 0.04170631 |  |  | 0.1855245 | 0.04166877 | 0.2740009 | 0.04163913 | 0.3628562 | 0.0416456
[5 empty] | 0.1997411 | 0.042438 |  |  | 0.1853983 | 0.0423998 | 0.2713705 | 0.04236964 | 0.3585214 | 0.04237623
[5 empty] | 0.2049641 | 0.04316969 |  |  | 0.1840954 | 0.04313083 | 0.2700201 | 0.04310015 | 0.3567239 | 0.04310685
[5 empty] | 0.2081185 | 0.04390137 |  |  | 0.1837212 | 0.04386186 | 0.2709579 | 0.04383066 | 0.3548748 | 0.04383748
[5 empty] | 0.2102095 | 0.04463306 |  |  | 0.1819809 | 0.04459289 | 0.2676923 | 0.04456117 | 0.3522855 | 0.0445681
[5 empty] | 0.2052421 | 0.04536475 |  |  | 0.1818798 | 0.04532392 | 0.2661315 | 0.04529168 | 0.3517671 | 0.04529873
[5 empty] | 0.1952213 | 0.04609644 |  |  | 0.1799232 | 0.04605495 | 0.2636838 | 0.04602219 | 0.3504307 | 0.04602935
[5 empty] | 0.2051523 | 0.04682813 |  |  | 0.1790164 | 0.04678598 | 0.2634575 | 0.0467527 | 0.3454877 | 0.04675997
[5 empty] | 0.2080402 | 0.04755982 |  |  | 0.1783647 | 0.04751701 | 0.2616608 | 0.04748321 | 0.3449493 | 0.0474906
[5 empty] | 0.20689 | 0.04829151 |  |  | 0.1776733 | 0.04824805 | 0.259202 | 0.04821373 | 0.3431265 | 0.04822122
[5 empty] | 0.2087068 | 0.0490232 |  |  | 0.1752476 | 0.04897908 | 0.2569895 | 0.04894424 | 0.3406308 | 0.04895185
[5 empty] | 0.1974958 | 0.04975489 |  |  | 0.1740927 | 0.04971011 | 0.2544314 | 0.04967475 | 0.3365732 | 0.04968247
[5 empty] | 0.206262 | 0.05048658 |  |  | 0.1738141 | 0.05044114 | 0.253736 | 0.05040526 | 0.333465 | 0.0504131
[5 empty] | 0.1940104 | 0.05121827 |  |  | 0.172817 | 0.05117217 | 0.2514117 | 0.05113577 | 0.3303174 | 0.05114372
[5 empty] | 0.1997462 | 0.05194996 |  |  | 0.1705066 | 0.0519032 | 0.2497666 | 0.05186628 | 0.3270416 | 0.05187435
[5 empty] | 0.1934745 | 0.05268165 |  |  | 0.1690882 | 0.05263423 | 0.2469091 | 0.05259679 | 0.3245489 | 0.05260497
[5 empty] | 0.2012003 | 0.05341334 |  |  | 0.1670673 | 0.05336526 | 0.2443474 | 0.0533273 | 0.3229504 | 0.0533356
[5 empty] | 0.1819288 | 0.05414503 |  |  | 0.1664489 | 0.05409629 | 0.2442899 | 0.05405781 | 0.3207573 | 0.05406622
[5 empty] | 0.1996649 | 0.05487672 |  |  | 0.1653384 | 0.05482732 | 0.2421447 | 0.05478832 | 0.3181809 | 0.05479685
[5 empty] | 0.1964139 | 0.05560841 |  |  | 0.1649412 | 0.05555836 | 0.2394202 | 0.05551884 | 0.3142323 | 0.05552747
[5 empty] | 0.1841807 | 0.0563401 |  |  | 0.1624624 | 0.05628939 | 0.2375246 | 0.05624935 | 0.3135229 | 0.05625809
[5 empty] | 0.1759706 | 0.05707179 |  |  | 0.1617073 | 0.05702042 | 0.2359662 | 0.05697986 | 0.3110637 | 0.05698872
[5 empty] | 0.1907885 | 0.05780348 |  |  | 0.1600813 | 0.05775145 | 0.2337533 | 0.05771037 | 0.3079661 | 0.05771934
[5 empty] | 0.1906395 | 0.05853517 |  |  | 0.1587897 | 0.05848248 | 0.2327941 | 0.05844088 | 0.3030412 | 0.05844997
[5 empty] | 0.1795288 | 0.05926686 |  |  | 0.1587376 | 0.05921351 | 0.2305969 | 0.05917139 | 0.3019002 | 0.05918059
[5 empty] | 0.1934614 | 0.05999855 |  |  | 0.1561304 | 0.05994454 | 0.2276701 | 0.0599019 | 0.3008543 | 0.05991122
[5 empty] | 0.1764424 | 0.06073024 |  |  | 0.1549735 | 0.06067557 | 0.2277218 | 0.06063241 | 0.2958149 | 0.06064184
[5 empty] | 0.1744768 | 0.06146192 |  |  | 0.1553719 | 0.0614066 | 0.2260604 | 0.06136292 | 0.2948929 | 0.06137247
[5 empty] | 0.1885699 | 0.06219361 |  |  | 0.1531312 | 0.06213763 | 0.224394 | 0.06209343 | 0.2950998 | 0.06210309
[5 empty] | 0.1887266 | 0.0629253 |  |  | 0.1534564 | 0.06286867 | 0.2228311 | 0.06282395 | 0.2902467 | 0.06283372
[5 empty] | 0.1779521 | 0.06365699 |  |  | 0.151653 | 0.0635997 | 0.2204799 | 0.06355446 | 0.2901448 | 0.06356434
[5 empty] | 0.1682415 | 0.06438868 |  |  | 0.1512164 | 0.06433073 | 0.2204321 | 0.06428497 | 0.2899845 | 0.06429497
[5 empty] | 0.1845319 | 0.06512037 |  |  | 0.1506811 | 0.06506176 | 0.2183856 | 0.06501548 | 0.2872274 | 0.06502559
[5 empty] | 0.1788123 | 0.06585206 |  |  | 0.1499355 | 0.06579279 | 0.2185229 | 0.06574599 | 0.2856482 | 0.06575621
[5 empty] | 0.1800839 | 0.06658375 |  |  | 0.1486809 | 0.06652382 | 0.2151464 | 0.0664765 | 0.2832501 | 0.06648684
[5 empty] | 0.1843483 | 0.06731544 |  |  | 0.1481187 | 0.06725485 | 0.2137581 | 0.06720701 | 0.2817358 | 0.06721746
[5 empty] | 0.1836066 | 0.06804713 |  |  | 0.1477503 | 0.06798588 | 0.2146603 | 0.06793752 | 0.2784086 | 0.06794809
[5 empty] | 0.1618604 | 0.06877882 |  |  | 0.1462772 | 0.06871691 | 0.2128552 | 0.06866803 | 0.2787713 | 0.06867871
[5 empty] | 0.1651109 | 0.06951051 |  |  | 0.1465007 | 0.06944794 | 0.212145 | 0.06939854 | 0.2781269 | 0.06940934
[5 empty] | 0.1603596 | 0.0702422 |  |  | 0.1452223 | 0.07017898 | 0.2100318 | 0.07012906 | 0.2747784 | 0.07013996
[5 empty] | 0.1736077 | 0.07097389 |  |  | 0.1438433 | 0.07091001 | 0.2079179 | 0.07085957 | 0.2724288 | 0.07087059
[5 empty] | 0.1798567 | 0.07170558 |  |  | 0.1430652 | 0.07164104 | 0.2071054 | 0.07159008 | 0.2704812 | 0.07160121
[5 empty] | 0.1801079 | 0.07243727 |  |  | 0.1431894 | 0.07237207 | 0.2060965 | 0.07232059 | 0.2693384 | 0.07233184
[5 empty] | 0.1583627 | 0.07316896 |  |  | 0.1417173 | 0.0731031 | 0.2053935 | 0.0730511 | 0.2680034 | 0.07306246
[5 empty] | 0.1626224 | 0.07390065 |  |  | 0.1410504 | 0.07383413 | 0.2054986 | 0.07378161 | 0.2664793 | 0.07379309
[5 empty] | 0.1718883 | 0.07463234 |  |  | 0.1409899 | 0.07456516 | 0.2036138 | 0.07451212 | 0.2645691 | 0.07452371
[5 empty] | 0.167162 | 0.07536403 |  |  | 0.1395374 | 0.07529619 | 0.2025415 | 0.07524263 | 0.2635757 | 0.07525433
[5 empty] | 0.1754446 | 0.07609572 |  |  | 0.1384942 | 0.07602722 | 0.1994838 | 0.07597314 | 0.262502 | 0.07598496
[5 empty] | 0.1537377 | 0.07682741 |  |  | 0.1392618 | 0.07675825 | 0.1996429 | 0.07670365 | 0.2600512 | 0.07671558
[5 empty] | 0.1690424 | 0.0775591 |  |  | 0.1382416 | 0.07748929 | 0.198821 | 0.07743417 | 0.2595262 | 0.07744621
[5 empty] | 0.1533603 | 0.07829078 |  |  | 0.1362349 | 0.07822032 | 0.1976203 | 0.07816468 | 0.25683 | 0.07817683
[5 empty] | 0.1516926 | 0.07902247 |  |  | 0.1366432 | 0.07895135 | 0.195443 | 0.07889519 | 0.2575655 | 0.07890746
[5 empty] | 0.1540408 | 0.07975416 |  |  | 0.1347679 | 0.07968238 | 0.1940913 | 0.0796257 | 0.2545358 | 0.07963808
[5 empty] | 0.1524061 | 0.08048585 |  |  | 0.1355104 | 0.08041341 | 0.1954673 | 0.08035621 | 0.2537438 | 0.08036871
[5 empty] | 0.16079 | 0.08121754 |  |  | 0.1338721 | 0.08114444 | 0.1919734 | 0.08108672 | 0.2529926 | 0.08109933
[5 empty] | 0.1491938 | 0.08194923 |  |  | 0.1329545 | 0.08187547 | 0.1917116 | 0.08181723 | 0.250985 | 0.08182996
[5 empty] | 0.1556188 | 0.08268092 |  |  | 0.1333589 | 0.0826065 | 0.1916841 | 0.08254774 | 0.2497242 | 0.08256058
[5 empty] | 0.1480665 | 0.08341261 |  |  | 0.1323867 | 0.08333753 | 0.1903933 | 0.08327825 | 0.2500131 | 0.0832912
[5 empty] | 0.1495382 | 0.0841443 |  |  | 0.1323394 | 0.08406856 | 0.1896411 | 0.08400876 | 0.2487546 | 0.08402183
[5 empty] | 0.1500352 | 0.08487599 |  |  | 0.1308184 | 0.08479959 | 0.18753 | 0.08473928 | 0.2469519 | 0.08475245
[5 empty] | 0.151559 | 0.08560768 |  |  | 0.1316251 | 0.08553063 | 0.1867619 | 0.08546979 | 0.2437077 | 0.08548308
[5 empty] | 0.1571108 | 0.08633937 |  |  | 0.1302608 | 0.08626166 | 0.1868392 | 0.0862003 | 0.2435252 | 0.0862137
[5 empty] | 0.1476921 | 0.08707106 |  |  | 0.1300271 | 0.08699269 | 0.1857641 | 0.08693081 | 0.2432074 | 0.08694433
[5 empty] | 0.1543042 | 0.08780275 |  |  | 0.1299252 | 0.08772372 | 0.1873386 | 0.08766132 | 0.2405571 | 0.08767495
[5 empty] | 0.1599484 | 0.08853444 |  |  | 0.1286567 | 0.08845475 | 0.1856651 | 0.08839183 | 0.2424775 | 0.08840558
[5 empty] | 0.1536262 | 0.08926613 |  |  | 0.1299229 | 0.08918578 | 0.1861456 | 0.08912234 | 0.2418715 | 0.0891362
[5 empty] | 0.1643388 | 0.08999782 |  |  | 0.1291253 | 0.08991681 | 0.1844825 | 0.08985285 | 0.240442 | 0.08986683
[5 empty] | 0.1580877 | 0.09072951 |  |  | 0.1281652 | 0.09064784 | 0.1847779 | 0.09058336 | 0.2380921 | 0.09059745
[5 empty] | 0.1468742 | 0.0914612 |  |  | 0.128444 | 0.09137887 | 0.184134 | 0.09131387 | 0.2401248 | 0.09132808
[5 empty] | 0.1576997 | 0.09219289 |  |  | 0.1281633 | 0.0921099 | 0.182353 | 0.09204439 | 0.238443 | 0.0920587
[5 empty] | 0.1615655 | 0.09292458 |  |  | 0.1277243 | 0.09284094 | 0.184037 | 0.0927749 | 0.2400498 | 0.09278932
[5 empty] | 0.144473 | 0.09365627 |  |  | 0.1271286 | 0.09357197 | 0.1820884 | 0.09350541 | 0.238848 | 0.09351995
[5 empty] | 0.1534235 | 0.09438796 |  |  | 0.1268774 | 0.094303 | 0.1818092 | 0.09423592 | 0.2366408 | 0.09425057
[5 empty] | 0.1484173 | 0.09511965 |  |  | 0.127171 | 0.09503403 | 0.1826996 | 0.09496643 | 0.2382282 | 0.0949812
[5 empty] | 0.1474429 | 0.09585133 |  |  | 0.1268976 | 0.09576506 | 0.1825413 | 0.09569694 | 0.2391851 | 0.09571182
[5 empty] | 0.1504966 | 0.09658302 |  |  | 0.1270532 | 0.09649609 | 0.1826282 | 0.09642745 | 0.2367032 | 0.09644245
[5 empty] | 0.1625772 | 0.09731471 |  |  | 0.1285367 | 0.09722712 | 0.1823586 | 0.09715796 | 0.2377803 | 0.09717307
[5 empty] | 0.1486838 | 0.0980464 |  |  | 0.1286471 | 0.09795815 | 0.182531 | 0.09788847 | 0.2404142 | 0.0979037
[5 empty] | 0.1538154 | 0.09877809 |  |  | 0.1272835 | 0.09868918 | 0.1823436 | 0.09861898 | 0.2403028 | 0.09863432
[5 empty] | 0.157971 | 0.09950978 |  |  | 0.1284446 | 0.09942021 | 0.184295 | 0.0993495 | 0.2389439 | 0.09936495
[5 empty] | 0.1621496 | 0.1002415 |  |  | 0.1289296 | 0.1001512 | 0.1833835 | 0.10008 | 0.2404352 | 0.1000956
[5 empty] | 0.1643502 | 0.1009732 |  |  | 0.1296374 | 0.1008823 | 0.1842074 | 0.1008105 | 0.2383747 | 0.1008262
[5 empty] | 0.1545718 | 0.1017049 |  |  | 0.1298669 | 0.1016133 | 0.1850652 | 0.101541 | 0.23956 | 0.1015568
[5 empty] | 0.1508133 | 0.1024365 |  |  | 0.1283171 | 0.1023443 | 0.1841552 | 0.1022715 | 0.2427891 | 0.1022874
[5 empty] | 0.1660739 | 0.1031682 |  |  | 0.128587 | 0.1030754 | 0.1859759 | 0.1030021 | 0.2404597 | 0.1030181
[5 empty] | 0.1523525 | 0.1038999 |  |  | 0.1294755 | 0.1038064 | 0.1870256 | 0.1037326 | 0.2415697 | 0.1037487
[5 empty] | 0.148648 | 0.1046316 |  |  | 0.1300816 | 0.1045374 | 0.1873027 | 0.1044631 | 0.2421169 | 0.1044793
[5 empty] | 0.1559595 | 0.1053633 |  |  | 0.1303042 | 0.1052685 | 0.1866056 | 0.1051936 | 0.2436991 | 0.1052099
[5 empty] | 0.155286 | 0.106095 |  |  | 0.1306424 | 0.1059995 | 0.1888326 | 0.1059241 | 0.2427141 | 0.1059406
[5 empty] | 0.1546265 | 0.1068267 |  |  | 0.1306951 | 0.1067305 | 0.1884823 | 0.1066546 | 0.2445598 | 0.1066712
[5 empty] | 0.15698 | 0.1075584 |  |  | 0.1312612 | 0.1074616 | 0.1880529 | 0.1073851 | 0.2449339 | 0.1074018
[5 empty] | 0.1493455 | 0.1082901 |  |  | 0.1320398 | 0.1081926 | 0.1900428 | 0.1081156 | 0.2468343 | 0.1081324
[5 empty] | 0.162722 | 0.1090217 |  |  | 0.1326297 | 0.1089236 | 0.1894505 | 0.1088461 | 0.2474587 | 0.1088631
[5 empty] | 0.1501085 | 0.1097534 |  |  | 0.13173 | 0.1096546 | 0.1914743 | 0.1095766 | 0.2477051 | 0.1095937
[5 empty] | 0.1525039 | 0.1104851 |  |  | 0.1327396 | 0.1103857 | 0.1921126 | 0.1103072 | 0.2492712 | 0.1103243
[5 empty] | 0.1679074 | 0.1112168 |  |  | 0.1333574 | 0.1111167 | 0.1926637 | 0.1110377 | 0.2518548 | 0.1110549
[5 empty] | 0.1673178 | 0.1119485 |  |  | 0.1332825 | 0.1118477 | 0.1919262 | 0.1117682 | 0.2508538 | 0.1117856
[5 empty] | 0.1597342 | 0.1126802 |  |  | 0.1349139 | 0.1125788 | 0.1922983 | 0.1124987 | 0.251166 | 0.1125162
[5 empty] | 0.1571557 | 0.1134119 |  |  | 0.1349503 | 0.1133098 | 0.1944784 | 0.1132292 | 0.2513891 | 0.1132468
[5 empty] | 0.1565811 | 0.1141436 |  |  | 0.135791 | 0.1140408 | 0.195465 | 0.1139597 | 0.2524211 | 0.1139774
[5 empty] | 0.1690095 | 0.1148753 |  |  | 0.1349347 | 0.1147719 | 0.1939564 | 0.1146902 | 0.2561597 | 0.1147081
[5 empty] | 0.1534398 | 0.115607 |  |  | 0.1361805 | 0.1155029 | 0.1959511 | 0.1154207 | 0.2571027 | 0.1154387
[5 empty] | 0.1548712 | 0.1163386 |  |  | 0.1357273 | 0.1162339 | 0.1960473 | 0.1161512 | 0.258448 | 0.1161693
[5 empty] | 0.1643025 | 0.1170703 |  |  | 0.1362741 | 0.116965 | 0.1974435 | 0.1168818 | 0.2571934 | 0.1168999
[5 empty] | 0.1567424 | 0.117802 |  |  | 0.1383297 | 0.117696 | 0.1986535 | 0.1176123 | 0.2590566 | 0.1176306
[5 empty] | 0.1742098 | 0.1185337 |  |  | 0.138714 | 0.118427 | 0.1989082 | 0.1183428 | 0.2611805 | 0.1183612
[5 empty] | 0.1697058 | 0.1192654 |  |  | 0.1377278 | 0.1191581 | 0.2001089 | 0.1190733 | 0.2591671 | 0.1190918
[5 empty] | 0.1762302 | 0.1199971 |  |  | 0.1391713 | 0.1198891 | 0.2001557 | 0.1198038 | 0.2601164 | 0.1198224
[5 empty] | 0.1687833 | 0.1207288 |  |  | 0.1395444 | 0.1206201 | 0.2011488 | 0.1205343 | 0.2632288 | 0.1205531
[5 empty] | 0.1713653 | 0.1214605 |  |  | 0.1397475 | 0.1213511 | 0.2023884 | 0.1212648 | 0.2628045 | 0.1212837
[5 empty] | 0.1759761 | 0.1221922 |  |  | 0.1411805 | 0.1220822 | 0.2039748 | 0.1219953 | 0.2652439 | 0.1220143
[5 empty] | 0.1766161 | 0.1229238 |  |  | 0.1418437 | 0.1228132 | 0.2035081 | 0.1227258 | 0.2662472 | 0.1227449
[5 empty] | 0.1652852 | 0.1236555 |  |  | 0.1413371 | 0.1235442 | 0.2048885 | 0.1234564 | 0.2693147 | 0.1234756
[5 empty] | 0.1689837 | 0.1243872 |  |  | 0.143561 | 0.1242753 | 0.2067164 | 0.1241869 | 0.2710466 | 0.1242062
[5 empty] | 0.1777117 | 0.1251189 |  |  | 0.1441153 | 0.1250063 | 0.2082918 | 0.1249174 | 0.2705433 | 0.1249368
[5 empty] | 0.1604692 | 0.1258506 |  |  | 0.1449004 | 0.1257373 | 0.2077149 | 0.1256479 | 0.273705 | 0.1256674
[5 empty] | 0.1622565 | 0.1265823 |  |  | 0.1448162 | 0.1264684 | 0.2095861 | 0.1263784 | 0.2753319 | 0.1263981
[5 empty] | 0.1690737 | 0.127314 |  |  | 0.145363 | 0.1271994 | 0.2104055 | 0.1271089 | 0.2758243 | 0.1271287
[5 empty] | 0.1709208 | 0.1280457 |  |  | 0.1473408 | 0.1279304 | 0.2116732 | 0.1278394 | 0.2788826 | 0.1278593
[5 empty] | 0.1847981 | 0.1287774 |  |  | 0.1481498 | 0.1286615 | 0.2140896 | 0.1285699 | 0.282107 | 0.1285899
[5 empty] | 0.1797057 | 0.1295091 |  |  | 0.1485902 | 0.1293925 | 0.2143548 | 0.1293004 | 0.2810977 | 0.1293206
[5 empty] | 0.1846436 | 0.1302407 |  |  | 0.150062 | 0.1301235 | 0.2175691 | 0.130031 | 0.2828551 | 0.1300512
[5 empty] | 0.1706121 | 0.1309724 |  |  | 0.1508654 | 0.1308545 | 0.2174325 | 0.1307615 | 0.2871794 | 0.1307818
[5 empty] | 0.1686112 | 0.1317041 |  |  | 0.1520005 | 0.1315856 | 0.2203455 | 0.131492 | 0.2880708 | 0.1315124
[5 empty] | 0.1896411 | 0.1324358 |  |  | 0.1531674 | 0.1323166 | 0.2224081 | 0.1322225 | 0.2902297 | 0.1322431
[5 empty] | 0.1847399 | 0.1331675 |  |  | 0.1532062 | 0.1330476 | 0.2242824 | 0.132953 | 0.2927391 | 0.1329737
[5 empty] | 0.1759397 | 0.1338992 |  |  | 0.1560493 | 0.1337787 | 0.2244194 | 0.1336835 | 0.2969698 | 0.1337043
[5 empty] | 0.191236 | 0.1346309 |  |  | 0.1564922 | 0.1345097 | 0.2280121 | 0.134414 | 0.2991122 | 0.1344349
[5 empty] | 0.1776245 | 0.1353626 |  |  | 0.1577304 | 0.1352407 | 0.2289534 | 0.1351445 | 0.3022567 | 0.1351656
[5 empty] | 0.1881008 | 0.1360943 |  |  | 0.1587594 | 0.1359718 | 0.2325363 | 0.135875 | 0.3066938 | 0.1358962
[5 empty] | 0.1756606 | 0.136826 |  |  | 0.1617747 | 0.1367028 | 0.2338537 | 0.1366056 | 0.3083139 | 0.1366268
[5 empty] | 0.1912994 | 0.1375576 |  |  | 0.1630716 | 0.1374338 | 0.2384985 | 0.1373361 | 0.3119073 | 0.1373574
[5 empty] | 0.2010128 | 0.1382893 |  |  | 0.1652458 | 0.1381649 | 0.2405637 | 0.1380666 | 0.3164645 | 0.1380881
[5 empty] | 0.1937966 | 0.139021 |  |  | 0.1667927 | 0.1388959 | 0.2431422 | 0.1387971 | 0.3195758 | 0.1388187
[5 empty] | 0.1996462 | 0.1397527 |  |  | 0.1690077 | 0.1396269 | 0.2453271 | 0.1395276 | 0.3246317 | 0.1395493
[5 empty] | 0.1935574 | 0.1404844 |  |  | 0.1694864 | 0.140358 | 0.2492111 | 0.1402581 | 0.3273226 | 0.1402799
[5 empty] | 0.1935257 | 0.1412161 |  |  | 0.1729242 | 0.141089 | 0.2514874 | 0.1409886 | 0.3326388 | 0.1410105
[5 empty] | 0.1905469 | 0.1419478 |  |  | 0.1744166 | 0.14182 | 0.2545487 | 0.1417191 | 0.3379708 | 0.1417412
[5 empty] | 0.1956164 | 0.1426795 |  |  | 0.1759591 | 0.142551 | 0.2583882 | 0.1424496 | 0.340709 | 0.1424718
[5 empty] | 0.19473 | 0.1434112 |  |  | 0.1784472 | 0.1432821 | 0.2627987 | 0.1431802 | 0.3465438 | 0.1432024
[5 empty] | 0.2158832 | 0.1441428 |  |  | 0.1812763 | 0.1440131 | 0.2649731 | 0.1439107 | 0.3511656 | 0.143933
[5 empty] | 0.2190717 | 0.1448745 |  |  | 0.1842419 | 0.1447441 | 0.2709044 | 0.1446412 | 0.3575648 | 0.1446637
[5 empty] | 0.212291 | 0.1456062 |  |  | 0.1859395 | 0.1454752 | 0.2719856 | 0.1453717 | 0.3594318 | 0.1453943