## 1
Общество с ограниченной ответственностью "Инженерная геология" (ООО "ИнжГео") | [11 empty] | Общество с ограниченной ответственностью "Инженерная геология" (ООО "ИнжГео")
Юр. адрес: 117279, г. Москва, ул. Миклухо-Маклая, 36 а, этаж 5, пом. XXIII к. 76-84 | [11 empty] | Юр. адрес: 117279, г. Москва, ул. Миклухо-Маклая, 36 а, этаж 5, пом. XXIII к. 76-84 | [8 empty] | нагр |  |  | X0 | Y0 | R |  | нагр |  |  |  | X0 | Y0 | R | нагр |  |  |  | X0 | Y0 | R |  | нагр |  |  |  | X0 | Y0 | R
Телефон/факс +7 (495) 132-30-00, Адрес электронной почты inbox@inj-geo.ru | [11 empty] | Телефон/факс +7 (495) 132-30-00, Адрес электронной почты inbox@inj-geo.ru | [12 empty] | 0 | [7 empty] | 0 | [6 empty] | 0 | [7 empty] | 0
[21 empty] | девиатор | [6 empty] | девиатор | [6 empty] | девиатор | [7 empty] | девиатор
Испытательная лаборатория ООО «ИнжГео» | [11 empty] | Испытательная лаборатория ООО «ИнжГео» | [8 empty] | x0 | Угол | X | Y |  |  |  | x0 |  | Угол | X | Y |  |  | x0 |  | Угол | X | Y |  |  |  | x0 |  | Угол | X | Y
Адрес места осуществления деятельности лаборатории: г. Москва, просп. Вернадского, д. 51, стр. 1 | [11 empty] | Адрес места осуществления деятельности лаборатории: г. Москва, просп. Вернадского, д. 51, стр. 1 | [9 empty] | 0 | [7 empty] | 0 | [6 empty] | 0 | [7 empty] | 0
Телефон +7(910)4557682, E-mail: slg85@mail.ru | [11 empty] | Телефон +7(910)4557682, E-mail: slg85@mail.ru | [9 empty] | 5 | [7 empty] | 5 | [6 empty] | 5 | [7 empty] | 5
[22 empty] | 10 | [7 empty] | 10 | [6 empty] | 10 | [7 empty] | 10
[12 empty] | Протокол испытаний № 13-63/356 от 20-10-2023 | [9 empty] | 15 | [7 empty] | 15 | [6 empty] | 15 | [7 empty] | 15
[22 empty] | 20 | [7 empty] | 20 | [6 empty] | 20 | [7 empty] | 20
[12 empty] | Наименование и адрес заказчика: Переход трубопровода через р. Енисей | [9 empty] | 25 | [7 empty] | 25 | [6 empty] | 25 | [7 empty] | 25
[12 empty] | Наименование объекта: ООО Регионстрой | [9 empty] | 30 | [7 empty] | 30 | [6 empty] | 30 | [7 empty] | 30
Наименование используемого метода/методики: ГОСТ 12248.4-2020 | [11 empty] | Наименование используемого метода/методики: ГОСТ 12248.3-2020 | [9 empty] | 35 | [7 empty] | 35 | [6 empty] | 35 | [7 empty] | 35
Условия проведения испытания: температура окружающей среды (18 - 25)0С, влажность воздуха (40 - 75)% | [11 empty] | Условия проведения испытания: температура окружающей среды (18 - 25)0С, влажность воздуха (40 - 75)% | [9 empty] | 40 | [7 empty] | 40 | [6 empty] | 40 | [7 empty] | 40
[12 empty] | Дата получение объекта подлежащего испытаниям: 23-09-2023 | [9 empty] | 45 | [7 empty] | 45 | [6 empty] | 45 | [7 empty] | 45
[12 empty] | Дата испытания: 25.10.2022-19.11.2356 | [9 empty] | 50 | [7 empty] | 50 | [6 empty] | 50 | [7 empty] | 50
[22 empty] | 55 | [7 empty] | 55 | [6 empty] | 55 | [7 empty] | 55
Испытание грунтов методом трехосного сжатия | [11 empty] | Испытание грунтов методом трехосного сжатия | [9 empty] | 60 | [7 empty] | 60 | [6 empty] | 60 | [7 empty] | 60
[22 empty] | 65 | [7 empty] | 65 | [6 empty] | 65 | [7 empty] | 65
Лабораторный номер: | [6 empty] | We, д.е. = |  |  |  |  | Лабораторный номер: |  | 1391 |  |  |  | We, д.е. = | 0.169 |  |  | 70 | [7 empty] | 70 | [6 empty] | 70 | [7 empty] | 70
Номер скважины: | [6 empty] | ρ, г/см3 = |  |  |  |  | Номер скважины: |  | BH-157 |  |  |  | ρ, г/см3 = |  |  |  | 75 | [7 empty] | 75 | [6 empty] | 75 | [7 empty] | 75
Глубина отбора, м: | [6 empty] | ρs, г/см3 = |  |  |  |  | Глубина отбора, м: |  | 5.9 |  |  |  | ρs, г/см3 = | 2.71 |  |  | 80 | [7 empty] | 80 | [6 empty] | 80 | [7 empty] | 80
Наименование грунта: | [6 empty] | e, д.е. = |  |  |  |  | Наименование грунта: |  | Щебенистый грунт, заполнитель суглинок, легкий пылеватый, после оттаивания текучепластичный |  |  |  | e, д.е. = |  |  |  | 85 | [7 empty] | 85 | [6 empty] | 85 | [7 empty] | 85
Схема проведения опыта: | [6 empty] | IL, д.е. = |  |  |  |  | Схема проведения опыта: |  | КД |  |  |  | IL, д.е. = | 0.7529673 |  |  | 90 | [7 empty] | 90 | [6 empty] | 90 | [7 empty] | 90
[22 empty] | 95 | [7 empty] | 95 | [6 empty] | 95 | [7 empty] | 95
[22 empty] | 100 | [7 empty] | 100 | [6 empty] | 100 | [7 empty] | 100
Результаты испытаний | [11 empty] | Результаты испытаний | [9 empty] | 105 | [7 empty] | 105 | [6 empty] | 105 | [7 empty] | 105
[22 empty] | 110 | [7 empty] | 110 | [6 empty] | 110 | [7 empty] | 110
[22 empty] | 115 | [7 empty] | 115 | [6 empty] | 115 | [7 empty] | 115
[22 empty] | 120 | [7 empty] | 120 | [6 empty] | 120 | [7 empty] | 120
[22 empty] | 125 | [7 empty] | 125 | [6 empty] | 125 | [7 empty] | 125
[22 empty] | 130 | [7 empty] | 130 | [6 empty] | 130 | [7 empty] | 130
[22 empty] | 135 | [7 empty] | 135 | [6 empty] | 135 | [7 empty] | 135
[22 empty] | 140 | [7 empty] | 140 | [6 empty] | 140 | [7 empty] | 140
[22 empty] | 145 | [7 empty] | 145 | [6 empty] | 145 | [7 empty] | 145
[22 empty] | 150 | [7 empty] | 150 | [6 empty] | 150 | [7 empty] | 150
[22 empty] | 155 | [7 empty] | 155 | [6 empty] | 155 | [7 empty] | 155
[22 empty] | 160 | [7 empty] | 160 | [6 empty] | 160 | [7 empty] | 160
[22 empty] | 165 | [7 empty] | 165 | [6 empty] | 165 | [7 empty] | 165
[22 empty] | 170 | [7 empty] | 170 | [6 empty] | 170 | [7 empty] | 170
[22 empty] | 175 | [7 empty] | 175 | [6 empty] | 175 | [7 empty] | 175
[22 empty] | 180 | [7 empty] | 180 | [6 empty] | 180 | [7 empty] | 180
[13 empty] | Давление в камере, Мпа σ3 | Вертикальная нагрузка, Мпа σ1 | Поровое давление, Мпа u
| K0, д.е. | 0.690983 |  |  |  |  | Коэфф. Точки | [5 empty] | 0.15 | 0.3419721 | [5 empty] | 1 | [6 empty] | σ3,кПа | σ1,кПа | u, кПа |  |  |  | 4
| q_zg, МПа | 0.1036475 | [10 empty] | 0.25 | 0.5314148 | [27 empty] | δ3, Мпа | δ1-δ3, МПа | δ1, МПа | δ1, КПа
|  |  | Модуль деформации, МПа: | [9 empty] | 0.35 | 0.7208576 | [21 empty] | С, МПа:
|  |  | Е0= |  | Точки модуля (полное напр.), МПа |  |  |  | 0.1036475 | 0.1658359 | [25 empty] | φ, град:
|  |  | E50 = |  | qf (полное напр.), МПа |  |  |  | 0.2619392 | [26 empty] | E, Мпа
|  |  | Коэф. Поперечной деформации, ϑ = | [9 empty] | Эффективные значения угла внутреннего трения и удельного сцепления ϕ', С' | [13 empty] | x | 0
[13 empty] | ϕ', град. = | 18 | [12 empty] | y |  |  |  | С, кПа | φ,°
[13 empty] | С', МПа = | 0.021
| Исполнитель: | [6 empty] | Морозов Д.С. |  |  |  |  | Исполнитель: |  |  |  |  | Морозов Д.С.
| Начальник исп. лаборатории: | [6 empty] | Семиколенова Л.Г. |  |  |  |  | Начальник исп. лаборатории: |  |  |  |  | Семиколенова Л.Г.
Лист 1 , всего листов 2 | [11 empty] | Лист 2 , всего листов 2
Частичное воспроизведение протокола испытаний без письменного разрешения ООО «ИнжГео» ЗАПРЕЩАЕТСЯ | [11 empty] | Частичное воспроизведение протокола испытаний без письменного разрешения ООО «ИнжГео» ЗАПРЕЩАЕТСЯ
[5 empty] | второй график |  | первый график | [9 empty] | К Пуассона
dev50 | epsE50 | ind | devE0 | epsE0 | dev | eps | sigma |  | dev1 | eps1 | dev2 | eps2 | dev3 | eps3 |  | Глины
0.1119392 | 0.001962374 |  |  |  | 0 | 0 |  |  | 0 | 0 | 0 | 0 | 0.05 | 0.0002372576 |  | < 0 | 0,20-0,30
ind |  |  |  |  | 0.06218847 | 0.0006541245 |  |  | 0.09 | 0.0009466579 | 0.122 | 0.0006999531 | 0.1225787 | 0.000731173 |  | 0-0,25 | 0,30-0,38
2 |  |  |  |  | 0.09197892 | 0.001464903 |  |  | 0.09598606 | 0.001682703 | 0.1407074 | 0.001345473 | 0.1854288 | 0.00146648 |  | 0,25< | 0,38-0,45
E0 |  |  |  |  | 0.1119392 | 0.001962374 |  |  | 0.0968738 | 0.002195245 | 0.1483222 | 0.002192617 | 0.1947373 | 0.002193519 |  | Суглинки | 0,35-0,37
epsE0 | devE0 |  |  |  | 0.101552 | 0.002929806 |  |  | 0.1017852 | 0.002926993 | 0.1529664 | 0.002923489 | 0.2018389 | 0.002924692 |  | Пески и супеси | 0,30-0,35
0.0006541245 | 0.06218847 |  |  |  | 0.11509 | 0.003662257 |  |  | 0.104848 | 0.003658742 | 0.1590169 | 0.003654362 | 0.2144821 | 0.003655865
[5 empty] | 0.1204368 | 0.004394709 |  |  | 0.1088612 | 0.00439049 | 0.1667762 | 0.004385234 | 0.2210735 | 0.004387038
График E50 |  | График E |  |  | 0.1345956 | 0.00512716 |  |  | 0.1106236 | 0.005122238 | 0.1707468 | 0.005116106 | 0.2291198 | 0.005118211
eps | q | sigma |  |  | 0.1295696 | 0.005859612 |  |  | 0.1148339 | 0.005853987 | 0.1782311 | 0.005846978 | 0.2399275 | 0.005849384
Горизонтальная линия E50 |  | Касательная |  |  | 0.1263618 | 0.006592063 |  |  | 0.117691 | 0.006585735 | 0.1835314 | 0.006577851 | 0.2474032 | 0.006580557
0 |  | a | b |  | 0.1429754 | 0.007324515 |  |  | 0.1206937 | 0.007317484 | 0.1878503 | 0.007308723 | 0.2550534 | 0.00731173
|  |  | 0 |  | 0.1454135 | 0.008056966 |  |  | 0.1236408 | 0.008049232 | 0.1938902 | 0.008039595 | 0.2612849 | 0.008042904
Вертикальная линия E50 |  | p1 и p2 |  |  | 0.1526791 | 0.008789418 |  |  | 0.1277312 | 0.00878098 | 0.1988535 | 0.008770468 | 0.2669041 | 0.008774077
| 0 | 0 |  |  | 0.1607756 | 0.009521869 |  |  | 0.1311636 | 0.009512729 | 0.2017426 | 0.00950134 | 0.2752176 | 0.00950525
[5 empty] | 0.1467059 | 0.01025432 |  |  | 0.133337 | 0.01024448 | 0.2067599 | 0.01023221 | 0.2802321 | 0.01023642
Касательная линия E50 |  |  |  |  | 0.1684731 | 0.01098677 |  |  | 0.1359501 | 0.01097623 | 0.211308 | 0.01096308 | 0.2872542 | 0.0109676
0 | 0 | Горизонтальная 1 |  |  | 0.1720805 | 0.01171922 |  |  | 0.1395017 | 0.01170797 | 0.2172891 | 0.01169396 | 0.2917903 | 0.01169877
[5 empty] | 0.1585311 | 0.01245168 |  |  | 0.1412906 | 0.01243972 | 0.2212059 | 0.01242483 | 0.2982471 | 0.01242994
Горизонтальная линия qкр |  |  |  |  | 0.177828 | 0.01318413 |  |  | 0.1455158 | 0.01317147 | 0.2244606 | 0.0131557 | 0.3040313 | 0.01316111
Горизонтальная линия q |  | Горизонтальная 2 |  |  | 0.1819744 | 0.01391658 |  |  | 0.1464759 | 0.01390322 | 0.2292557 | 0.01388657 | 0.3101493 | 0.01389229
0 |  | 0 |  |  | 0.1859734 | 0.01464903 |  |  | 0.1496699 | 0.01463497 | 0.2307937 | 0.01461745 | 0.3124078 | 0.01462346
[5 empty] | 0.1798281 | 0.01538148 |  |  | 0.1527965 | 0.01536672 | 0.2342769 | 0.01534832 | 0.3169133 | 0.01535463
Вертикальная линия q |  |  |  |  | 0.1705416 | 0.01611393 |  |  | 0.1554546 | 0.01609846 | 0.2392079 | 0.01607919 | 0.3248725 | 0.01608581
| 0 |  |  |  | 0.183117 | 0.01684638 |  |  | 0.156643 | 0.01683021 | 0.241889 | 0.01681006 | 0.3276919 | 0.01681698
[5 empty] | 0.1795576 | 0.01757884 |  |  | 0.1588605 | 0.01756196 | 0.2454226 | 0.01754094 | 0.3291782 | 0.01754815
[5 empty] | 0.1798663 | 0.01831129 |  |  | 0.1609059 | 0.01829371 | 0.2490113 | 0.01827181 | 0.3353378 | 0.01827933
[5 empty] | 0.1890464 | 0.01904374 |  |  | 0.164578 | 0.01902546 | 0.2502574 | 0.01900268 | 0.3363775 | 0.0190105
[5 empty] | 0.1871009 | 0.01977619 |  |  | 0.1652758 | 0.01975721 | 0.2536633 | 0.01973355 | 0.3407037 | 0.01974167
[5 empty] | 0.2060329 | 0.02050864 |  |  | 0.1673979 | 0.02048895 | 0.2555316 | 0.02046442 | 0.3432231 | 0.02047285
[5 empty] | 0.1918457 | 0.02124109 |  |  | 0.1701433 | 0.0212207 | 0.2585646 | 0.0211953 | 0.3477423 | 0.02120402
[5 empty] | 0.1955422 | 0.02197354 |  |  | 0.1728107 | 0.02195245 | 0.2611647 | 0.02192617 | 0.3481678 | 0.02193519
[5 empty] | 0.1971256 | 0.022706 |  |  | 0.1745989 | 0.0226842 | 0.2616344 | 0.02265704 | 0.3519063 | 0.02266636
[5 empty] | 0.1975991 | 0.02343845 |  |  | 0.1760068 | 0.02341595 | 0.2639762 | 0.02338791 | 0.3542642 | 0.02339754
[5 empty] | 0.2059658 | 0.0241709 |  |  | 0.1777333 | 0.0241477 | 0.2665924 | 0.02411879 | 0.3543483 | 0.02412871
[5 empty] | 0.1942288 | 0.02490335 |  |  | 0.178777 | 0.02487944 | 0.2683854 | 0.02484966 | 0.3566651 | 0.02485988
[5 empty] | 0.1943911 | 0.0256358 |  |  | 0.1791369 | 0.02561119 | 0.2682578 | 0.02558053 | 0.3607212 | 0.02559106
[5 empty] | 0.214456 | 0.02636825 |  |  | 0.1816118 | 0.02634294 | 0.2700119 | 0.0263114 | 0.3586232 | 0.02632223
[5 empty] | 0.1984266 | 0.02710071 |  |  | 0.1830005 | 0.02707469 | 0.2709502 | 0.02704228 | 0.3617776 | 0.0270534
[5 empty] | 0.2003059 | 0.02783316 |  |  | 0.1845018 | 0.02780644 | 0.2729751 | 0.02777315 | 0.3629911 | 0.02778458
[5 empty] | 0.2060971 | 0.02856561 |  |  | 0.1842145 | 0.02853819 | 0.2737891 | 0.02850402 | 0.3625702 | 0.02851575
[5 empty] | 0.2048034 | 0.02929806 |  |  | 0.1862374 | 0.02926993 | 0.2739945 | 0.02923489 | 0.3643216 | 0.02924692
[5 empty] | 0.2014278 | 0.03003051 |  |  | 0.1876695 | 0.03000168 | 0.2774938 | 0.02996576 | 0.3670517 | 0.02997809
[5 empty] | 0.2169734 | 0.03076296 |  |  | 0.1879094 | 0.03073343 | 0.2770894 | 0.03069664 | 0.3676673 | 0.03070927
[5 empty] | 0.2044434 | 0.03149541 |  |  | 0.189356 | 0.03146518 | 0.2789838 | 0.03142751 | 0.3686749 | 0.03144044
[5 empty] | 0.2088409 | 0.03222787 |  |  | 0.1893082 | 0.03219693 | 0.2784793 | 0.03215838 | 0.367681 | 0.03217161
[5 empty] | 0.2011691 | 0.03296032 |  |  | 0.1898648 | 0.03292868 | 0.2788785 | 0.03288925 | 0.3689923 | 0.03290279
[5 empty] | 0.209431 | 0.03369277 |  |  | 0.1911245 | 0.03366042 | 0.2786838 | 0.03362013 | 0.3666154 | 0.03363396
[5 empty] | 0.2216297 | 0.03442522 |  |  | 0.1907862 | 0.03439217 | 0.2789975 | 0.034351 | 0.3688568 | 0.03436513
[5 empty] | 0.2167685 | 0.03515767 |  |  | 0.1913488 | 0.03512392 | 0.2805221 | 0.03508187 | 0.3685232 | 0.03509631
[5 empty] | 0.2238785 | 0.03589012 |  |  | 0.1919721 | 0.03585567 | 0.2814148 | 0.03581274 | 0.3708576 | 0.03582748
[5 empty] | 0.2078784 | 0.03662257 |  |  | 0.1915717 | 0.03658742 | 0.2797139 | 0.03654362 | 0.3700571 | 0.03655865
[5 empty] | 0.2078274 | 0.03735503 |  |  | 0.1918238 | 0.03731917 | 0.2797491 | 0.03727449 | 0.3672642 | 0.03728983
[5 empty] | 0.2126676 | 0.03808748 |  |  | 0.190862 | 0.03805091 | 0.2791071 | 0.03800536 | 0.3691318 | 0.038021
[5 empty] | 0.2154041 | 0.03881993 |  |  | 0.1911913 | 0.03878266 | 0.277995 | 0.03873623 | 0.3693693 | 0.03875217
[5 empty] | 0.209042 | 0.03955238 |  |  | 0.1910172 | 0.03951441 | 0.2792211 | 0.0394671 | 0.366188 | 0.03948334
[5 empty] | 0.2125864 | 0.04028483 |  |  | 0.1896449 | 0.04024616 | 0.2782937 | 0.04019798 | 0.3663991 | 0.04021452
[5 empty] | 0.2000422 | 0.04101728 |  |  | 0.1892798 | 0.04097791 | 0.2783211 | 0.04092885 | 0.3663138 | 0.04094569
[5 empty] | 0.2214147 | 0.04174974 |  |  | 0.1881272 | 0.04170966 | 0.2750116 | 0.04165972 | 0.3635433 | 0.04167686
[5 empty] | 0.2157087 | 0.04248219 |  |  | 0.1881924 | 0.0424414 | 0.2750734 | 0.04239059 | 0.3637989 | 0.04240804
[5 empty] | 0.1979295 | 0.04321464 |  |  | 0.1870806 | 0.04317315 | 0.274615 | 0.04312147 | 0.3596917 | 0.04313921
[5 empty] | 0.2140821 | 0.04394709 |  |  | 0.1863973 | 0.0439049 | 0.2726446 | 0.04385234 | 0.3594331 | 0.04387038
[5 empty] | 0.1961716 | 0.04467954 |  |  | 0.1853477 | 0.04463665 | 0.2708704 | 0.04458321 | 0.3584342 | 0.04460156
[5 empty] | 0.212203 | 0.04541199 |  |  | 0.1831371 | 0.0453684 | 0.2696008 | 0.04531408 | 0.3526063 | 0.04533273
[5 empty] | 0.2081813 | 0.04614444 |  |  | 0.1824709 | 0.04610015 | 0.2688442 | 0.04604496 | 0.3513605 | 0.0460639
[5 empty] | 0.1951118 | 0.0468769 |  |  | 0.1828544 | 0.04683189 | 0.2665087 | 0.04677583 | 0.3498081 | 0.04679508
[5 empty] | 0.2119993 | 0.04760935 |  |  | 0.1810928 | 0.04756364 | 0.2639028 | 0.0475067 | 0.3473604 | 0.04752625
[5 empty] | 0.1928491 | 0.0483418 |  |  | 0.1787915 | 0.04829539 | 0.2620346 | 0.04823757 | 0.3456285 | 0.04825742
[5 empty] | 0.1986661 | 0.04907425 |  |  | 0.1777558 | 0.04902714 | 0.2598125 | 0.04896844 | 0.3426236 | 0.04898859
[5 empty] | 0.2074555 | 0.0498067 |  |  | 0.177291 | 0.04975889 | 0.2573448 | 0.04969932 | 0.3405571 | 0.04971977
[5 empty] | 0.1932223 | 0.05053915 |  |  | 0.1767024 | 0.05049064 | 0.2551399 | 0.05043019 | 0.3371401 | 0.05045094
[5 empty] | 0.2029716 | 0.0512716 |  |  | 0.1741954 | 0.05122238 | 0.2554059 | 0.05116106 | 0.3357838 | 0.05118211
[5 empty] | 0.1937084 | 0.05200406 |  |  | 0.1731752 | 0.05195413 | 0.2509512 | 0.05189193 | 0.3309995 | 0.05191329
[5 empty] | 0.2034379 | 0.05273651 |  |  | 0.1726471 | 0.05268588 | 0.2492842 | 0.05262281 | 0.3287984 | 0.05264446
[5 empty] | 0.196165 | 0.05346896 |  |  | 0.1695166 | 0.05341763 | 0.248913 | 0.05335368 | 0.3264916 | 0.05337563
[5 empty] | 0.1948949 | 0.05420141 |  |  | 0.1699888 | 0.05414938 | 0.2463461 | 0.05408455 | 0.3211906 | 0.05410681
[5 empty] | 0.1916326 | 0.05493386 |  |  | 0.1686691 | 0.05488113 | 0.2443916 | 0.05481542 | 0.3195063 | 0.05483798
[5 empty] | 0.1813832 | 0.05566631 |  |  | 0.1672629 | 0.05561287 | 0.243258 | 0.0555463 | 0.3181502 | 0.05556915
[5 empty] | 0.1801517 | 0.05639876 |  |  | 0.1661753 | 0.05634462 | 0.2391534 | 0.05627717 | 0.3163333 | 0.05630032
[5 empty] | 0.1899433 | 0.05713122 |  |  | 0.1638118 | 0.05707637 | 0.2386863 | 0.05700804 | 0.313767 | 0.0570315
[5 empty] | 0.1877631 | 0.05786367 |  |  | 0.1633777 | 0.05780812 | 0.2371649 | 0.05773891 | 0.3096624 | 0.05776267
[5 empty] | 0.1936159 | 0.05859612 |  |  | 0.1613782 | 0.05853987 | 0.2340974 | 0.05846978 | 0.3062308 | 0.05849384
[5 empty] | 0.193507 | 0.05932857 |  |  | 0.1610186 | 0.05927162 | 0.2329923 | 0.05920066 | 0.3025834 | 0.05922502
[5 empty] | 0.1804415 | 0.06006102 |  |  | 0.1584044 | 0.06000336 | 0.2300578 | 0.05993153 | 0.3018315 | 0.05995619
[5 empty] | 0.1754243 | 0.06079347 |  |  | 0.1578408 | 0.06073511 | 0.2278023 | 0.0606624 | 0.3012861 | 0.06068736
[5 empty] | 0.1714605 | 0.06152593 |  |  | 0.157833 | 0.06146686 | 0.2284339 | 0.06139327 | 0.2989587 | 0.06141854
[5 empty] | 0.1775553 | 0.06225838 |  |  | 0.1557865 | 0.06219861 | 0.225361 | 0.06212415 | 0.2958603 | 0.06214971
[5 empty] | 0.1857136 | 0.06299083 |  |  | 0.1549065 | 0.06293036 | 0.224892 | 0.06285502 | 0.2929022 | 0.06288088
[5 empty] | 0.1749407 | 0.06372328 |  |  | 0.1546984 | 0.06366211 | 0.223735 | 0.06358589 | 0.2915957 | 0.06361206
[5 empty] | 0.1832309 | 0.06445573 |  |  | 0.1538567 | 0.06439386 | 0.2209818 | 0.06431676 | 0.2898307 | 0.06434323
[5 empty] | 0.1755214 | 0.06518818 |  |  | 0.1537156 | 0.0651256 | 0.2221295 | 0.06504764 | 0.2877682 | 0.0650744
[5 empty] | 0.1828018 | 0.06592063 |  |  | 0.1528641 | 0.06585735 | 0.219661 | 0.06577851 | 0.2855837 | 0.06580557
[5 empty] | 0.1750735 | 0.06665309 |  |  | 0.1521034 | 0.0665891 | 0.2186785 | 0.06650938 | 0.2875801 | 0.06653675
[5 empty] | 0.1823379 | 0.06738554 |  |  | 0.1503352 | 0.06732085 | 0.2181842 | 0.06724025 | 0.2850603 | 0.06726792
[5 empty] | 0.1755963 | 0.06811799 |  |  | 0.1498607 | 0.0680526 | 0.2151803 | 0.06797112 | 0.2830275 | 0.06799909
[5 empty] | 0.1748501 | 0.06885044 |  |  | 0.1491814 | 0.06878435 | 0.2155691 | 0.068702 | 0.2822845 | 0.06873027
[5 empty] | 0.1651007 | 0.06958289 |  |  | 0.1483988 | 0.06951609 | 0.2137527 | 0.06943287 | 0.2774344 | 0.06946144
[5 empty] | 0.1663494 | 0.07031534 |  |  | 0.1474142 | 0.07024784 | 0.2127333 | 0.07016374 | 0.2788802 | 0.07019261
[5 empty] | 0.1725976 | 0.07104779 |  |  | 0.1465291 | 0.07097959 | 0.2100131 | 0.07089461 | 0.2766248 | 0.07092379
[5 empty] | 0.1708466 | 0.07178025 |  |  | 0.1455449 | 0.07171134 | 0.2112944 | 0.07162549 | 0.2734714 | 0.07165496
[5 empty] | 0.1720978 | 0.0725127 |  |  | 0.144463 | 0.07244309 | 0.2099794 | 0.07235636 | 0.2718228 | 0.07238613
[5 empty] | 0.1663526 | 0.07324515 |  |  | 0.1439849 | 0.07317484 | 0.2066702 | 0.07308723 | 0.2718821 | 0.0731173
[5 empty] | 0.1696124 | 0.0739776 |  |  | 0.1436119 | 0.07390658 | 0.205269 | 0.0738181 | 0.2701522 | 0.07384848
[5 empty] | 0.1608784 | 0.07471005 |  |  | 0.1423455 | 0.07463833 | 0.2049782 | 0.07454898 | 0.2686363 | 0.07457965
[5 empty] | 0.1621521 | 0.0754425 |  |  | 0.1428871 | 0.07537008 | 0.2029998 | 0.07527985 | 0.2667372 | 0.07531082
[5 empty] | 0.1684349 | 0.07617496 |  |  | 0.1423382 | 0.07610183 | 0.2016361 | 0.07601072 | 0.2628579 | 0.076042
[5 empty] | 0.157728 | 0.07690741 |  |  | 0.141 | 0.07683358 | 0.2021893 | 0.07674159 | 0.2639016 | 0.07677317
[5 empty] | 0.1600329 | 0.07763986 |  |  | 0.1409742 | 0.07756533 | 0.2019616 | 0.07747246 | 0.2633711 | 0.07750434
[5 empty] | 0.1523509 | 0.07837231 |  |  | 0.1388621 | 0.07829707 | 0.2005552 | 0.07820334 | 0.2594694 | 0.07823552
[5 empty] | 0.1656833 | 0.07910476 |  |  | 0.1382651 | 0.07902882 | 0.1989723 | 0.07893421 | 0.2579996 | 0.07896669
[5 empty] | 0.1690316 | 0.07983721 |  |  | 0.1378846 | 0.07976057 | 0.1979152 | 0.07966508 | 0.2582647 | 0.07969786
[5 empty] | 0.1513972 | 0.08056966 |  |  | 0.1380221 | 0.08049232 | 0.1960859 | 0.08039595 | 0.2549676 | 0.08042904
[5 empty] | 0.1617812 | 0.08130212 |  |  | 0.1366789 | 0.08122407 | 0.1946868 | 0.08112683 | 0.2554114 | 0.08116021
[5 empty] | 0.1631852 | 0.08203457 |  |  | 0.1361566 | 0.08195582 | 0.19352 | 0.0818577 | 0.251999 | 0.08189138
[5 empty] | 0.1586105 | 0.08276702 |  |  | 0.1351565 | 0.08268756 | 0.1932878 | 0.08258857 | 0.2520335 | 0.08262255
[5 empty] | 0.1520585 | 0.08349947 |  |  | 0.1353801 | 0.08341931 | 0.1917923 | 0.08331944 | 0.2509178 | 0.08335373
[5 empty] | 0.1545304 | 0.08423192 |  |  | 0.1339287 | 0.08415106 | 0.1918358 | 0.08405032 | 0.2491549 | 0.0840849
[5 empty] | 0.1670278 | 0.08496437 |  |  | 0.1347038 | 0.08488281 | 0.1898204 | 0.08478119 | 0.2489479 | 0.08481607
[5 empty] | 0.1495519 | 0.08569682 |  |  | 0.1341069 | 0.08561456 | 0.1899484 | 0.08551206 | 0.2483998 | 0.08554725
[5 empty] | 0.1591041 | 0.08642928 |  |  | 0.1332392 | 0.08634631 | 0.189122 | 0.08624293 | 0.2467134 | 0.08627842
[5 empty] | 0.1616857 | 0.08716173 |  |  | 0.1332024 | 0.08707805 | 0.1875434 | 0.0869738 | 0.244092 | 0.08700959
[5 empty] | 0.1482982 | 0.08789418 |  |  | 0.1311977 | 0.0878098 | 0.1887147 | 0.08770468 | 0.2456383 | 0.08774077
[5 empty] | 0.1549429 | 0.08862663 |  |  | 0.1323266 | 0.08854155 | 0.1889383 | 0.08843555 | 0.2441555 | 0.08847194
[5 empty] | 0.1486212 | 0.08935908 |  |  | 0.1316906 | 0.0892733 | 0.1884162 | 0.08916642 | 0.2415465 | 0.08920311
[5 empty] | 0.1593344 | 0.09009153 |  |  | 0.130791 | 0.09000505 | 0.1872508 | 0.08989729 | 0.2409143 | 0.08993428
[5 empty] | 0.1490838 | 0.09082399 |  |  | 0.1301293 | 0.0907368 | 0.1864442 | 0.09062817 | 0.243162 | 0.09066546
[5 empty] | 0.1598709 | 0.09155644 |  |  | 0.1307069 | 0.09146854 | 0.1860986 | 0.09135904 | 0.2427925 | 0.09139663
[5 empty] | 0.163697 | 0.09228889 |  |  | 0.1304251 | 0.09220029 | 0.1847162 | 0.09208991 | 0.2403088 | 0.0921278
[5 empty] | 0.1635635 | 0.09302134 |  |  | 0.1303856 | 0.09293204 | 0.1848993 | 0.09282078 | 0.2415139 | 0.09285898
[5 empty] | 0.1454717 | 0.09375379 |  |  | 0.1305896 | 0.09366379 | 0.18455 | 0.09355166 | 0.2412109 | 0.09359015
[5 empty] | 0.1504231 | 0.09448624 |  |  | 0.1306385 | 0.09439554 | 0.1839705 | 0.09428253 | 0.2397027 | 0.09432132
[5 empty] | 0.1564175 | 0.09521869 |  |  | 0.1290325 | 0.09512729 | 0.185061 | 0.0950134 | 0.2401895 | 0.0950525
[5 empty] | 0.1444436 | 0.09595115 |  |  | 0.1298597 | 0.09585903 | 0.1838031 | 0.09574427 | 0.2414463 | 0.09578367
[5 empty] | 0.1504977 | 0.0966836 |  |  | 0.1298159 | 0.09659078 | 0.1857906 | 0.09647514 | 0.2411646 | 0.09651484
[5 empty] | 0.1445787 | 0.09741605 |  |  | 0.1297003 | 0.09732253 | 0.1852218 | 0.09720602 | 0.2411424 | 0.09724602
[5 empty] | 0.1456857 | 0.0981485 |  |  | 0.1293118 | 0.09805428 | 0.1866951 | 0.09793689 | 0.2393772 | 0.09797719
[5 empty] | 0.1608176 | 0.09888095 |  |  | 0.1302494 | 0.09878603 | 0.184709 | 0.09866776 | 0.2417671 | 0.09870836
[5 empty] | 0.1609734 | 0.0996134 |  |  | 0.1302119 | 0.09951778 | 0.1863618 | 0.09939863 | 0.2433097 | 0.09943953
[5 empty] | 0.1611522 | 0.1003459 |  |  | 0.1302984 | 0.1002495 | 0.1856519 | 0.1001295 | 0.2406029 | 0.1001707
[5 empty] | 0.152353 | 0.1010783 |  |  | 0.1315078 | 0.1009813 | 0.1878776 | 0.1008604 | 0.2429444 | 0.1009019
[5 empty] | 0.1565747 | 0.1018108 |  |  | 0.1302391 | 0.101713 | 0.1867374 | 0.1015913 | 0.2420321 | 0.1016331
[5 empty] | 0.1628164 | 0.1025432 |  |  | 0.1314913 | 0.1024448 | 0.1873296 | 0.1023221 | 0.2426638 | 0.1023642
[5 empty] | 0.154077 | 0.1032757 |  |  | 0.1313632 | 0.1031765 | 0.1866525 | 0.103053 | 0.2452373 | 0.1030954
[5 empty] | 0.1663557 | 0.1040081 |  |  | 0.1310539 | 0.1039083 | 0.1871047 | 0.1037839 | 0.2429503 | 0.1038266
[5 empty] | 0.1626512 | 0.1047406 |  |  | 0.1326623 | 0.10464 | 0.1879844 | 0.1045147 | 0.2449008 | 0.1045577
[5 empty] | 0.1549628 | 0.105473 |  |  | 0.1322874 | 0.1053718 | 0.18869 | 0.1052456 | 0.2472864 | 0.1052889
[5 empty] | 0.1672893 | 0.1062055 |  |  | 0.1338282 | 0.1061035 | 0.18912 | 0.1059765 | 0.2457049 | 0.1060201
[5 empty] | 0.1606298 | 0.1069379 |  |  | 0.1334835 | 0.1068353 | 0.1917726 | 0.1067074 | 0.2464543 | 0.1067513
[5 empty] | 0.1659833 | 0.1076704 |  |  | 0.1345524 | 0.107567 | 0.1906463 | 0.1074382 | 0.2465323 | 0.1074824
[5 empty] | 0.1473488 | 0.1084028 |  |  | 0.1337338 | 0.1082988 | 0.1921394 | 0.1081691 | 0.2488366 | 0.1082136
[5 empty] | 0.1577252 | 0.1091353 |  |  | 0.1344266 | 0.1090305 | 0.1924504 | 0.1089 | 0.2484651 | 0.1089448
[5 empty] | 0.1661116 | 0.1098677 |  |  | 0.1346299 | 0.1097623 | 0.1920775 | 0.1096308 | 0.2519156 | 0.109676
[5 empty] | 0.150507 | 0.1106002 |  |  | 0.1348426 | 0.110494 | 0.1935193 | 0.1103617 | 0.2498859 | 0.1104071
[5 empty] | 0.1549104 | 0.1113326 |  |  | 0.1362637 | 0.1112257 | 0.195274 | 0.1110926 | 0.2540739 | 0.1111383
[5 empty] | 0.1663208 | 0.1120651 |  |  | 0.136092 | 0.1119575 | 0.19374 | 0.1118235 | 0.2520772 | 0.1118695
[5 empty] | 0.1567372 | 0.1127975 |  |  | 0.1363266 | 0.1126892 | 0.1943157 | 0.1125543 | 0.2547937 | 0.1126006
[5 empty] | 0.1591586 | 0.11353 |  |  | 0.1365665 | 0.113421 | 0.1954996 | 0.1132852 | 0.2535212 | 0.1133318
[5 empty] | 0.155584 | 0.1142624 |  |  | 0.1380105 | 0.1141527 | 0.1970899 | 0.1140161 | 0.2548575 | 0.114063
[5 empty] | 0.1510124 | 0.1149949 |  |  | 0.1376577 | 0.1148845 | 0.196485 | 0.114747 | 0.2577004 | 0.1147942
[5 empty] | 0.1534428 | 0.1157273 |  |  | 0.138807 | 0.1156162 | 0.1992834 | 0.1154778 | 0.2578477 | 0.1155253
[5 empty] | 0.1728741 | 0.1164598 |  |  | 0.1391574 | 0.116348 | 0.1979834 | 0.1162087 | 0.2598972 | 0.1162565
[5 empty] | 0.1533055 | 0.1171922 |  |  | 0.1398077 | 0.1170797 | 0.2006834 | 0.1169396 | 0.2589468 | 0.1169877
[5 empty] | 0.1747457 | 0.1179247 |  |  | 0.138767 | 0.1178115 | 0.2015975 | 0.1176704 | 0.2600152 | 0.1177189
[5 empty] | 0.1652137 | 0.1186571 |  |  | 0.1403553 | 0.1185432 | 0.2022568 | 0.1184013 | 0.2631448 | 0.11845
[5 empty] | 0.1627103 | 0.1193896 |  |  | 0.1399735 | 0.119275 | 0.2015624 | 0.1191322 | 0.2644373 | 0.1191812
[5 empty] | 0.1552357 | 0.120122 |  |  | 0.1419216 | 0.1200067 | 0.2025144 | 0.1198631 | 0.2632929 | 0.1199124
[5 empty] | 0.1557899 | 0.1208545 |  |  | 0.1425999 | 0.1207385 | 0.2049131 | 0.1205939 | 0.2671119 | 0.1206436
[5 empty] | 0.156373 | 0.1215869 |  |  | 0.1422084 | 0.1214702 | 0.2039586 | 0.1213248 | 0.2668945 | 0.1213747
[5 empty] | 0.1589852 | 0.1223194 |  |  | 0.1433472 | 0.122202 | 0.2051512 | 0.1220557 | 0.2682409 | 0.1221059
[5 empty] | 0.1766265 | 0.1230519 |  |  | 0.1444166 | 0.1229337 | 0.2071911 | 0.1227865 | 0.2709515 | 0.1228371
[5 empty] | 0.1792971 | 0.1237843 |  |  | 0.1444165 | 0.1236655 | 0.2064784 | 0.1235174 | 0.2700266 | 0.1235682
[5 empty] | 0.1769972 | 0.1245168 |  |  | 0.1448471 | 0.1243972 | 0.2101133 | 0.1242483 | 0.2741662 | 0.1242994
[5 empty] | 0.1627267 | 0.1252492 |  |  | 0.1458085 | 0.125129 | 0.2095961 | 0.1249792 | 0.2744709 | 0.1250306
[5 empty] | 0.1754859 | 0.1259817 |  |  | 0.1470009 | 0.1258607 | 0.2119269 | 0.12571 | 0.2756407 | 0.1257618
[5 empty] | 0.1672748 | 0.1267141 |  |  | 0.1478243 | 0.1265925 | 0.2129059 | 0.1264409 | 0.278576 | 0.1264929
[5 empty] | 0.1790935 | 0.1274466 |  |  | 0.149279 | 0.1273242 | 0.2146334 | 0.1271718 | 0.278277 | 0.1272241
[5 empty] | 0.1739422 | 0.128179 |  |  | 0.1502649 | 0.128056 | 0.2158095 | 0.1279027 | 0.2805439 | 0.1279553
[5 empty] | 0.173821 | 0.1289115 |  |  | 0.1502823 | 0.1287877 | 0.2166345 | 0.1286335 | 0.2829771 | 0.1286865
[5 empty] | 0.17773 | 0.1296439 |  |  | 0.1516312 | 0.1295195 | 0.2179084 | 0.1293644 | 0.2859769 | 0.1294176
[5 empty] | 0.1686693 | 0.1303764 |  |  | 0.1523118 | 0.1302512 | 0.2210316 | 0.1300953 | 0.2870434 | 0.1301488
[5 empty] | 0.173639 | 0.1311088 |  |  | 0.1525242 | 0.130983 | 0.2207042 | 0.1308261 | 0.2880769 | 0.13088
[5 empty] | 0.1726393 | 0.1318413 |  |  | 0.1535684 | 0.1317147 | 0.2242264 | 0.131557 | 0.2917777 | 0.1316111
[5 empty] | 0.1806702 | 0.1325737 |  |  | 0.1552448 | 0.1324465 | 0.2257985 | 0.1322879 | 0.2943462 | 0.1323423
[5 empty] | 0.1887716 | 0.1333062 |  |  | 0.1565941 | 0.1331782 | 0.2258842 | 0.1330188 | 0.2958685 | 0.1330735
[5 empty] | 0.1779732 | 0.1340386 |  |  | 0.1575483 | 0.1339099 | 0.2285328 | 0.1337496 | 0.2979119 | 0.1338047
[5 empty] | 0.1882707 | 0.1347711 |  |  | 0.1600027 | 0.1346417 | 0.2305373 | 0.1344805 | 0.3031667 | 0.1345358
[5 empty] | 0.1946596 | 0.1355035 |  |  | 0.1602529 | 0.1353734 | 0.2324907 | 0.1352114 | 0.3034235 | 0.135267
[5 empty] | 0.1771358 | 0.136236 |  |  | 0.1624943 | 0.1361052 | 0.2344858 | 0.1359422 | 0.3087726 | 0.1359982
[5 empty] | 0.1786949 | 0.1369684 |  |  | 0.1630224 | 0.1368369 | 0.2377157 | 0.1366731 | 0.3131044 | 0.1367294
[5 empty] | 0.1863325 | 0.1377009 |  |  | 0.1659326 | 0.1375687 | 0.2400733 | 0.137404 | 0.3156095 | 0.1374605
[5 empty] | 0.1840443 | 0.1384333 |  |  | 0.1664205 | 0.1383004 | 0.2431514 | 0.1381349 | 0.3202783 | 0.1381917
[5 empty] | 0.191826 | 0.1391658 |  |  | 0.1684814 | 0.1390322 | 0.2466432 | 0.1388657 | 0.3236011 | 0.1389229
[5 empty] | 0.1856732 | 0.1398982 |  |  | 0.1700109 | 0.1397639 | 0.2494415 | 0.1395966 | 0.3252685 | 0.1396541
[5 empty] | 0.1955816 | 0.1406307 |  |  | 0.1732044 | 0.1404957 | 0.2507392 | 0.1403275 | 0.3291708 | 0.1403852
[5 empty] | 0.206547 | 0.1413631 |  |  | 0.1756574 | 0.1412274 | 0.2556294 | 0.1410584 | 0.3361986 | 0.1411164
[5 empty] | 0.1905649 | 0.1420956 |  |  | 0.1770653 | 0.1419592 | 0.258405 | 0.1417892 | 0.3399421 | 0.1418476
[5 empty] | 0.209631 | 0.142828 |  |  | 0.1797237 | 0.1426909 | 0.2613589 | 0.1425201 | 0.344092 | 0.1425787
[5 empty] | 0.192741 | 0.1435605 |  |  | 0.1814279 | 0.1434227 | 0.2641841 | 0.143251 | 0.3488385 | 0.1433099
[5 empty] | 0.1968905 | 0.1442929 |  |  | 0.1846735 | 0.1441544 | 0.2680734 | 0.1439818 | 0.3538722 | 0.1440411
[5 empty] | 0.2190753 | 0.1450254 |  |  | 0.1869559 | 0.1448862 | 0.27362 | 0.1447127 | 0.3602835 | 0.1447723
[5 empty] | 0.201291 | 0.1457578 |  |  | 0.1881705 | 0.1456179 | 0.2748167 | 0.1454436 | 0.3637628 | 0.1455034