## 1
Общество с ограниченной ответственностью "Инженерная геология" (ООО "ИнжГео") | [11 empty] | Общество с ограниченной ответственностью "Инженерная геология" (ООО "ИнжГео")
Юр. адрес: 117279, г. Москва, ул. Миклухо-Маклая, 36 а, этаж 5, пом. XXIII к. 76-84 | [11 empty] | Юр. адрес: 117279, г. Москва, ул. Миклухо-Маклая, 36 а, этаж 5, пом. XXIII к. 76-84 | [8 empty] | нагр |  |  | X0 | Y0 | R |  | нагр |  |  |  | X0 | Y0 | R | нагр |  |  |  | X0 | Y0 | R |  | нагр |  |  |  | X0 | Y0 | R
Телефон/факс +7 (495) 132-30-00, Адрес электронной почты inbox@inj-geo.ru | [11 empty] | Телефон/факс +7 (495) 132-30-00, Адрес электронной почты inbox@inj-geo.ru | [12 empty] | 0 | [7 empty] | 0 | [6 empty] | 0 | [7 empty] | 0
[21 empty] | девиатор | [6 empty] | девиатор | [6 empty] | девиатор | [7 empty] | девиатор
Испытательная лаборатория ООО «ИнжГео» | [11 empty] | Испытательная лаборатория ООО «ИнжГео» | [8 empty] | x0 | Угол | X | Y |  |  |  | x0 |  | Угол | X | Y |  |  | x0 |  | Угол | X | Y |  |  |  | x0 |  | Угол | X | Y
Адрес места осуществления деятельности лаборатории: г. Москва, просп. Вернадского, д. 51, стр. 1 | [11 empty] | Адрес места осуществления деятельности лаборатории: г. Москва, просп. Вернадского, д. 51, стр. 1 | [9 empty] | 0 | [7 empty] | 0 | [6 empty] | 0 | [7 empty] | 0
Телефон +7(910)4557682, E-mail: slg85@mail.ru | [11 empty] | Телефон +7(910)4557682, E-mail: slg85@mail.ru | [9 empty] | 5 | [7 empty] | 5 | [6 empty] | 5 | [7 empty] | 5
[22 empty] | 10 | [7 empty] | 10 | [6 empty] | 10 | [7 empty] | 10
[12 empty] | Протокол испытаний № 13-63/357 от 21-10-2023 | [9 empty] | 15 | [7 empty] | 15 | [6 empty] | 15 | [7 empty] | 15
[22 empty] | 20 | [7 empty] | 20 | [6 empty] | 20 | [7 empty] | 20
[12 empty] | Наименование и адрес заказчика: Переход трубопровода через р. Енисей | [9 empty] | 25 | [7 empty] | 25 | [6 empty] | 25 | [7 empty] | 25
[12 empty] | Наименование объекта: ООО Регионстрой | [9 empty] | 30 | [7 empty] | 30 | [6 empty] | 30 | [7 empty] | 30
Наименование используемого метода/методики: ГОСТ 12248.4-2020 | [11 empty] | Наименование используемого метода/методики: ГОСТ 12248.3-2020 | [9 empty] | 35 | [7 empty] | 35 | [6 empty] | 35 | [7 empty] | 35
Условия проведения испытания: температура окружающей среды (18 - 25)0С, влажность воздуха (40 - 75)% | [11 empty] | Условия проведения испытания: температура окружающей среды (18 - 25)0С, влажность воздуха (40 - 75)% | [9 empty] | 40 | [7 empty] | 40 | [6 empty] | 40 | [7 empty] | 40
[12 empty] | Дата получение объекта подлежащего испытаниям: 24-09-2023 | [9 empty] | 45 | [7 empty] | 45 | [6 empty] | 45 | [7 empty] | 45
[12 empty] | Дата испытания: 25.10.2022-19.11.2357 | [9 empty] | 50 | [7 empty] | 50 | [6 empty] | 50 | [7 empty] | 50
[22 empty] | 55 | [7 empty] | 55 | [6 empty] | 55 | [7 empty] | 55
Испытание грунтов методом трехосного сжатия | [11 empty] | Испытание грунтов методом трехосного сжатия | [9 empty] | 60 | [7 empty] | 60 | [6 empty] | 60 | [7 empty] | 60
[22 empty] | 65 | [7 empty] | 65 | [6 empty] | 65 | [7 empty] | 65
Лабораторный номер: | [6 empty] | We, д.е. = |  |  |  |  | Лабораторный номер: |  | 1392 |  |  |  | We, д.е. = | 0.154 |  |  | 70 | [7 empty] | 70 | [6 empty] | 70 | [7 empty] | 70
Номер скважины: | [6 empty] | ρ, г/см3 = |  |  |  |  | Номер скважины: |  | BH-157 |  |  |  | ρ, г/см3 = |  |  |  | 75 | [7 empty] | 75 | [6 empty] | 75 | [7 empty] | 75
Глубина отбора, м: | [6 empty] | ρs, г/см3 = |  |  |  |  | Глубина отбора, м: |  | 7.6 |  |  |  | ρs, г/см3 = | 2.73 |  |  | 80 | [7 empty] | 80 | [6 empty] | 80 | [7 empty] | 80
Наименование грунта: | [6 empty] | e, д.е. = |  |  |  |  | Наименование грунта: |  | Щебенистый грунт, заполнитель суглинок, легкий пылеватый, после оттаивания текучепластичный |  |  |  | e, д.е. = |  |  |  | 85 | [7 empty] | 85 | [6 empty] | 85 | [7 empty] | 85
Схема проведения опыта: | [6 empty] | IL, д.е. = |  |  |  |  | Схема проведения опыта: |  | КД |  |  |  | IL, д.е. = | 0.7661275 |  |  | 90 | [7 empty] | 90 | [6 empty] | 90 | [7 empty] | 90
[22 empty] | 95 | [7 empty] | 95 | [6 empty] | 95 | [7 empty] | 95
[22 empty] | 100 | [7 empty] | 100 | [6 empty] | 100 | [7 empty] | 100
Результаты испытаний | [11 empty] | Результаты испытаний | [9 empty] | 105 | [7 empty] | 105 | [6 empty] | 105 | [7 empty] | 105
[22 empty] | 110 | [7 empty] | 110 | [6 empty] | 110 | [7 empty] | 110
[22 empty] | 115 | [7 empty] | 115 | [6 empty] | 115 | [7 empty] | 115
[22 empty] | 120 | [7 empty] | 120 | [6 empty] | 120 | [7 empty] | 120
[22 empty] | 125 | [7 empty] | 125 | [6 empty] | 125 | [7 empty] | 125
[22 empty] | 130 | [7 empty] | 130 | [6 empty] | 130 | [7 empty] | 130
[22 empty] | 135 | [7 empty] | 135 | [6 empty] | 135 | [7 empty] | 135
[22 empty] | 140 | [7 empty] | 140 | [6 empty] | 140 | [7 empty] | 140
[22 empty] | 145 | [7 empty] | 145 | [6 empty] | 145 | [7 empty] | 145
[22 empty] | 150 | [7 empty] | 150 | [6 empty] | 150 | [7 empty] | 150
[22 empty] | 155 | [7 empty] | 155 | [6 empty] | 155 | [7 empty] | 155
[22 empty] | 160 | [7 empty] | 160 | [6 empty] | 160 | [7 empty] | 160
[22 empty] | 165 | [7 empty] | 165 | [6 empty] | 165 | [7 empty] | 165
[22 empty] | 170 | [7 empty] | 170 | [6 empty] | 170 | [7 empty] | 170
[22 empty] | 175 | [7 empty] | 175 | [6 empty] | 175 | [7 empty] | 175
[22 empty] | 180 | [7 empty] | 180 | [6 empty] | 180 | [7 empty] | 180
[13 empty] | Давление в камере, Мпа σ3 | Вертикальная нагрузка, Мпа σ1 | Поровое давление, Мпа u
| K0, д.е. | 0.8263518 |  |  |  |  | Коэфф. Точки | [5 empty] | 0.15 | 0.2773962 | [5 empty] | 1 | [6 empty] | σ3,кПа | σ1,кПа | u, кПа |  |  |  | 4
| q_zg, МПа | 0.1239528 | [10 empty] | 0.25 | 0.4194239 | [27 empty] | δ3, Мпа | δ1-δ3, МПа | δ1, МПа | δ1, КПа
|  |  | Модуль деформации, МПа: | [9 empty] | 0.35 | 0.5614515 | [21 empty] | С, МПа:
|  |  | Е0= |  | Точки модуля (полное напр.), МПа |  |  |  | 0.1239528 | 0.1983244 | [25 empty] | φ, град:
|  |  | E50 = |  | qf (полное напр.), МПа |  |  |  | 0.283869 | [26 empty] | E, Мпа
|  |  | Коэф. Поперечной деформации, ϑ = | [9 empty] | Эффективные значения угла внутреннего трения и удельного сцепления ϕ', С' | [13 empty] | x | 0
[13 empty] | ϕ', град. = | 10 | [12 empty] | y |  |  |  | С, кПа | φ,°
[13 empty] | С', МПа = | 0.027
| Исполнитель: | [6 empty] | Морозов Д.С. |  |  |  |  | Исполнитель: |  |  |  |  | Морозов Д.С.
| Начальник исп. лаборатории: | [6 empty] | Семиколенова Л.Г. |  |  |  |  | Начальник исп. лаборатории: |  |  |  |  | Семиколенова Л.Г.
Лист 1 , всего листов 2 | [11 empty] | Лист 2 , всего листов 2
Частичное воспроизведение протокола испытаний без письменного разрешения ООО «ИнжГео» ЗАПРЕЩАЕТСЯ | [11 empty] | Частичное воспроизведение протокола испытаний без письменного разрешения ООО «ИнжГео» ЗАПРЕЩАЕТСЯ
[5 empty] | второй график |  | первый график | [9 empty] | К Пуассона
dev50 | epsE50 | ind | devE0 | epsE0 | dev | eps | sigma |  | dev1 | eps1 | dev2 | eps2 | dev3 | eps3 |  | Глины
0.133869 | 0.004371523 |  |  |  | 0 | 0 |  |  | 0 | 0 | 0 | 0 | 0.041 | 0.0003129813 |  | < 0 | 0,20-0,30
ind |  |  |  |  | 0.03630353 | 0.0007386803 |  |  | 0.022 | 0.000431049 | 0.064 | 0.0007031556 | 0.07682814 | 0.000730874 |  | 0-0,25 | 0,30-0,38
2 |  |  |  |  | 0.07437166 | 0.001457174 |  |  | 0.05441332 | 0.001465374 | 0.08471193 | 0.001551189 | 0.1057258 | 0.001345129 |  | 0,25< | 0,38-0,45
E0 |  |  |  |  | 0.08685027 | 0.002216041 |  |  | 0.06369809 | 0.002080076 | 0.08707589 | 0.002194059 | 0.1109656 | 0.002192622 |  | Суглинки | 0,35-0,37
epsE0 | devE0 |  |  |  | 0.09903361 | 0.002954721 |  |  | 0.06727736 | 0.002930747 | 0.09142692 | 0.002925411 | 0.1161669 | 0.002923496 |  | Пески и супеси | 0,30-0,35
0.001457174 | 0.07437166 |  |  |  | 0.1100382 | 0.003693402 |  |  | 0.07059409 | 0.003663434 | 0.09644055 | 0.003656764 | 0.1229639 | 0.00365437
[5 empty] | 0.133869 | 0.004371523 |  |  | 0.07319763 | 0.004396121 | 0.09991889 | 0.004388117 | 0.1276605 | 0.004385244
График E50 |  | График E |  |  | 0.1265343 | 0.005170762 |  |  | 0.07568989 | 0.005128807 | 0.1039641 | 0.00511947 | 0.1315603 | 0.005116118
eps | q | sigma |  |  | 0.136538 | 0.005909443 |  |  | 0.07947276 | 0.005861494 | 0.1076782 | 0.005850823 | 0.1371672 | 0.005846992
Горизонтальная линия E50 |  | Касательная |  |  | 0.1463917 | 0.006648123 |  |  | 0.08254818 | 0.006594181 | 0.1113635 | 0.006582176 | 0.140785 | 0.006577866
0 |  | a | b |  | 0.1440958 | 0.007386803 |  |  | 0.08451804 | 0.007326868 | 0.1142219 | 0.007313528 | 0.1452174 | 0.00730874
|  |  | 0 |  | 0.1396506 | 0.008125484 |  |  | 0.08668425 | 0.008059555 | 0.1166556 | 0.008044881 | 0.1499682 | 0.008039614
Вертикальная линия E50 |  | p1 и p2 |  |  | 0.1590565 | 0.008864164 |  |  | 0.09014874 | 0.008792241 | 0.1195668 | 0.008776234 | 0.1529413 | 0.008770488
| 0 | 0 |  |  | 0.1743138 | 0.009602844 |  |  | 0.0920134 | 0.009524928 | 0.1238576 | 0.009507587 | 0.1567403 | 0.009501362
[5 empty] | 0.167423 | 0.01034152 |  |  | 0.09438016 | 0.01025761 | 0.12563 | 0.01023894 | 0.1620691 | 0.01023224
Касательная линия E50 |  |  |  |  | 0.1583844 | 0.0110802 |  |  | 0.09605091 | 0.0109903 | 0.1280862 | 0.01097029 | 0.1637314 | 0.01096311
0 | 0 | Горизонтальная 1 |  |  | 0.1831983 | 0.01181889 |  |  | 0.09882758 | 0.01172299 | 0.1322284 | 0.01170165 | 0.1679311 | 0.01169398
[5 empty] | 0.1868651 | 0.01255757 |  |  | 0.1011121 | 0.01245568 | 0.1346586 | 0.012433 | 0.170172 | 0.01242486
Горизонтальная линия qкр |  |  |  |  | 0.1973851 | 0.01329625 |  |  | 0.1028063 | 0.01318836 | 0.1357789 | 0.01316435 | 0.1739577 | 0.01315573
Горизонтальная линия q |  | Горизонтальная 2 |  |  | 0.1867589 | 0.01403493 |  |  | 0.1041122 | 0.01392105 | 0.1382915 | 0.0138957 | 0.1768921 | 0.01388661
0 |  | 0 |  |  | 0.1809866 | 0.01477361 |  |  | 0.1060316 | 0.01465374 | 0.1416986 | 0.01462706 | 0.180079 | 0.01461748
[5 empty] | 0.1920686 | 0.01551229 |  |  | 0.1070665 | 0.01538642 | 0.1438022 | 0.01535841 | 0.1818222 | 0.01534835
Вертикальная линия q |  |  |  |  | 0.2050054 | 0.01625097 |  |  | 0.1088188 | 0.01611911 | 0.1453044 | 0.01608976 | 0.1844254 | 0.01607923
| 0 |  |  |  | 0.2057973 | 0.01698965 |  |  | 0.1111903 | 0.0168518 | 0.1477073 | 0.01682112 | 0.1862924 | 0.0168101
[5 empty] | 0.2164446 | 0.01772833 |  |  | 0.1124831 | 0.01758448 | 0.1491132 | 0.01755247 | 0.188927 | 0.01754098
[5 empty] | 0.2149478 | 0.01846701 |  |  | 0.1137989 | 0.01831717 | 0.149824 | 0.01828382 | 0.191933 | 0.01827185
[5 empty] | 0.2083071 | 0.01920569 |  |  | 0.1141398 | 0.01904986 | 0.152542 | 0.01901517 | 0.1927142 | 0.01900272
[5 empty] | 0.214523 | 0.01994437 |  |  | 0.1154077 | 0.01978254 | 0.1528692 | 0.01974653 | 0.1943744 | 0.0197336
[5 empty] | 0.2255957 | 0.02068305 |  |  | 0.1168043 | 0.02051523 | 0.1547078 | 0.02047788 | 0.1959172 | 0.02046447
[5 empty] | 0.2175258 | 0.02142173 |  |  | 0.1182318 | 0.02124792 | 0.1558599 | 0.02120923 | 0.1982466 | 0.02119535
[5 empty] | 0.2413134 | 0.02216041 |  |  | 0.1193918 | 0.0219806 | 0.1579276 | 0.02194059 | 0.2001664 | 0.02192622
[5 empty] | 0.2279591 | 0.02289909 |  |  | 0.1194865 | 0.02271329 | 0.158213 | 0.02267194 | 0.2001802 | 0.02265709
[5 empty] | 0.2424631 | 0.02363777 |  |  | 0.1205177 | 0.02344598 | 0.1599183 | 0.02340329 | 0.2026918 | 0.02338797
[5 empty] | 0.2368258 | 0.02437645 |  |  | 0.1213872 | 0.02417866 | 0.1603455 | 0.02413464 | 0.2028052 | 0.02411884
[5 empty] | 0.2310477 | 0.02511513 |  |  | 0.1220971 | 0.02491135 | 0.1622968 | 0.024866 | 0.2037239 | 0.02484972
[5 empty] | 0.2291289 | 0.02585381 |  |  | 0.1220491 | 0.02564404 | 0.1625743 | 0.02559735 | 0.2050519 | 0.02558059
[5 empty] | 0.24407 | 0.02659249 |  |  | 0.1229454 | 0.02637672 | 0.1631801 | 0.0263287 | 0.2055929 | 0.02631146
[5 empty] | 0.2308712 | 0.02733117 |  |  | 0.1242876 | 0.02710941 | 0.1652164 | 0.02706005 | 0.2060507 | 0.02704234
[5 empty] | 0.241533 | 0.02806985 |  |  | 0.1242778 | 0.0278421 | 0.1646853 | 0.02779141 | 0.2079291 | 0.02777321
[5 empty] | 0.2490557 | 0.02880853 |  |  | 0.1253179 | 0.02857478 | 0.1663888 | 0.02852276 | 0.2077318 | 0.02850409
[5 empty] | 0.2424396 | 0.02954721 |  |  | 0.1256097 | 0.02930747 | 0.1668292 | 0.02925411 | 0.2080627 | 0.02923496
[5 empty] | 0.2426852 | 0.03028589 |  |  | 0.1251552 | 0.03004016 | 0.1665084 | 0.02998547 | 0.2083254 | 0.02996583
[5 empty] | 0.2547927 | 0.03102457 |  |  | 0.1254564 | 0.03077284 | 0.1676288 | 0.03071682 | 0.2085239 | 0.03069671
[5 empty] | 0.2427627 | 0.03176325 |  |  | 0.126415 | 0.03150553 | 0.1676923 | 0.03144817 | 0.2101619 | 0.03142758
[5 empty] | 0.2485953 | 0.03250193 |  |  | 0.1261331 | 0.03223822 | 0.1686011 | 0.03217952 | 0.2088431 | 0.03215846
[5 empty] | 0.245291 | 0.03324061 |  |  | 0.1270124 | 0.03297091 | 0.1682572 | 0.03291088 | 0.2098714 | 0.03288933
[5 empty] | 0.2628501 | 0.0339793 |  |  | 0.1261551 | 0.03370359 | 0.168163 | 0.03364223 | 0.2107506 | 0.0336202
[5 empty] | 0.2542731 | 0.03471798 |  |  | 0.1271628 | 0.03443628 | 0.1687203 | 0.03437358 | 0.2108843 | 0.03435108
[5 empty] | 0.2535602 | 0.03545666 |  |  | 0.1266377 | 0.03516897 | 0.1690315 | 0.03510494 | 0.2108765 | 0.03508195
[5 empty] | 0.267738 | 0.03619534 |  |  | 0.1273962 | 0.03590165 | 0.1694239 | 0.03583629 | 0.2114515 | 0.03581283
[5 empty] | 0.2597286 | 0.03693402 |  |  | 0.1266962 | 0.03663434 | 0.1688236 | 0.03656764 | 0.2111512 | 0.0365437
[5 empty] | 0.2456149 | 0.0376727 |  |  | 0.1264515 | 0.03736703 | 0.169168 | 0.03729899 | 0.210282 | 0.03727457
[5 empty] | 0.2433768 | 0.03841138 |  |  | 0.1264151 | 0.03809971 | 0.1677729 | 0.03803035 | 0.2109264 | 0.03800545
[5 empty] | 0.2630201 | 0.03915006 |  |  | 0.1268911 | 0.0388324 | 0.1686441 | 0.0387617 | 0.210691 | 0.03873632
[5 empty] | 0.2575507 | 0.03988874 |  |  | 0.1264838 | 0.03956509 | 0.167388 | 0.03949305 | 0.2100846 | 0.0394672
[5 empty] | 0.2619744 | 0.04062742 |  |  | 0.1261975 | 0.04029777 | 0.1662112 | 0.04022441 | 0.2076161 | 0.04019807
[5 empty] | 0.250297 | 0.0413661 |  |  | 0.1249364 | 0.04103046 | 0.1669202 | 0.04095576 | 0.2062941 | 0.04092894
[5 empty] | 0.2485243 | 0.04210478 |  |  | 0.125305 | 0.04176315 | 0.1653215 | 0.04168711 | 0.2056275 | 0.04165982
[5 empty] | 0.2546622 | 0.04284346 |  |  | 0.1236073 | 0.04249583 | 0.1643218 | 0.04241846 | 0.2049251 | 0.04239069
[5 empty] | 0.2617166 | 0.04358214 |  |  | 0.1228478 | 0.04322852 | 0.1639275 | 0.04314982 | 0.2029955 | 0.04312157
[5 empty] | 0.2436932 | 0.04432082 |  |  | 0.1222306 | 0.04396121 | 0.1628451 | 0.04388117 | 0.2030476 | 0.04385244
[5 empty] | 0.2585978 | 0.0450595 |  |  | 0.1219601 | 0.04469389 | 0.1620811 | 0.04461252 | 0.1997901 | 0.04458331
[5 empty] | 0.2414364 | 0.04579818 |  |  | 0.1208405 | 0.04542658 | 0.1605422 | 0.04534388 | 0.1994318 | 0.04531419
[5 empty] | 0.2322147 | 0.04653686 |  |  | 0.1197762 | 0.04615927 | 0.1583348 | 0.04607523 | 0.1976815 | 0.04604506
[5 empty] | 0.2329385 | 0.04727554 |  |  | 0.1198714 | 0.04689195 | 0.1580655 | 0.04680658 | 0.194948 | 0.04677594
[5 empty] | 0.2456137 | 0.04801422 |  |  | 0.1181303 | 0.04762464 | 0.1565407 | 0.04753793 | 0.1936399 | 0.04750681
[5 empty] | 0.2422462 | 0.0487529 |  |  | 0.1177573 | 0.04835733 | 0.1538671 | 0.04826929 | 0.1910662 | 0.04823768
[5 empty] | 0.2358417 | 0.04949158 |  |  | 0.1159566 | 0.04909001 | 0.1525511 | 0.04900064 | 0.1888355 | 0.04896856
[5 empty] | 0.2504061 | 0.05023026 |  |  | 0.1154325 | 0.0498227 | 0.1516993 | 0.04973199 | 0.1872566 | 0.04969943
[5 empty] | 0.2259451 | 0.05096894 |  |  | 0.1148893 | 0.05055539 | 0.1500182 | 0.05046335 | 0.1850383 | 0.05043031
[5 empty] | 0.2394648 | 0.05170762 |  |  | 0.1131313 | 0.05128807 | 0.1477143 | 0.0511947 | 0.1841894 | 0.05116118
[5 empty] | 0.2229707 | 0.0524463 |  |  | 0.1125627 | 0.05202076 | 0.1461942 | 0.05192605 | 0.1817186 | 0.05189205
[5 empty] | 0.2294689 | 0.05318498 |  |  | 0.1113878 | 0.05275345 | 0.1450644 | 0.0526574 | 0.1789347 | 0.05262293
[5 empty] | 0.2359651 | 0.05392366 |  |  | 0.109611 | 0.05348613 | 0.1427314 | 0.05338876 | 0.1775464 | 0.0533538
[5 empty] | 0.2334652 | 0.05466234 |  |  | 0.1089364 | 0.05421882 | 0.1410018 | 0.05412011 | 0.1743627 | 0.05408468
[5 empty] | 0.2349749 | 0.05540102 |  |  | 0.1074684 | 0.05495151 | 0.140182 | 0.05485146 | 0.1712921 | 0.05481555
[5 empty] | 0.2225002 | 0.0561397 |  |  | 0.1069111 | 0.0556842 | 0.1387787 | 0.05558282 | 0.1712435 | 0.05554642
[5 empty] | 0.2170468 | 0.05687839 |  |  | 0.1064691 | 0.05641688 | 0.1377983 | 0.05631417 | 0.1681257 | 0.0562773
[5 empty] | 0.2306206 | 0.05761707 |  |  | 0.1045463 | 0.05714957 | 0.1355473 | 0.05704552 | 0.1667474 | 0.05700817
[5 empty] | 0.2352274 | 0.05835575 |  |  | 0.1039473 | 0.05788226 | 0.1333324 | 0.05777687 | 0.1641174 | 0.05773905
[5 empty] | 0.223873 | 0.05909443 |  |  | 0.1030762 | 0.05861494 | 0.13266 | 0.05850823 | 0.1612444 | 0.05846992
[5 empty] | 0.2145633 | 0.05983311 |  |  | 0.1016373 | 0.05934763 | 0.1302367 | 0.05923958 | 0.1606373 | 0.05920079
[5 empty] | 0.216304 | 0.06057179 |  |  | 0.101035 | 0.06008032 | 0.1295689 | 0.05997093 | 0.1582047 | 0.05993167
[5 empty] | 0.2301011 | 0.06131047 |  |  | 0.1003734 | 0.060813 | 0.1282633 | 0.06070229 | 0.1563556 | 0.06066254
[5 empty] | 0.2109604 | 0.06204915 |  |  | 0.09935682 | 0.06154569 | 0.1279263 | 0.06143364 | 0.1537986 | 0.06139342
[5 empty] | 0.2058876 | 0.06278783 |  |  | 0.09848962 | 0.06227838 | 0.1258645 | 0.06216499 | 0.1532424 | 0.06212429
[5 empty] | 0.2238887 | 0.06352651 |  |  | 0.09797602 | 0.06301106 | 0.1254844 | 0.06289634 | 0.151996 | 0.06285516
[5 empty] | 0.2259693 | 0.06426519 |  |  | 0.09662032 | 0.06374375 | 0.1246925 | 0.0636277 | 0.149568 | 0.06358604
[5 empty] | 0.1991241 | 0.06500387 |  |  | 0.09601876 | 0.06447644 | 0.1235825 | 0.06435905 | 0.1484496 | 0.06431691
[5 empty] | 0.2192795 | 0.06574255 |  |  | 0.09661821 | 0.06520912 | 0.1224734 | 0.0650904 | 0.1485322 | 0.06504779
[5 empty] | 0.2224224 | 0.06648123 |  |  | 0.0952091 | 0.06594181 | 0.1216514 | 0.06582176 | 0.1472976 | 0.06577866
[5 empty] | 0.2215545 | 0.06721991 |  |  | 0.09439256 | 0.0666745 | 0.1196183 | 0.06655311 | 0.1459483 | 0.06650953
[5 empty] | 0.2036774 | 0.06795859 |  |  | 0.09376977 | 0.06740718 | 0.1190759 | 0.06728446 | 0.1449865 | 0.06724041
[5 empty] | 0.2127928 | 0.06869727 |  |  | 0.09294186 | 0.06813987 | 0.1188259 | 0.06801581 | 0.1430146 | 0.06797128
[5 empty] | 0.2089024 | 0.06943595 |  |  | 0.09271001 | 0.06887256 | 0.1177701 | 0.06874717 | 0.1407349 | 0.06870216
[5 empty] | 0.1930078 | 0.07017463 |  |  | 0.09207536 | 0.06960524 | 0.1158101 | 0.06947852 | 0.1413497 | 0.06943303
[5 empty] | 0.1991106 | 0.07091331 |  |  | 0.09103908 | 0.07033793 | 0.1157477 | 0.07020987 | 0.1398614 | 0.0701639
[5 empty] | 0.2062125 | 0.07165199 |  |  | 0.09150231 | 0.07107062 | 0.1141847 | 0.07094122 | 0.1380723 | 0.07089478
[5 empty] | 0.1923151 | 0.07239067 |  |  | 0.08976622 | 0.0718033 | 0.1140228 | 0.07167258 | 0.1360847 | 0.07162565
[5 empty] | 0.2064201 | 0.07312935 |  |  | 0.09003196 | 0.07253599 | 0.1124637 | 0.07240393 | 0.135301 | 0.07235653
[5 empty] | 0.1935291 | 0.07386803 |  |  | 0.08870068 | 0.07326868 | 0.1122093 | 0.07313528 | 0.1351234 | 0.0730874
[5 empty] | 0.2006438 | 0.07460671 |  |  | 0.08837355 | 0.07400136 | 0.1098612 | 0.07386664 | 0.1333544 | 0.07381827
[5 empty] | 0.2127657 | 0.07534539 |  |  | 0.08795171 | 0.07473405 | 0.1094212 | 0.07459799 | 0.1317962 | 0.07454915
[5 empty] | 0.1928966 | 0.07608407 |  |  | 0.08763632 | 0.07546674 | 0.108791 | 0.07532934 | 0.1297513 | 0.07528002
[5 empty] | 0.2090382 | 0.07682275 |  |  | 0.08642855 | 0.07619943 | 0.1073724 | 0.07606069 | 0.1280218 | 0.0760109
[5 empty] | 0.1881919 | 0.07756143 |  |  | 0.08612954 | 0.07693211 | 0.1062671 | 0.07679205 | 0.1284102 | 0.07674177
[5 empty] | 0.1993595 | 0.07830011 |  |  | 0.08584045 | 0.0776648 | 0.1059768 | 0.0775234 | 0.1264187 | 0.07747264
[5 empty] | 0.1925427 | 0.07903879 |  |  | 0.08476243 | 0.07839749 | 0.1054034 | 0.07825475 | 0.1258498 | 0.07820352
[5 empty] | 0.185743 | 0.07977748 |  |  | 0.08389665 | 0.07913017 | 0.1039485 | 0.07898611 | 0.1245057 | 0.07893439
[5 empty] | 0.1949622 | 0.08051616 |  |  | 0.08384426 | 0.07986286 | 0.1033138 | 0.07971746 | 0.1224888 | 0.07966527
[5 empty] | 0.1852018 | 0.08125484 |  |  | 0.08300641 | 0.08059555 | 0.1025013 | 0.08044881 | 0.1228014 | 0.08039614
[5 empty] | 0.1864635 | 0.08199352 |  |  | 0.08278427 | 0.08132823 | 0.1011125 | 0.08118016 | 0.1200458 | 0.08112701
[5 empty] | 0.201749 | 0.0827322 |  |  | 0.08167897 | 0.08206092 | 0.1017492 | 0.08191152 | 0.1197244 | 0.08185789
[5 empty] | 0.1980599 | 0.08347088 |  |  | 0.0811917 | 0.08279361 | 0.1007131 | 0.08264287 | 0.1200394 | 0.08258876
[5 empty] | 0.1933978 | 0.08420956 |  |  | 0.08152358 | 0.08352629 | 0.1000061 | 0.08337422 | 0.1174933 | 0.08331964
[5 empty] | 0.1817645 | 0.08494824 |  |  | 0.0813758 | 0.08425898 | 0.09902986 | 0.08410558 | 0.1174884 | 0.08405051
[5 empty] | 0.1841614 | 0.08568692 |  |  | 0.08084949 | 0.08499167 | 0.09898608 | 0.08483693 | 0.116327 | 0.08478138
[5 empty] | 0.2005904 | 0.0864256 |  |  | 0.07954582 | 0.08572435 | 0.09757654 | 0.08556828 | 0.1161113 | 0.08551226
[5 empty] | 0.1980529 | 0.08716428 |  |  | 0.07976594 | 0.08645704 | 0.09780298 | 0.08629963 | 0.1158439 | 0.08624313
[5 empty] | 0.2005508 | 0.08790296 |  |  | 0.07951101 | 0.08718973 | 0.09666715 | 0.08703099 | 0.1146269 | 0.08697401
[5 empty] | 0.1980855 | 0.08864164 |  |  | 0.07898218 | 0.08792241 | 0.09587077 | 0.08776234 | 0.1138627 | 0.08770488
[5 empty] | 0.1966589 | 0.08938032 |  |  | 0.07858061 | 0.0886551 | 0.09521561 | 0.08849369 | 0.1117536 | 0.08843575
[5 empty] | 0.1772724 | 0.090119 |  |  | 0.07850746 | 0.08938779 | 0.09520341 | 0.08922505 | 0.1123021 | 0.08916663
[5 empty] | 0.1809278 | 0.09085768 |  |  | 0.07856387 | 0.09012047 | 0.0944359 | 0.0899564 | 0.1107103 | 0.0898975
[5 empty] | 0.1746266 | 0.09159636 |  |  | 0.07765102 | 0.09085316 | 0.09521483 | 0.09068775 | 0.1117807 | 0.09062838
[5 empty] | 0.1823707 | 0.09233504 |  |  | 0.07727004 | 0.09158585 | 0.09364195 | 0.0914191 | 0.1120156 | 0.09135925
[5 empty] | 0.1741615 | 0.09307372 |  |  | 0.07742211 | 0.09231853 | 0.09461899 | 0.09215046 | 0.1108173 | 0.09209012
[5 empty] | 0.1800007 | 0.0938124 |  |  | 0.07700837 | 0.09305122 | 0.0937477 | 0.09288181 | 0.1112881 | 0.092821
[5 empty] | 0.17789 | 0.09455108 |  |  | 0.07792998 | 0.09378391 | 0.09312983 | 0.09361316 | 0.1110303 | 0.09355187
[5 empty] | 0.1728311 | 0.09528976 |  |  | 0.0770881 | 0.09451659 | 0.09346712 | 0.09434452 | 0.1101464 | 0.09428275
[5 empty] | 0.1798239 | 0.09602844 |  |  | 0.07778284 | 0.09524928 | 0.09385966 | 0.09507587 | 0.1112364 | 0.09501362
[5 empty] | 0.1768548 | 0.09676712 |  |  | 0.07720454 | 0.09598197 | 0.09319283 | 0.09580722 | 0.1104808 | 0.09574449
[5 empty] | 0.1729192 | 0.0975058 |  |  | 0.07704991 | 0.09671465 | 0.09436177 | 0.09653857 | 0.1108732 | 0.09647537
[5 empty] | 0.1800158 | 0.09824448 |  |  | 0.0775181 | 0.09744734 | 0.0946652 | 0.09726993 | 0.1115119 | 0.09720624
[5 empty] | 0.1731434 | 0.09898316 |  |  | 0.07710828 | 0.09818003 | 0.09430186 | 0.09800128 | 0.110295 | 0.09793712
[5 empty] | 0.1773009 | 0.09972184 |  |  | 0.07721959 | 0.09891272 | 0.09377045 | 0.09873263 | 0.110621 | 0.09866799
[5 empty] | 0.1864871 | 0.1004605 |  |  | 0.07745119 | 0.0996454 | 0.09486971 | 0.09946399 | 0.1110881 | 0.09939886
[5 empty] | 0.1907007 | 0.1011992 |  |  | 0.07810224 | 0.1003781 | 0.09479836 | 0.1001953 | 0.1120945 | 0.1001297
[5 empty] | 0.1929406 | 0.1019379 |  |  | 0.07817189 | 0.1011108 | 0.09425512 | 0.1009267 | 0.1124387 | 0.1008606
[5 empty] | 0.1762056 | 0.1026766 |  |  | 0.0787593 | 0.1018435 | 0.09443872 | 0.101658 | 0.1131188 | 0.1015915
[5 empty] | 0.1914944 | 0.1034152 |  |  | 0.07786362 | 0.1025761 | 0.09634788 | 0.1023894 | 0.1136331 | 0.1023224
[5 empty] | 0.197806 | 0.1041539 |  |  | 0.07808402 | 0.1033088 | 0.09538131 | 0.1031207 | 0.11218 | 0.1030532
[5 empty] | 0.187139 | 0.1048926 |  |  | 0.07831964 | 0.1040415 | 0.09633776 | 0.1038521 | 0.1141577 | 0.1037841
[5 empty] | 0.1904924 | 0.1056313 |  |  | 0.07886965 | 0.1047742 | 0.09731593 | 0.1045835 | 0.1137645 | 0.104515
[5 empty] | 0.1808649 | 0.10637 |  |  | 0.08003319 | 0.1055069 | 0.09651456 | 0.1053148 | 0.1152987 | 0.1052459
[5 empty] | 0.1842553 | 0.1071086 |  |  | 0.07990942 | 0.1062396 | 0.09773237 | 0.1060462 | 0.1148586 | 0.1059767
[5 empty] | 0.1916624 | 0.1078473 |  |  | 0.07979751 | 0.1069723 | 0.09856807 | 0.1067775 | 0.1147425 | 0.1067076
[5 empty] | 0.177085 | 0.108586 |  |  | 0.0801966 | 0.107705 | 0.0981204 | 0.1075089 | 0.1169486 | 0.1074385
[5 empty] | 0.185522 | 0.1093247 |  |  | 0.08050586 | 0.1084376 | 0.09818807 | 0.1082402 | 0.1170753 | 0.1081694
[5 empty] | 0.1919722 | 0.1100634 |  |  | 0.08032443 | 0.1091703 | 0.09966982 | 0.1089716 | 0.1176208 | 0.1089002
[5 empty] | 0.1954342 | 0.110802 |  |  | 0.08115147 | 0.109903 | 0.09966436 | 0.1097029 | 0.1184834 | 0.1096311
[5 empty] | 0.1929071 | 0.1115407 |  |  | 0.08098614 | 0.1106357 | 0.1002704 | 0.1104343 | 0.1188614 | 0.110362
[5 empty] | 0.2033895 | 0.1122794 |  |  | 0.0815276 | 0.1113684 | 0.1002867 | 0.1111656 | 0.1204531 | 0.1110928
[5 empty] | 0.1918802 | 0.1130181 |  |  | 0.082575 | 0.1121011 | 0.100712 | 0.111897 | 0.1198568 | 0.1118237
[5 empty] | 0.1823782 | 0.1137568 |  |  | 0.0824275 | 0.1128338 | 0.1018449 | 0.1126283 | 0.1217707 | 0.1125546
[5 empty] | 0.1828821 | 0.1144955 |  |  | 0.08238425 | 0.1135665 | 0.1018843 | 0.1133597 | 0.1209932 | 0.1132855
[5 empty] | 0.1973908 | 0.1152341 |  |  | 0.0831444 | 0.1142991 | 0.1022288 | 0.114091 | 0.1231225 | 0.1140163
[5 empty] | 0.1949031 | 0.1159728 |  |  | 0.08390713 | 0.1150318 | 0.1040771 | 0.1148224 | 0.122357 | 0.1147472
[5 empty] | 0.2024178 | 0.1167115 |  |  | 0.08417157 | 0.1157645 | 0.1040281 | 0.1155537 | 0.1240948 | 0.1154781
[5 empty] | 0.1819337 | 0.1174502 |  |  | 0.08403689 | 0.1164972 | 0.1039803 | 0.1162851 | 0.1252344 | 0.116209
[5 empty] | 0.1954497 | 0.1181889 |  |  | 0.08520223 | 0.1172299 | 0.1059326 | 0.1170165 | 0.1255739 | 0.1169398
[5 empty] | 0.2089758 | 0.1189275 |  |  | 0.08527451 | 0.1179626 | 0.1049955 | 0.1177478 | 0.1263284 | 0.1176707
[5 empty] | 0.1835352 | 0.1196662 |  |  | 0.08607032 | 0.1186953 | 0.1064939 | 0.1184792 | 0.1275306 | 0.1184016
[5 empty] | 0.2031288 | 0.1204049 |  |  | 0.08619034 | 0.1194279 | 0.1071289 | 0.1192105 | 0.1273817 | 0.1191325
[5 empty] | 0.1937567 | 0.1211436 |  |  | 0.08643469 | 0.1201606 | 0.1077006 | 0.1199419 | 0.1280819 | 0.1198633
[5 empty] | 0.206419 | 0.1218823 |  |  | 0.08660345 | 0.1208933 | 0.1082091 | 0.1206732 | 0.1294314 | 0.1205942
[5 empty] | 0.2111159 | 0.1226209 |  |  | 0.08769672 | 0.121626 | 0.1085546 | 0.1214046 | 0.1299303 | 0.1213251
[5 empty] | 0.1958476 | 0.1233596 |  |  | 0.08761462 | 0.1223587 | 0.1094372 | 0.1221359 | 0.131479 | 0.122056
[5 empty] | 0.1976141 | 0.1240983 |  |  | 0.08885723 | 0.1230914 | 0.1111572 | 0.1228673 | 0.1329777 | 0.1227868
[5 empty] | 0.1894156 | 0.124837 |  |  | 0.08912466 | 0.1238241 | 0.1115147 | 0.1235986 | 0.1342264 | 0.1235177
[5 empty] | 0.2082523 | 0.1255757 |  |  | 0.09021701 | 0.1245568 | 0.1127098 | 0.12433 | 0.1357255 | 0.1242486
[5 empty] | 0.1961242 | 0.1263143 |  |  | 0.09073437 | 0.1252894 | 0.1141427 | 0.1250613 | 0.1363751 | 0.1249795
[5 empty] | 0.1910316 | 0.127053 |  |  | 0.09047685 | 0.1260221 | 0.1139135 | 0.1257927 | 0.1375755 | 0.1257103
[5 empty] | 0.1919746 | 0.1277917 |  |  | 0.09154454 | 0.1267548 | 0.1146225 | 0.126524 | 0.1397269 | 0.1264412
[5 empty] | 0.2049532 | 0.1285304 |  |  | 0.09163755 | 0.1274875 | 0.1169697 | 0.1272554 | 0.1407294 | 0.1271721
[5 empty] | 0.2139678 | 0.1292691 |  |  | 0.09255597 | 0.1282202 | 0.1173553 | 0.1279867 | 0.1419833 | 0.1279029
[5 empty] | 0.2170183 | 0.1300077 |  |  | 0.0939999 | 0.1289529 | 0.1186796 | 0.1287181 | 0.1436888 | 0.1286338
[5 empty] | 0.205105 | 0.1307464 |  |  | 0.09426946 | 0.1296856 | 0.1201425 | 0.1294495 | 0.143946 | 0.1293647
[5 empty] | 0.2122279 | 0.1314851 |  |  | 0.09566472 | 0.1304182 | 0.1210444 | 0.1301808 | 0.1474553 | 0.1300956
[5 empty] | 0.2233873 | 0.1322238 |  |  | 0.0957858 | 0.1311509 | 0.1227853 | 0.1309122 | 0.1487167 | 0.1308264
[5 empty] | 0.1995832 | 0.1329625 |  |  | 0.09703279 | 0.1318836 | 0.1240654 | 0.1316435 | 0.1505306 | 0.1315573
[5 empty] | 0.2128159 | 0.1337011 |  |  | 0.09840582 | 0.1326163 | 0.1255849 | 0.1323749 | 0.1520972 | 0.1322882
[5 empty] | 0.2111321 | 0.1344398 |  |  | 0.0991375 | 0.133349 | 0.1268929 | 0.1331062 | 0.1546839 | 0.1330191
[5 empty] | 0.2225685 | 0.1351785 |  |  | 0.0993544 | 0.1340817 | 0.1275299 | 0.1338376 | 0.1551426 | 0.1337499
[5 empty] | 0.2121197 | 0.1359172 |  |  | 0.1004528 | 0.1348144 | 0.1289903 | 0.1345689 | 0.1584661 | 0.1344808
[5 empty] | 0.2067807 | 0.1366559 |  |  | 0.1017291 | 0.1355471 | 0.1313686 | 0.1353003 | 0.1612468 | 0.1352117
[5 empty] | 0.2245462 | 0.1373945 |  |  | 0.1038795 | 0.1362797 | 0.1337593 | 0.1360316 | 0.1637774 | 0.1359426
[5 empty] | 0.224411 | 0.1381332 |  |  | 0.1040004 | 0.1370124 | 0.1356565 | 0.136763 | 0.1659502 | 0.1366734
[5 empty] | 0.2133699 | 0.1388719 |  |  | 0.1056881 | 0.1377451 | 0.1372549 | 0.1374943 | 0.168758 | 0.1374043
[5 empty] | 0.2154177 | 0.1396106 |  |  | 0.1073389 | 0.1384778 | 0.1398488 | 0.1382257 | 0.1712932 | 0.1381352
[5 empty] | 0.2315493 | 0.1403493 |  |  | 0.108449 | 0.1392105 | 0.1420326 | 0.138957 | 0.1752484 | 0.1388661
[5 empty] | 0.2257593 | 0.1410879 |  |  | 0.1102149 | 0.1399432 | 0.1440008 | 0.1396884 | 0.1767162 | 0.1395969
[5 empty] | 0.2390428 | 0.1418266 |  |  | 0.1122328 | 0.1406759 | 0.1472476 | 0.1404197 | 0.180589 | 0.1403278
[5 empty] | 0.2293943 | 0.1425653 |  |  | 0.113999 | 0.1414085 | 0.1488676 | 0.1411511 | 0.1835595 | 0.1410587
[5 empty] | 0.2498088 | 0.143304 |  |  | 0.1150099 | 0.1421412 | 0.1509552 | 0.1418824 | 0.1884202 | 0.1417896
[5 empty] | 0.2292811 | 0.1440427 |  |  | 0.1175617 | 0.1428739 | 0.1543047 | 0.1426138 | 0.1917637 | 0.1425204
[5 empty] | 0.2398059 | 0.1447813 |  |  | 0.1187508 | 0.1436066 | 0.1564105 | 0.1433452 | 0.1938825 | 0.1432513
[5 empty] | 0.253378 | 0.14552 |  |  | 0.1207735 | 0.1443393 | 0.1603672 | 0.1440765 | 0.1977691 | 0.1439822
[5 empty] | 0.2619924 | 0.1462587 |  |  | 0.123326 | 0.145072 | 0.163269 | 0.1448079 | 0.2032161 | 0.1447131
[5 empty] | 0.2446436 | 0.1469974 |  |  | 0.1252048 | 0.1458047 | 0.1661104 | 0.1455392 | 0.206416 | 0.1454439