## 1
Общество с ограниченной ответственностью "Инженерная геология" (ООО "ИнжГео") | [11 empty] | Общество с ограниченной ответственностью "Инженерная геология" (ООО "ИнжГео")
Юр. адрес: 117279, г. Москва, ул. Миклухо-Маклая, 36 а, этаж 5, пом. XXIII к. 76-84 | [11 empty] | Юр. адрес: 117279, г. Москва, ул. Миклухо-Маклая, 36 а, этаж 5, пом. XXIII к. 76-84 | [8 empty] | нагр |  |  | X0 | Y0 | R |  | нагр |  |  |  | X0 | Y0 | R | нагр |  |  |  | X0 | Y0 | R |  | нагр |  |  |  | X0 | Y0 | R
Телефон/факс +7 (495) 132-30-00, Адрес электронной почты inbox@inj-geo.ru | [11 empty] | Телефон/факс +7 (495) 132-30-00, Адрес электронной почты inbox@inj-geo.ru | [12 empty] | 0 | [7 empty] | 0 | [6 empty] | 0 | [7 empty] | 0
[21 empty] | девиатор | [6 empty] | девиатор | [6 empty] | девиатор | [7 empty] | девиатор
Испытательная лаборатория ООО «ИнжГео» | [11 empty] | Испытательная лаборатория ООО «ИнжГео» | [8 empty] | x0 | Угол | X | Y |  |  |  | x0 |  | Угол | X | Y |  |  | x0 |  | Угол | X | Y |  |  |  | x0 |  | Угол | X | Y
Адрес места осуществления деятельности лаборатории: г. Москва, просп. Вернадского, д. 51, стр. 1 | [11 empty] | Адрес места осуществления деятельности лаборатории: г. Москва, просп. Вернадского, д. 51, стр. 1 | [9 empty] | 0 | [7 empty] | 0 | [6 empty] | 0 | [7 empty] | 0
Телефон +7(910)4557682, E-mail: slg85@mail.ru | [11 empty] | Телефон +7(910)4557682, E-mail: slg85@mail.ru | [9 empty] | 5 | [7 empty] | 5 | [6 empty] | 5 | [7 empty] | 5
[22 empty] | 10 | [7 empty] | 10 | [6 empty] | 10 | [7 empty] | 10
[12 empty] | Протокол испытаний № 13-63/358 от 22-10-2023 | [9 empty] | 15 | [7 empty] | 15 | [6 empty] | 15 | [7 empty] | 15
[22 empty] | 20 | [7 empty] | 20 | [6 empty] | 20 | [7 empty] | 20
[12 empty] | Наименование и адрес заказчика: Переход трубопровода через р. Енисей | [9 empty] | 25 | [7 empty] | 25 | [6 empty] | 25 | [7 empty] | 25
[12 empty] | Наименование объекта: ООО Регионстрой | [9 empty] | 30 | [7 empty] | 30 | [6 empty] | 30 | [7 empty] | 30
Наименование используемого метода/методики: ГОСТ 12248.4-2020 | [11 empty] | Наименование используемого метода/методики: ГОСТ 12248.3-2020 | [9 empty] | 35 | [7 empty] | 35 | [6 empty] | 35 | [7 empty] | 35
Условия проведения испытания: температура окружающей среды (18 - 25)0С, влажность воздуха (40 - 75)% | [11 empty] | Условия проведения испытания: температура окружающей среды (18 - 25)0С, влажность воздуха (40 - 75)% | [9 empty] | 40 | [7 empty] | 40 | [6 empty] | 40 | [7 empty] | 40
[12 empty] | Дата получение объекта подлежащего испытаниям: 25-09-2023 | [9 empty] | 45 | [7 empty] | 45 | [6 empty] | 45 | [7 empty] | 45
[12 empty] | Дата испытания: 25.10.2022-19.11.2358 | [9 empty] | 50 | [7 empty] | 50 | [6 empty] | 50 | [7 empty] | 50
[22 empty] | 55 | [7 empty] | 55 | [6 empty] | 55 | [7 empty] | 55
Испытание грунтов методом трехосного сжатия | [11 empty] | Испытание грунтов методом трехосного сжатия | [9 empty] | 60 | [7 empty] | 60 | [6 empty] | 60 | [7 empty] | 60
[22 empty] | 65 | [7 empty] | 65 | [6 empty] | 65 | [7 empty] | 65
Лабораторный номер: | [6 empty] | We, д.е. = |  |  |  |  | Лабораторный номер: |  | 1393 |  |  |  | We, д.е. = | 0.171 |  |  | 70 | [7 empty] | 70 | [6 empty] | 70 | [7 empty] | 70
Номер скважины: | [6 empty] | ρ, г/см3 = |  |  |  |  | Номер скважины: |  | BH-157 |  |  |  | ρ, г/см3 = |  |  |  | 75 | [7 empty] | 75 | [6 empty] | 75 | [7 empty] | 75
Глубина отбора, м: | [6 empty] | ρs, г/см3 = |  |  |  |  | Глубина отбора, м: |  | 9.6 |  |  |  | ρs, г/см3 = | 2.74 |  |  | 80 | [7 empty] | 80 | [6 empty] | 80 | [7 empty] | 80
Наименование грунта: | [6 empty] | e, д.е. = |  |  |  |  | Наименование грунта: |  | Щебенистый грунт, заполнитель суглинок, легкий пылеватый, после оттаивания текучепластичный |  |  |  | e, д.е. = |  |  |  | 85 | [7 empty] | 85 | [6 empty] | 85 | [7 empty] | 85
Схема проведения опыта: | [6 empty] | IL, д.е. = |  |  |  |  | Схема проведения опыта: |  | КД |  |  |  | IL, д.е. = | 1 |  |  | 90 | [7 empty] | 90 | [6 empty] | 90 | [7 empty] | 90
[22 empty] | 95 | [7 empty] | 95 | [6 empty] | 95 | [7 empty] | 95
[22 empty] | 100 | [7 empty] | 100 | [6 empty] | 100 | [7 empty] | 100
Результаты испытаний | [11 empty] | Результаты испытаний | [9 empty] | 105 | [7 empty] | 105 | [6 empty] | 105 | [7 empty] | 105
[22 empty] | 110 | [7 empty] | 110 | [6 empty] | 110 | [7 empty] | 110
[22 empty] | 115 | [7 empty] | 115 | [6 empty] | 115 | [7 empty] | 115
[22 empty] | 120 | [7 empty] | 120 | [6 empty] | 120 | [7 empty] | 120
[22 empty] | 125 | [7 empty] | 125 | [6 empty] | 125 | [7 empty] | 125
[22 empty] | 130 | [7 empty] | 130 | [6 empty] | 130 | [7 empty] | 130
[22 empty] | 135 | [7 empty] | 135 | [6 empty] | 135 | [7 empty] | 135
[22 empty] | 140 | [7 empty] | 140 | [6 empty] | 140 | [7 empty] | 140
[22 empty] | 145 | [7 empty] | 145 | [6 empty] | 145 | [7 empty] | 145
[22 empty] | 150 | [7 empty] | 150 | [6 empty] | 150 | [7 empty] | 150
[22 empty] | 155 | [7 empty] | 155 | [6 empty] | 155 | [7 empty] | 155
[22 empty] | 160 | [7 empty] | 160 | [6 empty] | 160 | [7 empty] | 160
[22 empty] | 165 | [7 empty] | 165 | [6 empty] | 165 | [7 empty] | 165
[22 empty] | 170 | [7 empty] | 170 | [6 empty] | 170 | [7 empty] | 170
[22 empty] | 175 | [7 empty] | 175 | [6 empty] | 175 | [7 empty] | 175
[22 empty] | 180 | [7 empty] | 180 | [6 empty] | 180 | [7 empty] | 180
[13 empty] | Давление в камере, Мпа σ3 | Вертикальная нагрузка, Мпа σ1 | Поровое давление, Мпа u
| K0, д.е. | 0.7920883 |  |  |  |  | Коэфф. Точки | [5 empty] | 0.15 | 0.2806113 | [5 empty] | 1 | [6 empty] | σ3,кПа | σ1,кПа | u, кПа |  |  |  | 4
| q_zg, МПа | 0.1188132 | [10 empty] | 0.25 | 0.4331084 | [27 empty] | δ3, Мпа | δ1-δ3, МПа | δ1, МПа | δ1, КПа
|  |  | Модуль деформации, МПа: | [9 empty] | 0.35 | 0.5856055 | [21 empty] | С, МПа:
|  |  | Е0= |  | Точки модуля (полное напр.), МПа |  |  |  | 0.1188132 | 0.1901012 | [25 empty] | φ, град:
|  |  | E50 = |  | qf (полное напр.), МПа |  |  |  | 0.2783183 | [26 empty] | E, Мпа
|  |  | Коэф. Поперечной деформации, ϑ = | [9 empty] | Эффективные значения угла внутреннего трения и удельного сцепления ϕ', С' | [13 empty] | x | 0
[13 empty] | ϕ', град. = | 12 | [12 empty] | y |  |  |  | С, кПа | φ,°
[13 empty] | С', МПа = | 0.021
| Исполнитель: | [6 empty] | Морозов Д.С. |  |  |  |  | Исполнитель: |  |  |  |  | Морозов Д.С.
| Начальник исп. лаборатории: | [6 empty] | Семиколенова Л.Г. |  |  |  |  | Начальник исп. лаборатории: |  |  |  |  | Семиколенова Л.Г.
Лист 1 , всего листов 2 | [11 empty] | Лист 2 , всего листов 2
Частичное воспроизведение протокола испытаний без письменного разрешения ООО «ИнжГео» ЗАПРЕЩАЕТСЯ | [11 empty] | Частичное воспроизведение протокола испытаний без письменного разрешения ООО «ИнжГео» ЗАПРЕЩАЕТСЯ
[5 empty] | второй график |  | первый график | [9 empty] | К Пуассона
dev50 | epsE50 | ind | devE0 | epsE0 | dev | eps | sigma |  | dev1 | eps1 | dev2 | eps2 | dev3 | eps3 |  | Глины
0.1283183 | 0.003816133 |  |  |  | 0 | 0 |  |  | 0 | 0 | 0 | 0 | 0 | 0 |  | < 0 | 0,20-0,30
ind |  |  |  |  | 0.02879977 | 0.0007371634 |  |  | 0.023 | 0.00041040625 | 0.088 | 0.0009613776 | 0.082 | 0.0006334145 |  | 0-0,25 | 0,30-0,38
2 |  |  |  |  | 0.07128795 | 0.001272044 |  |  | 0.05760536 | 0.001464657 | 0.09155421 | 0.001667011 | 0.1178028 | 0.001516626 |  | 0,25< | 0,38-0,45
E0 |  |  |  |  | 0.08661951 | 0.00221149 |  |  | 0.06530566 | 0.001942163 | 0.09237896 | 0.00219503 | 0.1231477 | 0.002193898 |  | Суглинки | 0,35-0,37
epsE0 | devE0 |  |  |  | 0.116366 | 0.002948653 |  |  | 0.06933451 | 0.002929313 | 0.09478766 | 0.002926707 | 0.1280445 | 0.002925197 |  | Пески и супеси | 0,30-0,35
0.001272044 | 0.07128795 |  |  |  | 0.1283183 | 0.003816133 |  |  | 0.07202784 | 0.003661641 | 0.09749742 | 0.003658383 | 0.1331384 | 0.003656496
[5 empty] | 0.1093156 | 0.00442298 |  |  | 0.07570365 | 0.00439397 | 0.1008056 | 0.00439006 | 0.1390328 | 0.004387796
График E50 |  | График E |  |  | 0.1282381 | 0.005160144 |  |  | 0.07836397 | 0.005126298 | 0.1043094 | 0.005121737 | 0.143631 | 0.005119095
eps | q | sigma |  |  | 0.1419997 | 0.005897307 |  |  | 0.08211082 | 0.005858626 | 0.1065062 | 0.005853414 | 0.1500365 | 0.005850394
Горизонтальная линия E50 |  | Касательная |  |  | 0.1456013 | 0.00663447 |  |  | 0.08424624 | 0.006590955 | 0.1096932 | 0.00658509 | 0.1536525 | 0.006581693
0 |  | a | b |  | 0.1350442 | 0.007371634 |  |  | 0.08747226 | 0.007323283 | 0.1118679 | 0.007316767 | 0.1582824 | 0.007312993
|  |  | 0 |  | 0.1573294 | 0.008108797 |  |  | 0.0895909 | 0.008055611 | 0.1146275 | 0.008048444 | 0.1634295 | 0.008044292
Вертикальная линия E50 |  | p1 и p2 |  |  | 0.1474581 | 0.00884596 |  |  | 0.09200421 | 0.008787939 | 0.1179694 | 0.00878012 | 0.1690972 | 0.008775591
| 0 | 0 |  |  | 0.1534315 | 0.009583124 |  |  | 0.0942142 | 0.009520268 | 0.1195908 | 0.009511797 | 0.1722889 | 0.009506891
[5 empty] | 0.1762506 | 0.01032029 |  |  | 0.09692291 | 0.0102526 | 0.122289 | 0.01024347 | 0.1769078 | 0.01023819
Касательная линия E50 |  |  |  |  | 0.1739167 | 0.01105745 |  |  | 0.09963237 | 0.01098492 | 0.1251613 | 0.01097515 | 0.1815574 | 0.01096949
0 | 0 | Горизонтальная 1 |  |  | 0.1624308 | 0.01179461 |  |  | 0.1019446 | 0.01171725 | 0.1291052 | 0.01170683 | 0.1848409 | 0.01170079
[5 empty] | 0.1717941 | 0.01253178 |  |  | 0.1038617 | 0.01244958 | 0.1316178 | 0.0124385 | 0.1883618 | 0.01243209
Горизонтальная линия qкр |  |  |  |  | 0.1830078 | 0.01326894 |  |  | 0.1048856 | 0.01318191 | 0.1342965 | 0.01317018 | 0.1918234 | 0.01316339
Горизонтальная линия q |  | Горизонтальная 2 |  |  | 0.1780729 | 0.0140061 |  |  | 0.1069183 | 0.01391424 | 0.1365386 | 0.01390186 | 0.1948289 | 0.01389469
0 |  | 0 |  |  | 0.1989907 | 0.01474327 |  |  | 0.109162 | 0.01464657 | 0.1385413 | 0.01463353 | 0.1970819 | 0.01462599
[5 empty] | 0.1967622 | 0.01548043 |  |  | 0.1113186 | 0.01537889 | 0.1414021 | 0.01536521 | 0.1996856 | 0.01535728
Вертикальная линия q |  |  |  |  | 0.1973885 | 0.01621759 |  |  | 0.1117901 | 0.01611122 | 0.1438183 | 0.01609689 | 0.2040433 | 0.01608858
| 0 |  |  |  | 0.1928709 | 0.01695476 |  |  | 0.1143787 | 0.01684355 | 0.146387 | 0.01682856 | 0.2063585 | 0.01681988
[5 empty] | 0.2132105 | 0.01769192 |  |  | 0.1147862 | 0.01757588 | 0.1492057 | 0.01756024 | 0.2071344 | 0.01755118
[5 empty] | 0.2094084 | 0.01842908 |  |  | 0.1170149 | 0.01830821 | 0.1496717 | 0.01829192 | 0.2105744 | 0.01828248
[5 empty] | 0.2014657 | 0.01916625 |  |  | 0.1181666 | 0.01904054 | 0.1532822 | 0.01902359 | 0.2127819 | 0.01901378
[5 empty] | 0.2023836 | 0.01990341 |  |  | 0.1182434 | 0.01977286 | 0.1548345 | 0.01975527 | 0.2142603 | 0.01974508
[5 empty] | 0.2251632 | 0.02064057 |  |  | 0.1195474 | 0.02050519 | 0.1568261 | 0.02048695 | 0.2159127 | 0.02047638
[5 empty] | 0.2098056 | 0.02137774 |  |  | 0.1203805 | 0.02123752 | 0.1581542 | 0.02121862 | 0.2183427 | 0.02120768
[5 empty] | 0.2193121 | 0.0221149 |  |  | 0.1224448 | 0.02196985 | 0.161916 | 0.0219503 | 0.2210535 | 0.02193898
[5 empty] | 0.2196836 | 0.02285206 |  |  | 0.1233424 | 0.02270218 | 0.162209 | 0.02268198 | 0.2222485 | 0.02267028
[5 empty] | 0.2179215 | 0.02358923 |  |  | 0.1243752 | 0.02343451 | 0.1638303 | 0.02341365 | 0.2232311 | 0.02340158
[5 empty] | 0.2360267 | 0.02432639 |  |  | 0.1249454 | 0.02416683 | 0.1660774 | 0.02414533 | 0.2249046 | 0.02413288
[5 empty] | 0.2270005 | 0.02506355 |  |  | 0.1249548 | 0.02489916 | 0.1687476 | 0.02487701 | 0.2256723 | 0.02486418
[5 empty] | 0.237844 | 0.02580072 |  |  | 0.1257057 | 0.02563149 | 0.1688381 | 0.02560868 | 0.2277376 | 0.02559547
[5 empty] | 0.2455583 | 0.02653788 |  |  | 0.1266999 | 0.02636382 | 0.1705462 | 0.02634036 | 0.2279039 | 0.02632677
[5 empty] | 0.2441446 | 0.02727504 |  |  | 0.1276395 | 0.02709615 | 0.1726694 | 0.02707204 | 0.2294744 | 0.02705807
[5 empty] | 0.235604 | 0.02801221 |  |  | 0.1270266 | 0.02782847 | 0.1744048 | 0.02780371 | 0.2289526 | 0.02778937
[5 empty] | 0.2269376 | 0.02874937 |  |  | 0.1277631 | 0.0285608 | 0.1748497 | 0.02853539 | 0.2317418 | 0.02852067
[5 empty] | 0.2471465 | 0.02948653 |  |  | 0.1287512 | 0.02929313 | 0.1764016 | 0.02926707 | 0.2312453 | 0.02925197
[5 empty] | 0.228232 | 0.0302237 |  |  | 0.1292927 | 0.03002546 | 0.1780577 | 0.02999874 | 0.2330664 | 0.02998327
[5 empty] | 0.2371952 | 0.03096086 |  |  | 0.1291899 | 0.03075779 | 0.1787153 | 0.03073042 | 0.2327086 | 0.03071457
[5 empty] | 0.2380371 | 0.03169802 |  |  | 0.1295447 | 0.03149012 | 0.1798717 | 0.0314621 | 0.2328752 | 0.03144587
[5 empty] | 0.249759 | 0.03243519 |  |  | 0.1289591 | 0.03222244 | 0.1805243 | 0.03219377 | 0.2332695 | 0.03217717
[5 empty] | 0.2413619 | 0.03317235 |  |  | 0.1300351 | 0.03295477 | 0.1812703 | 0.03292545 | 0.2347949 | 0.03290847
[5 empty] | 0.255847 | 0.03390952 |  |  | 0.1300748 | 0.0336871 | 0.1813071 | 0.03365713 | 0.2340547 | 0.03363977
[5 empty] | 0.2512155 | 0.03464668 |  |  | 0.1293803 | 0.03441943 | 0.1809319 | 0.0343888 | 0.2330523 | 0.03437107
[5 empty] | 0.2444685 | 0.03538384 |  |  | 0.1298535 | 0.03515176 | 0.1826421 | 0.03512048 | 0.234391 | 0.03510237
[5 empty] | 0.2566366 | 0.03612101 |  |  | 0.1306113 | 0.03588409 | 0.1831084 | 0.03585216 | 0.2356055 | 0.03583366
[5 empty] | 0.2516318 | 0.03685817 |  |  | 0.1296113 | 0.03661641 | 0.1826078 | 0.03658383 | 0.2355052 | 0.03656496
[5 empty] | 0.2495347 | 0.03759533 |  |  | 0.1292683 | 0.03734874 | 0.1813479 | 0.03731551 | 0.2341282 | 0.03729626
[5 empty] | 0.2413171 | 0.0383325 |  |  | 0.1293324 | 0.03808107 | 0.1815435 | 0.03804719 | 0.2340566 | 0.03802756
[5 empty] | 0.2329847 | 0.03906966 |  |  | 0.1302076 | 0.0388134 | 0.1817012 | 0.03877886 | 0.2343982 | 0.03875886
[5 empty] | 0.235543 | 0.03980682 |  |  | 0.1290984 | 0.03954573 | 0.1808278 | 0.03951054 | 0.2320621 | 0.03949016
[5 empty] | 0.2439977 | 0.04054399 |  |  | 0.1295091 | 0.04027806 | 0.18003 | 0.04024222 | 0.2321575 | 0.04022146
[5 empty] | 0.2383544 | 0.04128115 |  |  | 0.1290439 | 0.04101038 | 0.1795146 | 0.04097389 | 0.2320935 | 0.04095276
[5 empty] | 0.2506189 | 0.04201831 |  |  | 0.1283074 | 0.04174271 | 0.1781882 | 0.04170557 | 0.2292792 | 0.04168406
[5 empty] | 0.2467967 | 0.04275548 |  |  | 0.1277037 | 0.04247504 | 0.1775576 | 0.04243725 | 0.2294237 | 0.04241536
[5 empty] | 0.2388934 | 0.04349264 |  |  | 0.1272373 | 0.04320737 | 0.1778296 | 0.04316892 | 0.2279361 | 0.04314666
[5 empty] | 0.2399148 | 0.0442298 |  |  | 0.1260124 | 0.0439397 | 0.1752109 | 0.0439006 | 0.2263255 | 0.04387796
[5 empty] | 0.2278664 | 0.04496697 |  |  | 0.1247335 | 0.04467203 | 0.1744081 | 0.04463228 | 0.2241011 | 0.04460926
[5 empty] | 0.2347539 | 0.04570413 |  |  | 0.1248047 | 0.04540435 | 0.1739281 | 0.04536396 | 0.2234719 | 0.04534055
[5 empty] | 0.2235829 | 0.04644129 |  |  | 0.1231306 | 0.04613668 | 0.1720775 | 0.04609563 | 0.2203471 | 0.04607185
[5 empty] | 0.2363591 | 0.04717846 |  |  | 0.1228153 | 0.04686901 | 0.1706632 | 0.04682731 | 0.2190358 | 0.04680315
[5 empty] | 0.2250881 | 0.04791562 |  |  | 0.1219633 | 0.04760134 | 0.1694918 | 0.04755899 | 0.2160471 | 0.04753445
[5 empty] | 0.2387755 | 0.04865278 |  |  | 0.1206789 | 0.04833367 | 0.1673701 | 0.04829066 | 0.2152901 | 0.04826575
[5 empty] | 0.236427 | 0.04938995 |  |  | 0.1188663 | 0.049066 | 0.1668048 | 0.04902234 | 0.213274 | 0.04899705
[5 empty] | 0.2360483 | 0.05012711 |  |  | 0.1191301 | 0.04979832 | 0.1642026 | 0.04975402 | 0.2105078 | 0.04972835
[5 empty] | 0.2306449 | 0.05086427 |  |  | 0.1167744 | 0.05053065 | 0.1625702 | 0.05048569 | 0.2079006 | 0.05045965
[5 empty] | 0.2382225 | 0.05160144 |  |  | 0.1158036 | 0.05126298 | 0.1614145 | 0.05121737 | 0.2060616 | 0.05119095
[5 empty] | 0.2327867 | 0.0523386 |  |  | 0.1153221 | 0.05199531 | 0.1602421 | 0.05194905 | 0.2030999 | 0.05192225
[5 empty] | 0.2173432 | 0.05307576 |  |  | 0.1143342 | 0.05272764 | 0.1580598 | 0.05268072 | 0.2027245 | 0.05265355
[5 empty] | 0.2248977 | 0.05381293 |  |  | 0.1127442 | 0.05345996 | 0.1554743 | 0.0534124 | 0.1987447 | 0.05338485
[5 empty] | 0.2154557 | 0.05455009 |  |  | 0.1116564 | 0.05419229 | 0.1548924 | 0.05414408 | 0.1967696 | 0.05411615
[5 empty] | 0.2250229 | 0.05528725 |  |  | 0.1108753 | 0.05492462 | 0.1532207 | 0.05487575 | 0.1953081 | 0.05484745
[5 empty] | 0.2266049 | 0.05602442 |  |  | 0.1099051 | 0.05565695 | 0.1508659 | 0.05560743 | 0.1933695 | 0.05557874
[5 empty] | 0.2182074 | 0.05676158 |  |  | 0.1088502 | 0.05638928 | 0.148735 | 0.05633911 | 0.1911629 | 0.05631004
[5 empty] | 0.2048361 | 0.05749874 |  |  | 0.1072149 | 0.05712161 | 0.1487345 | 0.05707078 | 0.1869973 | 0.05704134
[5 empty] | 0.2214965 | 0.05823591 |  |  | 0.1073035 | 0.05785393 | 0.1458712 | 0.05780246 | 0.1855819 | 0.05777264
[5 empty] | 0.2031942 | 0.05897307 |  |  | 0.1052204 | 0.05858626 | 0.1444518 | 0.05853414 | 0.1847259 | 0.05850394
[5 empty] | 0.2209351 | 0.05971023 |  |  | 0.10507 | 0.05931859 | 0.1432831 | 0.05926581 | 0.1824383 | 0.05923524
[5 empty] | 0.2167246 | 0.0604474 |  |  | 0.1034564 | 0.06005092 | 0.1423718 | 0.05999749 | 0.1801282 | 0.05996654
[5 empty] | 0.1985684 | 0.06118456 |  |  | 0.1026842 | 0.06078325 | 0.1413247 | 0.06072917 | 0.1782047 | 0.06069784
[5 empty] | 0.2084721 | 0.06192172 |  |  | 0.1022576 | 0.06151558 | 0.1398484 | 0.06146084 | 0.176377 | 0.06142914
[5 empty] | 0.2074415 | 0.06265889 |  |  | 0.1017809 | 0.0622479 | 0.1374496 | 0.06219252 | 0.1738542 | 0.06216044
[5 empty] | 0.2034821 | 0.06339605 |  |  | 0.1010585 | 0.06298023 | 0.1361353 | 0.0629242 | 0.1733453 | 0.06289174
[5 empty] | 0.1985996 | 0.06413321 |  |  | 0.1004948 | 0.06371256 | 0.136312 | 0.06365587 | 0.1731596 | 0.06362304
[5 empty] | 0.2097886 | 0.06487038 |  |  | 0.09958599 | 0.06444489 | 0.1352728 | 0.06438755 | 0.1714885 | 0.06435434
[5 empty] | 0.1949782 | 0.06560754 |  |  | 0.09907838 | 0.06517722 | 0.1341342 | 0.06511923 | 0.1697192 | 0.06508564
[5 empty] | 0.202156 | 0.0663447 |  |  | 0.0977621 | 0.06590955 | 0.1331824 | 0.0658509 | 0.1681319 | 0.06581693
[5 empty] | 0.1963235 | 0.06708187 |  |  | 0.09723833 | 0.06664187 | 0.1322191 | 0.06658258 | 0.1663292 | 0.06654823
[5 empty] | 0.2014824 | 0.06781903 |  |  | 0.09660823 | 0.0673742 | 0.1316462 | 0.06731426 | 0.1658133 | 0.06727953
[5 empty] | 0.2076341 | 0.06855619 |  |  | 0.09697298 | 0.06810653 | 0.1305654 | 0.06804593 | 0.1638867 | 0.06801083
[5 empty] | 0.1937803 | 0.06929336 |  |  | 0.09583373 | 0.06883886 | 0.1286786 | 0.06877761 | 0.163552 | 0.06874213
[5 empty] | 0.1979226 | 0.07003052 |  |  | 0.09479166 | 0.06957119 | 0.1286875 | 0.06950929 | 0.1612115 | 0.06947343
[5 empty] | 0.1890624 | 0.07076768 |  |  | 0.09404795 | 0.07030352 | 0.126794 | 0.07024096 | 0.1599676 | 0.07020473
[5 empty] | 0.1882015 | 0.07150485 |  |  | 0.09360375 | 0.07103584 | 0.1256998 | 0.07097264 | 0.1587229 | 0.07093603
[5 empty] | 0.1963413 | 0.07224201 |  |  | 0.09286024 | 0.07176817 | 0.1262068 | 0.07170432 | 0.1582796 | 0.07166733
[5 empty] | 0.2054834 | 0.07297917 |  |  | 0.09251858 | 0.0725005 | 0.1238167 | 0.07243599 | 0.1572404 | 0.07239863
[5 empty] | 0.2026294 | 0.07371634 |  |  | 0.09157995 | 0.07323283 | 0.1228314 | 0.07316767 | 0.1543075 | 0.07312993
[5 empty] | 0.1877809 | 0.0744535 |  |  | 0.09154551 | 0.07396516 | 0.1222526 | 0.07389935 | 0.1539835 | 0.07386123
[5 empty] | 0.1859394 | 0.07519066 |  |  | 0.09021644 | 0.07469749 | 0.1216821 | 0.07463102 | 0.1530707 | 0.07459253
[5 empty] | 0.1871066 | 0.07592783 |  |  | 0.09049389 | 0.07542981 | 0.1195218 | 0.0753627 | 0.1516717 | 0.07532383
[5 empty] | 0.2002839 | 0.07666499 |  |  | 0.08987905 | 0.07616214 | 0.1190735 | 0.07609438 | 0.1488888 | 0.07605512
[5 empty] | 0.189473 | 0.07740215 |  |  | 0.08907307 | 0.07689447 | 0.1178389 | 0.07682605 | 0.1492245 | 0.07678642
[5 empty] | 0.1756755 | 0.07813932 |  |  | 0.08767713 | 0.0776268 | 0.1182198 | 0.07755773 | 0.1480812 | 0.07751772
[5 empty] | 0.1858928 | 0.07887648 |  |  | 0.0872924 | 0.07835913 | 0.117518 | 0.07828941 | 0.1454614 | 0.07824902
[5 empty] | 0.1901266 | 0.07961364 |  |  | 0.08732005 | 0.07909145 | 0.1163354 | 0.07902108 | 0.1447674 | 0.07898032
[5 empty] | 0.1863785 | 0.08035081 |  |  | 0.08596124 | 0.07982378 | 0.1156738 | 0.07975276 | 0.1433018 | 0.07971162
[5 empty] | 0.19265 | 0.08108797 |  |  | 0.08541714 | 0.08055611 | 0.1145349 | 0.08048444 | 0.1425669 | 0.08044292
[5 empty] | 0.1859427 | 0.08182513 |  |  | 0.08508893 | 0.08128844 | 0.1136205 | 0.08121611 | 0.1408653 | 0.08117422
[5 empty] | 0.1912582 | 0.0825623 |  |  | 0.08467776 | 0.08202077 | 0.1129325 | 0.08194779 | 0.1401993 | 0.08190552
[5 empty] | 0.184598 | 0.08329946 |  |  | 0.08488482 | 0.0827531 | 0.1122726 | 0.08267947 | 0.1401713 | 0.08263682
[5 empty] | 0.1719637 | 0.08403662 |  |  | 0.08341126 | 0.08348542 | 0.1110426 | 0.08341114 | 0.1389839 | 0.08336812
[5 empty] | 0.1893569 | 0.08477379 |  |  | 0.08395827 | 0.08421775 | 0.1098444 | 0.08414282 | 0.1361394 | 0.08409942
[5 empty] | 0.1807792 | 0.08551095 |  |  | 0.082527 | 0.08495008 | 0.1099797 | 0.0848745 | 0.1361402 | 0.08483072
[5 empty] | 0.1692321 | 0.08624811 |  |  | 0.08291862 | 0.08568241 | 0.1083504 | 0.08560617 | 0.1352889 | 0.08556201
[5 empty] | 0.1677172 | 0.08698528 |  |  | 0.08203431 | 0.08641474 | 0.1085582 | 0.08633785 | 0.1343879 | 0.08629331
[5 empty] | 0.1922361 | 0.08772244 |  |  | 0.08177524 | 0.08714707 | 0.1088049 | 0.08706953 | 0.1348395 | 0.08702461
[5 empty] | 0.1777903 | 0.0884596 |  |  | 0.08104257 | 0.08787939 | 0.1080924 | 0.0878012 | 0.1337462 | 0.08775591
[5 empty] | 0.1673814 | 0.08919677 |  |  | 0.08163746 | 0.08861172 | 0.1077223 | 0.08853288 | 0.1336106 | 0.08848721
[5 empty] | 0.1900111 | 0.08993393 |  |  | 0.0804611 | 0.08934405 | 0.1065967 | 0.08926456 | 0.1314349 | 0.08921851
[5 empty] | 0.1766808 | 0.09067109 |  |  | 0.08121465 | 0.09007638 | 0.1052171 | 0.08999623 | 0.1322216 | 0.08994981
[5 empty] | 0.1883921 | 0.09140826 |  |  | 0.08009927 | 0.09080871 | 0.1051855 | 0.09072791 | 0.1314732 | 0.09068111
[5 empty] | 0.1741467 | 0.09214542 |  |  | 0.08031614 | 0.09154104 | 0.1056037 | 0.09145959 | 0.1317921 | 0.09141241
[5 empty] | 0.1719461 | 0.09288258 |  |  | 0.08066643 | 0.09227336 | 0.1060733 | 0.09219126 | 0.1293807 | 0.09214371
[5 empty] | 0.1787918 | 0.09361975 |  |  | 0.0798513 | 0.09300569 | 0.1045963 | 0.09292294 | 0.1295416 | 0.09287501
[5 empty] | 0.1676854 | 0.09435691 |  |  | 0.08057193 | 0.09373802 | 0.1057744 | 0.09365462 | 0.129477 | 0.09360631
[5 empty] | 0.1756285 | 0.09509407 |  |  | 0.08002947 | 0.09447035 | 0.1048095 | 0.09438629 | 0.1299895 | 0.09433761
[5 empty] | 0.1746213 | 0.09583124 |  |  | 0.08042408 | 0.09520268 | 0.1050016 | 0.09511797 | 0.1304791 | 0.09506891
[5 empty] | 0.1836507 | 0.0965684 |  |  | 0.08054601 | 0.09593501 | 0.1043357 | 0.09584965 | 0.1303255 | 0.0958002
[5 empty] | 0.1667121 | 0.09730556 |  |  | 0.08009193 | 0.09666733 | 0.1053069 | 0.09658132 | 0.1307219 | 0.0965315
[5 empty] | 0.1698044 | 0.09804273 |  |  | 0.08036099 | 0.09739966 | 0.1052137 | 0.097313 | 0.1305665 | 0.0972628
[5 empty] | 0.1649265 | 0.09877989 |  |  | 0.08075231 | 0.09813199 | 0.1061548 | 0.09804468 | 0.1303575 | 0.0979941
[5 empty] | 0.1710772 | 0.09951705 |  |  | 0.07986505 | 0.09886432 | 0.106029 | 0.09877635 | 0.1309931 | 0.0987254
[5 empty] | 0.1692554 | 0.1002542 |  |  | 0.07989834 | 0.09959665 | 0.1063349 | 0.09950803 | 0.1306716 | 0.0994567
[5 empty] | 0.17046 | 0.1009914 |  |  | 0.08075134 | 0.100329 | 0.1061712 | 0.1002397 | 0.1317912 | 0.100188
[5 empty] | 0.1686897 | 0.1017285 |  |  | 0.08102318 | 0.1010613 | 0.1059365 | 0.1009714 | 0.13135 | 0.1009193
[5 empty] | 0.1909435 | 0.1024657 |  |  | 0.081113 | 0.1017936 | 0.1066296 | 0.1017031 | 0.1317463 | 0.1016506
[5 empty] | 0.1752202 | 0.1032029 |  |  | 0.08061996 | 0.102526 | 0.106049 | 0.1024347 | 0.1335784 | 0.1023819
[5 empty] | 0.1795186 | 0.10394 |  |  | 0.08154318 | 0.1032583 | 0.1063936 | 0.1031664 | 0.1338443 | 0.1031132
[5 empty] | 0.1858377 | 0.1046772 |  |  | 0.08108182 | 0.1039906 | 0.108062 | 0.1038981 | 0.1338424 | 0.1038445
[5 empty] | 0.1771762 | 0.1054144 |  |  | 0.08173502 | 0.1047229 | 0.1086528 | 0.1046298 | 0.1342708 | 0.1045758
[5 empty] | 0.189533 | 0.1061515 |  |  | 0.08170192 | 0.1054553 | 0.1073648 | 0.1053614 | 0.1337278 | 0.1053071
[5 empty] | 0.1779071 | 0.1068887 |  |  | 0.08228166 | 0.1061876 | 0.1094966 | 0.1060931 | 0.1343116 | 0.1060384
[5 empty] | 0.1782972 | 0.1076259 |  |  | 0.08217339 | 0.1069199 | 0.1100469 | 0.1068248 | 0.1365203 | 0.1067697
[5 empty] | 0.1937021 | 0.108363 |  |  | 0.08337625 | 0.1076523 | 0.1100143 | 0.1075565 | 0.1359523 | 0.107501
[5 empty] | 0.1691209 | 0.1091002 |  |  | 0.08388938 | 0.1083846 | 0.1103976 | 0.1082882 | 0.1367057 | 0.1082323
[5 empty] | 0.1905522 | 0.1098373 |  |  | 0.08391192 | 0.1091169 | 0.1107955 | 0.1090198 | 0.1382787 | 0.1089636
[5 empty] | 0.178995 | 0.1105745 |  |  | 0.08444302 | 0.1098492 | 0.1109065 | 0.1097515 | 0.1392696 | 0.1096949
[5 empty] | 0.1874481 | 0.1113117 |  |  | 0.08398182 | 0.1105816 | 0.1114295 | 0.1104832 | 0.1378765 | 0.1104262
[5 empty] | 0.1849104 | 0.1120488 |  |  | 0.08512746 | 0.1113139 | 0.112863 | 0.1112149 | 0.1399977 | 0.1111575
[5 empty] | 0.1773807 | 0.112786 |  |  | 0.08477909 | 0.1120462 | 0.1119058 | 0.1119465 | 0.1397314 | 0.1118888
[5 empty] | 0.1818579 | 0.1135232 |  |  | 0.08573585 | 0.1127786 | 0.1135565 | 0.1126782 | 0.1405758 | 0.1126201
[5 empty] | 0.1723409 | 0.1142603 |  |  | 0.08529688 | 0.1135109 | 0.1147138 | 0.1134099 | 0.1429292 | 0.1133514
[5 empty] | 0.1948284 | 0.1149975 |  |  | 0.08536132 | 0.1142432 | 0.1150764 | 0.1141416 | 0.1416897 | 0.1140827
[5 empty] | 0.1953194 | 0.1157346 |  |  | 0.08652832 | 0.1149755 | 0.1150429 | 0.1148732 | 0.1431555 | 0.114814
[5 empty] | 0.1758128 | 0.1164718 |  |  | 0.08609703 | 0.1157079 | 0.1158121 | 0.1156049 | 0.1442249 | 0.1155453
[5 empty] | 0.1883072 | 0.117209 |  |  | 0.08666657 | 0.1164402 | 0.1165827 | 0.1163366 | 0.1445961 | 0.1162766
[5 empty] | 0.1758017 | 0.1179461 |  |  | 0.0880361 | 0.1171725 | 0.1157532 | 0.1170683 | 0.1447673 | 0.1170079
[5 empty] | 0.1773057 | 0.1186833 |  |  | 0.08781283 | 0.1179049 | 0.1181351 | 0.1177999 | 0.1474537 | 0.1177392
[5 empty] | 0.1958415 | 0.1194205 |  |  | 0.08861323 | 0.1186372 | 0.1184539 | 0.1185316 | 0.1484898 | 0.1184705
[5 empty] | 0.18541 | 0.1201576 |  |  | 0.08893793 | 0.1193695 | 0.1194105 | 0.1192633 | 0.1485769 | 0.1192018
[5 empty] | 0.2010114 | 0.1208948 |  |  | 0.08958705 | 0.1201018 | 0.118905 | 0.119995 | 0.1497151 | 0.1199331
[5 empty] | 0.1926457 | 0.121632 |  |  | 0.08906071 | 0.1208342 | 0.1206376 | 0.1207267 | 0.1510046 | 0.1206644
[5 empty] | 0.2003131 | 0.1223691 |  |  | 0.09015902 | 0.1215665 | 0.1199084 | 0.1214583 | 0.1504458 | 0.1213957
[5 empty] | 0.1970139 | 0.1231063 |  |  | 0.09078209 | 0.1222988 | 0.1207176 | 0.12219 | 0.1514387 | 0.122127
[5 empty] | 0.179748 | 0.1238434 |  |  | 0.09103006 | 0.1230312 | 0.1216653 | 0.1229217 | 0.1541838 | 0.1228583
[5 empty] | 0.1995157 | 0.1245806 |  |  | 0.09120303 | 0.1237635 | 0.1230518 | 0.1236534 | 0.1541811 | 0.1235896
[5 empty] | 0.181317 | 0.1253178 |  |  | 0.09280113 | 0.1244958 | 0.1237771 | 0.124385 | 0.1550309 | 0.1243209
[5 empty] | 0.1841522 | 0.1260549 |  |  | 0.09232446 | 0.1252281 | 0.1255414 | 0.1251167 | 0.1572334 | 0.1250522
[5 empty] | 0.1940214 | 0.1267921 |  |  | 0.09427315 | 0.1259605 | 0.1253449 | 0.1258484 | 0.1586888 | 0.1257835
[5 empty] | 0.2049246 | 0.1275293 |  |  | 0.09464731 | 0.1266928 | 0.1272878 | 0.1265801 | 0.1600974 | 0.1265148
[5 empty] | 0.2038622 | 0.1282664 |  |  | 0.09544706 | 0.1274251 | 0.1289701 | 0.1273117 | 0.1605594 | 0.1272461
[5 empty] | 0.2018341 | 0.1290036 |  |  | 0.09627252 | 0.1281574 | 0.128892 | 0.1280434 | 0.1636751 | 0.1279774
[5 empty] | 0.1928405 | 0.1297408 |  |  | 0.0969238 | 0.1288898 | 0.1305538 | 0.1287751 | 0.1641445 | 0.1287087
[5 empty] | 0.1998817 | 0.1304779 |  |  | 0.09760102 | 0.1296221 | 0.1318554 | 0.1295068 | 0.165668 | 0.12944
[5 empty] | 0.2139576 | 0.1312151 |  |  | 0.0975043 | 0.1303544 | 0.1327972 | 0.1302385 | 0.1676458 | 0.1301713
[5 empty] | 0.2060685 | 0.1319522 |  |  | 0.09853376 | 0.1310868 | 0.1335793 | 0.1309701 | 0.1693782 | 0.1309026
[5 empty] | 0.2072145 | 0.1326894 |  |  | 0.0997895 | 0.1318191 | 0.1349017 | 0.1317018 | 0.1709652 | 0.1316339
[5 empty] | 0.1983958 | 0.1334266 |  |  | 0.1009717 | 0.1325514 | 0.1373648 | 0.1324335 | 0.1744073 | 0.1323652
[5 empty] | 0.2166563 | 0.1341637 |  |  | 0.1021125 | 0.1332837 | 0.1387206 | 0.1331652 | 0.1762735 | 0.1330965
[5 empty] | 0.2110323 | 0.1349009 |  |  | 0.10204 | 0.1340161 | 0.1393091 | 0.1338968 | 0.1771197 | 0.1338278
[5 empty] | 0.2065187 | 0.1356381 |  |  | 0.1032504 | 0.1347484 | 0.1411245 | 0.1346285 | 0.1791381 | 0.1345591
[5 empty] | 0.2051107 | 0.1363752 |  |  | 0.1055399 | 0.1354807 | 0.1433612 | 0.1353602 | 0.181121 | 0.1352904
[5 empty] | 0.214803 | 0.1371124 |  |  | 0.1061048 | 0.1362131 | 0.1463133 | 0.1360919 | 0.1845605 | 0.1360217
[5 empty] | 0.2265909 | 0.1378496 |  |  | 0.1076412 | 0.1369454 | 0.1476751 | 0.1368235 | 0.1877489 | 0.136753
[5 empty] | 0.2174692 | 0.1385867 |  |  | 0.1083455 | 0.1376777 | 0.1500409 | 0.1375552 | 0.1911783 | 0.1374843
[5 empty] | 0.229433 | 0.1393239 |  |  | 0.1106139 | 0.13841 | 0.152405 | 0.1382869 | 0.1946409 | 0.1382156
[5 empty] | 0.2104772 | 0.140061 |  |  | 0.1113426 | 0.1391424 | 0.1552616 | 0.1390186 | 0.197729 | 0.1389469
[5 empty] | 0.2315969 | 0.1407982 |  |  | 0.1132279 | 0.1398747 | 0.1560049 | 0.1397502 | 0.2012347 | 0.1396782
[5 empty] | 0.211787 | 0.1415354 |  |  | 0.1144659 | 0.140607 | 0.1592293 | 0.1404819 | 0.2025502 | 0.1404095
[5 empty] | 0.2280426 | 0.1422725 |  |  | 0.116953 | 0.1413394 | 0.161429 | 0.1412136 | 0.2059678 | 0.1411408
[5 empty] | 0.2383587 | 0.1430097 |  |  | 0.1191853 | 0.1420717 | 0.1644982 | 0.1419453 | 0.2113796 | 0.1418721
[5 empty] | 0.2207302 | 0.1437469 |  |  | 0.1206592 | 0.142804 | 0.1669313 | 0.142677 | 0.2152778 | 0.1426034
[5 empty] | 0.2371521 | 0.144484 |  |  | 0.1221708 | 0.1435363 | 0.1695224 | 0.1434086 | 0.2171547 | 0.1433347
[5 empty] | 0.2266195 | 0.1452212 |  |  | 0.1233164 | 0.1442687 | 0.1724659 | 0.1441403 | 0.2226025 | 0.144066
[5 empty] | 0.2511273 | 0.1459583 |  |  | 0.1264922 | 0.145001 | 0.1767559 | 0.144872 | 0.2270132 | 0.1447973
[5 empty] | 0.2396706 | 0.1466955 |  |  | 0.1281945 | 0.1457333 | 0.1782869 | 0.1456037 | 0.2304792 | 0.1455286