## 1
Общество с ограниченной ответственностью "Инженерная геология" (ООО "ИнжГео") | [11 empty] | Общество с ограниченной ответственностью "Инженерная геология" (ООО "ИнжГео")
Юр. адрес: 117279, г. Москва, ул. Миклухо-Маклая, 36 а, этаж 5, пом. XXIII к. 76-84 | [11 empty] | Юр. адрес: 117279, г. Москва, ул. Миклухо-Маклая, 36 а, этаж 5, пом. XXIII к. 76-84 | [8 empty] | нагр |  |  | X0 | Y0 | R |  | нагр |  |  |  | X0 | Y0 | R | нагр |  |  |  | X0 | Y0 | R |  | нагр |  |  |  | X0 | Y0 | R
Телефон/факс +7 (495) 132-30-00, Адрес электронной почты inbox@inj-geo.ru | [11 empty] | Телефон/факс +7 (495) 132-30-00, Адрес электронной почты inbox@inj-geo.ru | [12 empty] | 0 | [7 empty] | 0 | [6 empty] | 0 | [7 empty] | 0
[21 empty] | девиатор | [6 empty] | девиатор | [6 empty] | девиатор | [7 empty] | девиатор
Испытательная лаборатория ООО «ИнжГео» | [11 empty] | Испытательная лаборатория ООО «ИнжГео» | [8 empty] | x0 | Угол | X | Y |  |  |  | x0 |  | Угол | X | Y |  |  | x0 |  | Угол | X | Y |  |  |  | x0 |  | Угол | X | Y
Адрес места осуществления деятельности лаборатории: г. Москва, просп. Вернадского, д. 51, стр. 1 | [11 empty] | Адрес места осуществления деятельности лаборатории: г. Москва, просп. Вернадского, д. 51, стр. 1 | [9 empty] | 0 | [7 empty] | 0 | [6 empty] | 0 | [7 empty] | 0
Телефон +7(910)4557682, E-mail: slg85@mail.ru | [11 empty] | Телефон +7(910)4557682, E-mail: slg85@mail.ru | [9 empty] | 5 | [7 empty] | 5 | [6 empty] | 5 | [7 empty] | 5
[22 empty] | 10 | [7 empty] | 10 | [6 empty] | 10 | [7 empty] | 10
[12 empty] | Протокол испытаний № 13-63/359 от 23-10-2023 | [9 empty] | 15 | [7 empty] | 15 | [6 empty] | 15 | [7 empty] | 15
[22 empty] | 20 | [7 empty] | 20 | [6 empty] | 20 | [7 empty] | 20
[12 empty] | Наименование и адрес заказчика: Переход трубопровода через р. Енисей | [9 empty] | 25 | [7 empty] | 25 | [6 empty] | 25 | [7 empty] | 25
[12 empty] | Наименование объекта: ООО Регионстрой | [9 empty] | 30 | [7 empty] | 30 | [6 empty] | 30 | [7 empty] | 30
Наименование используемого метода/методики: ГОСТ 12248.4-2020 | [11 empty] | Наименование используемого метода/методики: ГОСТ 12248.3-2020 | [9 empty] | 35 | [7 empty] | 35 | [6 empty] | 35 | [7 empty] | 35
Условия проведения испытания: температура окружающей среды (18 - 25)0С, влажность воздуха (40 - 75)% | [11 empty] | Условия проведения испытания: температура окружающей среды (18 - 25)0С, влажность воздуха (40 - 75)% | [9 empty] | 40 | [7 empty] | 40 | [6 empty] | 40 | [7 empty] | 40
[12 empty] | Дата получение объекта подлежащего испытаниям: 26-09-2023 | [9 empty] | 45 | [7 empty] | 45 | [6 empty] | 45 | [7 empty] | 45
[12 empty] | Дата испытания: 25.10.2022-19.11.2359 | [9 empty] | 50 | [7 empty] | 50 | [6 empty] | 50 | [7 empty] | 50
[22 empty] | 55 | [7 empty] | 55 | [6 empty] | 55 | [7 empty] | 55
Испытание грунтов методом трехосного сжатия | [11 empty] | Испытание грунтов методом трехосного сжатия | [9 empty] | 60 | [7 empty] | 60 | [6 empty] | 60 | [7 empty] | 60
[22 empty] | 65 | [7 empty] | 65 | [6 empty] | 65 | [7 empty] | 65
Лабораторный номер: | [6 empty] | We, д.е. = |  |  |  |  | Лабораторный номер: |  | 1394 |  |  |  | We, д.е. = | 0.153 |  |  | 70 | [7 empty] | 70 | [6 empty] | 70 | [7 empty] | 70
Номер скважины: | [6 empty] | ρ, г/см3 = |  |  |  |  | Номер скважины: |  | BH-158 |  |  |  | ρ, г/см3 = |  |  |  | 75 | [7 empty] | 75 | [6 empty] | 75 | [7 empty] | 75
Глубина отбора, м: | [6 empty] | ρs, г/см3 = |  |  |  |  | Глубина отбора, м: |  | 4.9 |  |  |  | ρs, г/см3 = | 2.73 |  |  | 80 | [7 empty] | 80 | [6 empty] | 80 | [7 empty] | 80
Наименование грунта: | [6 empty] | e, д.е. = |  |  |  |  | Наименование грунта: |  | Щебенистый грунт, заполнитель суглинок, легкий пылеватый, после оттаивания текучепластичный |  |  |  | e, д.е. = |  |  |  | 85 | [7 empty] | 85 | [6 empty] | 85 | [7 empty] | 85
Схема проведения опыта: | [6 empty] | IL, д.е. = |  |  |  |  | Схема проведения опыта: |  | КД |  |  |  | IL, д.е. = | 0.9762881 |  |  | 90 | [7 empty] | 90 | [6 empty] | 90 | [7 empty] | 90
[22 empty] | 95 | [7 empty] | 95 | [6 empty] | 95 | [7 empty] | 95
[22 empty] | 100 | [7 empty] | 100 | [6 empty] | 100 | [7 empty] | 100
Результаты испытаний | [11 empty] | Результаты испытаний | [9 empty] | 105 | [7 empty] | 105 | [6 empty] | 105 | [7 empty] | 105
[22 empty] | 110 | [7 empty] | 110 | [6 empty] | 110 | [7 empty] | 110
[22 empty] | 115 | [7 empty] | 115 | [6 empty] | 115 | [7 empty] | 115
[22 empty] | 120 | [7 empty] | 120 | [6 empty] | 120 | [7 empty] | 120
[22 empty] | 125 | [7 empty] | 125 | [6 empty] | 125 | [7 empty] | 125
[22 empty] | 130 | [7 empty] | 130 | [6 empty] | 130 | [7 empty] | 130
[22 empty] | 135 | [7 empty] | 135 | [6 empty] | 135 | [7 empty] | 135
[22 empty] | 140 | [7 empty] | 140 | [6 empty] | 140 | [7 empty] | 140
[22 empty] | 145 | [7 empty] | 145 | [6 empty] | 145 | [7 empty] | 145
[22 empty] | 150 | [7 empty] | 150 | [6 empty] | 150 | [7 empty] | 150
[22 empty] | 155 | [7 empty] | 155 | [6 empty] | 155 | [7 empty] | 155
[22 empty] | 160 | [7 empty] | 160 | [6 empty] | 160 | [7 empty] | 160
[22 empty] | 165 | [7 empty] | 165 | [6 empty] | 165 | [7 empty] | 165
[22 empty] | 170 | [7 empty] | 170 | [6 empty] | 170 | [7 empty] | 170
[22 empty] | 175 | [7 empty] | 175 | [6 empty] | 175 | [7 empty] | 175
[22 empty] | 180 | [7 empty] | 180 | [6 empty] | 180 | [7 empty] | 180
[13 empty] | Давление в камере, Мпа σ3 | Вертикальная нагрузка, Мпа σ1 | Поровое давление, Мпа u
| K0, д.е. | 0.7750489 |  |  |  |  | Коэфф. Точки | [5 empty] | 0.15 | 0.2949023 | [5 empty] | 1 | [6 empty] | σ3,кПа | σ1,кПа | u, кПа |  |  |  | 4
| q_zg, МПа | 0.1162573 | [10 empty] | 0.25 | 0.4529505 | [27 empty] | δ3, Мпа | δ1-δ3, МПа | δ1, МПа | δ1, КПа
|  |  | Модуль деформации, МПа: | [9 empty] | 0.35 | 0.6109987 | [21 empty] | С, МПа:
|  |  | Е0= |  | Точки модуля (полное напр.), МПа |  |  |  | 0.1162573 | 0.1860117 | [25 empty] | φ, град:
|  |  | E50 = |  | qf (полное напр.), МПа |  |  |  | 0.2755579 | [26 empty] | E, Мпа
|  |  | Коэф. Поперечной деформации, ϑ = | [9 empty] | Эффективные значения угла внутреннего трения и удельного сцепления ϕ', С' | [13 empty] | x | 0
[13 empty] | ϕ', град. = | 13 | [12 empty] | y |  |  |  | С, кПа | φ,°
[13 empty] | С', МПа = | 0.023
| Исполнитель: | [6 empty] | Морозов Д.С. |  |  |  |  | Исполнитель: |  |  |  |  | Морозов Д.С.
| Начальник исп. лаборатории: | [6 empty] | Семиколенова Л.Г. |  |  |  |  | Начальник исп. лаборатории: |  |  |  |  | Семиколенова Л.Г.
Лист 1 , всего листов 2 | [11 empty] | Лист 2 , всего листов 2
Частичное воспроизведение протокола испытаний без письменного разрешения ООО «ИнжГео» ЗАПРЕЩАЕТСЯ | [11 empty] | Частичное воспроизведение протокола испытаний без письменного разрешения ООО «ИнжГео» ЗАПРЕЩАЕТСЯ
[5 empty] | второй график |  | первый график | [9 empty] | К Пуассона
dev50 | epsE50 | ind | devE0 | epsE0 | dev | eps | sigma |  | dev1 | eps1 | dev2 | eps2 | dev3 | eps3 |  | Глины
0.1255579 | 0.002519353 |  |  |  | 0 | 0 |  |  | 0 | 0 | 0.05 | 0.0003375464 | 0.042 | 0.0002257342 |  | < 0 | 0,20-0,30
ind |  |  |  |  | 0.06975441 | 0.0008397842 |  |  | 0.06 | 0.0007223494 | 0.0838028 | 0.0007303778 | 0.104131 | 0.0007303939 |  | 0-0,25 | 0,30-0,38
2 |  |  |  |  | 0.08330573 | 0.001467692 |  |  | 0.07245113 | 0.001453751 | 0.1014752 | 0.001141754 | 0.1304993 | 0.001168975 |  | 0,25< | 0,38-0,45
E0 |  |  |  |  | 0.1255579 | 0.002519353 |  |  | 0.07542087 | 0.002193483 | 0.1081649 | 0.002191134 | 0.1394594 | 0.002191182 |  | Суглинки | 0,35-0,37
epsE0 | devE0 |  |  |  | 0.1291598 | 0.002935384 |  |  | 0.07873989 | 0.002924644 | 0.1129107 | 0.002921511 | 0.1471601 | 0.002921575 |  | Пески и супеси | 0,30-0,35
0.0008397842 | 0.06975441 |  |  |  | 0.1263557 | 0.00366923 |  |  | 0.08195168 | 0.003655805 | 0.1179593 | 0.003651889 | 0.1532029 | 0.003651969
[5 empty] | 0.1173529 | 0.004403075 |  |  | 0.08505774 | 0.004386966 | 0.1241143 | 0.004382267 | 0.1579928 | 0.004382363
График E50 |  | График E |  |  | 0.1291541 | 0.005136921 |  |  | 0.08885954 | 0.005118127 | 0.1276795 | 0.005112645 | 0.1651348 | 0.005112757
eps | q | sigma |  |  | 0.1337623 | 0.005870767 |  |  | 0.09145857 | 0.005849288 | 0.1316586 | 0.005843023 | 0.1719336 | 0.005843151
Горизонтальная линия E50 |  | Касательная |  |  | 0.1441801 | 0.006604613 |  |  | 0.09465632 | 0.00658045 | 0.1362553 | 0.006573401 | 0.1761943 | 0.006573545
0 |  | a | b |  | 0.1514105 | 0.007338459 |  |  | 0.09735427 | 0.007311611 | 0.1410733 | 0.007303778 | 0.1812216 | 0.007303939
|  |  | 0 |  | 0.1514562 | 0.008072305 |  |  | 0.1003539 | 0.008042772 | 0.1460164 | 0.008034156 | 0.1868206 | 0.008034333
Вертикальная линия E50 |  | p1 и p2 |  |  | 0.15132 | 0.008806151 |  |  | 0.1020567 | 0.008773933 | 0.1477883 | 0.008764534 | 0.1927962 | 0.008764726
| 0 | 0 |  |  | 0.1780048 | 0.009539997 |  |  | 0.1047642 | 0.009505094 | 0.1519926 | 0.009494912 | 0.1960532 | 0.00949512
[5 empty] | 0.1595133 | 0.01027384 |  |  | 0.1076779 | 0.01023625 | 0.1563332 | 0.01022529 | 0.2015965 | 0.01022551
Касательная линия E50 |  |  |  |  | 0.1698483 | 0.01100769 |  |  | 0.1102991 | 0.01096742 | 0.1591136 | 0.01095567 | 0.2059312 | 0.01095591
0 | 0 | Горизонтальная 1 |  |  | 0.1780127 | 0.01174153 |  |  | 0.1116295 | 0.01169858 | 0.1624377 | 0.01168605 | 0.209162 | 0.0116863
[5 empty] | 0.1950093 | 0.01247538 |  |  | 0.1146705 | 0.01242974 | 0.1659092 | 0.01241642 | 0.2115939 | 0.0124167
Горизонтальная линия qкр |  |  |  |  | 0.1878409 | 0.01320923 |  |  | 0.1154236 | 0.0131609 | 0.1685317 | 0.0131468 | 0.2168318 | 0.01314709
Горизонтальная линия q |  | Горизонтальная 2 |  |  | 0.2015102 | 0.01394307 |  |  | 0.1177903 | 0.01389206 | 0.1707089 | 0.01387718 | 0.2201807 | 0.01387748
0 |  | 0 |  |  | 0.1880201 | 0.01467692 |  |  | 0.119172 | 0.01462322 | 0.1730447 | 0.01460756 | 0.2228453 | 0.01460788
[5 empty] | 0.1843734 | 0.01541076 |  |  | 0.1212703 | 0.01535438 | 0.1766427 | 0.01533793 | 0.2272307 | 0.01533827
Вертикальная линия q |  |  |  |  | 0.199573 | 0.01614461 |  |  | 0.1234867 | 0.01608554 | 0.1781066 | 0.01606831 | 0.2301418 | 0.01606867
| 0 |  |  |  | 0.2036215 | 0.01687846 |  |  | 0.1246225 | 0.0168167 | 0.1790402 | 0.01679869 | 0.2326834 | 0.01679906
[5 empty] | 0.2065218 | 0.0176123 |  |  | 0.1261794 | 0.01754787 | 0.1812471 | 0.01752907 | 0.2340604 | 0.01752945
[5 empty] | 0.2122768 | 0.01834615 |  |  | 0.1284588 | 0.01827903 | 0.1837311 | 0.01825945 | 0.2357779 | 0.01825985
[5 empty] | 0.2058892 | 0.01907999 |  |  | 0.1300621 | 0.01901019 | 0.1857959 | 0.01898982 | 0.2398406 | 0.01899024
[5 empty] | 0.2123618 | 0.01981384 |  |  | 0.131391 | 0.01974135 | 0.1863451 | 0.0197202 | 0.2415535 | 0.01972063
[5 empty] | 0.2166975 | 0.02054769 |  |  | 0.1313467 | 0.02047251 | 0.1896827 | 0.02045058 | 0.2439215 | 0.02045103
[5 empty] | 0.2058991 | 0.02128153 |  |  | 0.132531 | 0.02120367 | 0.1899121 | 0.02118096 | 0.2449496 | 0.02118142
[5 empty] | 0.2189693 | 0.02201538 |  |  | 0.1346451 | 0.02193483 | 0.1925372 | 0.02191134 | 0.2473425 | 0.02191182
[5 empty] | 0.217911 | 0.02274922 |  |  | 0.1359907 | 0.02266599 | 0.1920617 | 0.02264171 | 0.2480053 | 0.02264221
[5 empty] | 0.2337269 | 0.02348307 |  |  | 0.1369691 | 0.02339715 | 0.1943893 | 0.02337209 | 0.2500429 | 0.0233726
[5 empty] | 0.2224199 | 0.02421692 |  |  | 0.136582 | 0.02412832 | 0.1953237 | 0.02410247 | 0.2496601 | 0.024103
[5 empty] | 0.2279929 | 0.02495076 |  |  | 0.1388307 | 0.02485948 | 0.1966685 | 0.02483285 | 0.2524619 | 0.02483339
[5 empty] | 0.2414485 | 0.02568461 |  |  | 0.1384168 | 0.02559064 | 0.1964277 | 0.02556322 | 0.2520531 | 0.02556379
[5 empty] | 0.2287896 | 0.02641845 |  |  | 0.1390417 | 0.0263218 | 0.1982048 | 0.0262936 | 0.2552387 | 0.02629418
[5 empty] | 0.2190191 | 0.0271523 |  |  | 0.140407 | 0.02705296 | 0.1975035 | 0.02702398 | 0.2557237 | 0.02702457
[5 empty] | 0.2441396 | 0.02788614 |  |  | 0.1405141 | 0.02778412 | 0.1994277 | 0.02775436 | 0.2566128 | 0.02775497
[5 empty] | 0.2241541 | 0.02861999 |  |  | 0.1420645 | 0.02851528 | 0.1998809 | 0.02848474 | 0.2560111 | 0.02848536
[5 empty] | 0.2330654 | 0.02935384 |  |  | 0.1413597 | 0.02924644 | 0.200867 | 0.02921511 | 0.2584234 | 0.02921575
[5 empty] | 0.2408761 | 0.03008768 |  |  | 0.1430011 | 0.0299776 | 0.2009895 | 0.02994549 | 0.2571546 | 0.02994615
[5 empty] | 0.2235893 | 0.03082153 |  |  | 0.1432903 | 0.03070876 | 0.2005524 | 0.03067587 | 0.2574097 | 0.03067654
[5 empty] | 0.2392075 | 0.03155537 |  |  | 0.1433288 | 0.03143993 | 0.2004592 | 0.03140625 | 0.2582935 | 0.03140694
[5 empty] | 0.2287338 | 0.03228922 |  |  | 0.143818 | 0.03217109 | 0.2013137 | 0.03213663 | 0.2581111 | 0.03213733
[5 empty] | 0.2401708 | 0.03302307 |  |  | 0.1438594 | 0.03290225 | 0.2023196 | 0.032867 | 0.2585671 | 0.03286772
[5 empty] | 0.2315214 | 0.03375691 |  |  | 0.1442546 | 0.03363341 | 0.2024806 | 0.03359738 | 0.2599667 | 0.03359812
[5 empty] | 0.2337884 | 0.03449076 |  |  | 0.1440049 | 0.03436457 | 0.2026004 | 0.03432776 | 0.2583147 | 0.03432851
[5 empty] | 0.2309746 | 0.0352246 |  |  | 0.1440119 | 0.03509573 | 0.2011828 | 0.03505814 | 0.259216 | 0.03505891
[5 empty] | 0.2511159 | 0.03595845 |  |  | 0.1449023 | 0.03582689 | 0.2029505 | 0.03578851 | 0.2609987 | 0.0357893
[5 empty] | 0.2341157 | 0.0366923 |  |  | 0.1440019 | 0.03655805 | 0.20155 | 0.03651889 | 0.2588982 | 0.03651969
[5 empty] | 0.246047 | 0.03742614 |  |  | 0.1445641 | 0.03728921 | 0.2024987 | 0.03724927 | 0.2584288 | 0.03725009
[5 empty] | 0.2298576 | 0.03815999 |  |  | 0.1439281 | 0.03802038 | 0.2020971 | 0.03797965 | 0.2590569 | 0.03798048
[5 empty] | 0.2505531 | 0.03889383 |  |  | 0.1430979 | 0.03875154 | 0.2008499 | 0.03871003 | 0.259989 | 0.03871087
[5 empty] | 0.2371391 | 0.03962768 |  |  | 0.1430781 | 0.0394827 | 0.2003642 | 0.0394404 | 0.2595346 | 0.03944127
[5 empty] | 0.2266212 | 0.04036153 |  |  | 0.1429733 | 0.04021386 | 0.2011472 | 0.04017078 | 0.2572033 | 0.04017166
[5 empty] | 0.2480052 | 0.04109537 |  |  | 0.1427882 | 0.04094502 | 0.199106 | 0.04090116 | 0.2557046 | 0.04090206
[5 empty] | 0.2422965 | 0.04182922 |  |  | 0.1426272 | 0.04167618 | 0.1977476 | 0.04163154 | 0.254848 | 0.04163245
[5 empty] | 0.2255009 | 0.04256306 |  |  | 0.141095 | 0.04240734 | 0.1979792 | 0.04236192 | 0.2539432 | 0.04236284
[5 empty] | 0.226624 | 0.04329691 |  |  | 0.1405962 | 0.0431385 | 0.1959078 | 0.04309229 | 0.2533996 | 0.04309324
[5 empty] | 0.2336714 | 0.04403075 |  |  | 0.1404354 | 0.04386966 | 0.1963405 | 0.04382267 | 0.2507269 | 0.04382363
[5 empty] | 0.2386488 | 0.0447646 |  |  | 0.1395172 | 0.04460082 | 0.1936845 | 0.04455305 | 0.2480346 | 0.04455403
[5 empty] | 0.2435617 | 0.04549845 |  |  | 0.1388462 | 0.04533199 | 0.1929469 | 0.04528343 | 0.2464323 | 0.04528442
[5 empty] | 0.2184159 | 0.04623229 |  |  | 0.137227 | 0.04606315 | 0.1921347 | 0.0460138 | 0.2448294 | 0.04601481
[5 empty] | 0.221217 | 0.04696614 |  |  | 0.1368641 | 0.04679431 | 0.1902551 | 0.04674418 | 0.2435356 | 0.04674521
[5 empty] | 0.2299705 | 0.04769998 |  |  | 0.1350622 | 0.04752547 | 0.1885151 | 0.04747456 | 0.2421604 | 0.0474756
[5 empty] | 0.2366821 | 0.04843383 |  |  | 0.1344259 | 0.04825663 | 0.1864218 | 0.04820494 | 0.2382134 | 0.048206
[5 empty] | 0.2323576 | 0.04916768 |  |  | 0.1330597 | 0.04898779 | 0.1850824 | 0.04893532 | 0.2384041 | 0.04893639
[5 empty] | 0.2260024 | 0.04990152 |  |  | 0.1316683 | 0.04971895 | 0.183104 | 0.04966569 | 0.2361421 | 0.04966678
[5 empty] | 0.2266222 | 0.05063537 |  |  | 0.1308563 | 0.05045011 | 0.1808936 | 0.05039607 | 0.2323369 | 0.05039718
[5 empty] | 0.2212228 | 0.05136921 |  |  | 0.1296282 | 0.05118127 | 0.1795583 | 0.05112645 | 0.2296981 | 0.05112757
[5 empty] | 0.2238096 | 0.05210306 |  |  | 0.1286887 | 0.05191244 | 0.1776053 | 0.05185683 | 0.2266353 | 0.05185796
[5 empty] | 0.2103883 | 0.05283691 |  |  | 0.1275424 | 0.0526436 | 0.1766416 | 0.05258721 | 0.225358 | 0.05258836
[5 empty] | 0.2289647 | 0.05357075 |  |  | 0.1265937 | 0.05337476 | 0.1737744 | 0.05331758 | 0.2229757 | 0.05331875
[5 empty] | 0.2095442 | 0.0543046 |  |  | 0.1251475 | 0.05410592 | 0.1725107 | 0.05404796 | 0.2202981 | 0.05404915
[5 empty] | 0.2091325 | 0.05503844 |  |  | 0.1245081 | 0.05483708 | 0.1717577 | 0.05477834 | 0.2170346 | 0.05477954
[5 empty] | 0.2107354 | 0.05577229 |  |  | 0.1225803 | 0.05556824 | 0.1692224 | 0.05550872 | 0.2156949 | 0.05550993
[5 empty] | 0.2223583 | 0.05650614 |  |  | 0.1220687 | 0.0562994 | 0.1674119 | 0.05623909 | 0.2125884 | 0.05624033
[5 empty] | 0.216007 | 0.05723998 |  |  | 0.1208777 | 0.05703056 | 0.1654334 | 0.05696947 | 0.2117248 | 0.05697072
[5 empty] | 0.198687 | 0.05797383 |  |  | 0.1194121 | 0.05776172 | 0.1634939 | 0.05769985 | 0.2097135 | 0.05770112
[5 empty] | 0.2144041 | 0.05870767 |  |  | 0.1186764 | 0.05849288 | 0.1623006 | 0.05843023 | 0.2059642 | 0.05843151
[5 empty] | 0.2061638 | 0.05944152 |  |  | 0.1181753 | 0.05922405 | 0.1603605 | 0.05916061 | 0.2053865 | 0.0591619
[5 empty] | 0.1929718 | 0.06017537 |  |  | 0.1168132 | 0.05995521 | 0.1602807 | 0.05989098 | 0.2027897 | 0.0598923
[5 empty] | 0.1958337 | 0.06090921 |  |  | 0.1163949 | 0.06068637 | 0.1574684 | 0.06062136 | 0.2016836 | 0.06062269
[5 empty] | 0.1977551 | 0.06164306 |  |  | 0.1151248 | 0.06141753 | 0.1579306 | 0.06135174 | 0.1979777 | 0.06135308
[5 empty] | 0.2027417 | 0.0623769 |  |  | 0.1144077 | 0.06214869 | 0.1567745 | 0.06208212 | 0.1983815 | 0.06208348
[5 empty] | 0.2057992 | 0.06311075 |  |  | 0.1133481 | 0.06287985 | 0.1553071 | 0.06281249 | 0.1947046 | 0.06281387
[5 empty] | 0.1899331 | 0.06384459 |  |  | 0.1124506 | 0.06361101 | 0.1538355 | 0.06354287 | 0.1950565 | 0.06354427
[5 empty] | 0.1981377 | 0.06457844 |  |  | 0.1119106 | 0.06434217 | 0.1517523 | 0.06427325 | 0.1924291 | 0.06427466
[5 empty] | 0.1953428 | 0.06531229 |  |  | 0.1118713 | 0.06507333 | 0.1525698 | 0.06500363 | 0.1927043 | 0.06500505
[5 empty] | 0.1955365 | 0.06604613 |  |  | 0.1110229 | 0.0658045 | 0.1501735 | 0.06573401 | 0.1907609 | 0.06573545
[5 empty] | 0.1987204 | 0.06677998 |  |  | 0.1103668 | 0.06653566 | 0.1497654 | 0.06646438 | 0.1879013 | 0.06646584
[5 empty] | 0.186896 | 0.06751382 |  |  | 0.1095041 | 0.06726682 | 0.1486472 | 0.06719476 | 0.1878282 | 0.06719624
[5 empty] | 0.1910648 | 0.06824767 |  |  | 0.108836 | 0.06799798 | 0.1485209 | 0.06792514 | 0.187244 | 0.06792663
[5 empty] | 0.1872283 | 0.06898152 |  |  | 0.1085639 | 0.06872914 | 0.1457884 | 0.06865552 | 0.1862513 | 0.06865702
[5 empty] | 0.1813882 | 0.06971536 |  |  | 0.1079888 | 0.0694603 | 0.1457515 | 0.0693859 | 0.1846526 | 0.06938742
[5 empty] | 0.1995459 | 0.07044921 |  |  | 0.1062121 | 0.07019146 | 0.1443121 | 0.07011627 | 0.1829504 | 0.07011781
[5 empty] | 0.1987029 | 0.07118305 |  |  | 0.1060349 | 0.07092262 | 0.1431721 | 0.07084665 | 0.1821473 | 0.0708482
[5 empty] | 0.1958608 | 0.0719169 |  |  | 0.1060586 | 0.07165378 | 0.1431333 | 0.07157703 | 0.1802459 | 0.0715786
[5 empty] | 0.1850211 | 0.07265075 |  |  | 0.1040842 | 0.07238495 | 0.1411977 | 0.07230741 | 0.1776486 | 0.07230899
[5 empty] | 0.1801854 | 0.07338459 |  |  | 0.1048131 | 0.07311611 | 0.1412672 | 0.07303778 | 0.1759581 | 0.07303939
[5 empty] | 0.1943551 | 0.07411844 |  |  | 0.1027465 | 0.07384727 | 0.1402435 | 0.07376816 | 0.1763767 | 0.07376978
[5 empty] | 0.1845319 | 0.07485228 |  |  | 0.1025855 | 0.07457843 | 0.1374286 | 0.07449854 | 0.1746072 | 0.07450017
[5 empty] | 0.1747172 | 0.07558613 |  |  | 0.1027314 | 0.07530959 | 0.1375244 | 0.07522892 | 0.1724519 | 0.07523057
[5 empty] | 0.1839125 | 0.07631998 |  |  | 0.1012855 | 0.07604075 | 0.1371327 | 0.0759593 | 0.1713136 | 0.07596096
[5 empty] | 0.1931195 | 0.07705382 |  |  | 0.100749 | 0.07677191 | 0.1358554 | 0.07668967 | 0.1692946 | 0.07669136
[5 empty] | 0.1813396 | 0.07778767 |  |  | 0.09972307 | 0.07750307 | 0.1341944 | 0.07742005 | 0.1698975 | 0.07742175
[5 empty] | 0.1775744 | 0.07852151 |  |  | 0.09960894 | 0.07823423 | 0.1336516 | 0.07815043 | 0.1670249 | 0.07815214
[5 empty] | 0.1788253 | 0.07925536 |  |  | 0.09840787 | 0.07896539 | 0.1321289 | 0.07888081 | 0.1673793 | 0.07888254
[5 empty] | 0.181094 | 0.0799892 |  |  | 0.09852106 | 0.07969656 | 0.1310281 | 0.07961119 | 0.1650632 | 0.07961293
[5 empty] | 0.181382 | 0.08072305 |  |  | 0.09844975 | 0.08042772 | 0.1316511 | 0.08034156 | 0.1635792 | 0.08034333
[5 empty] | 0.1756907 | 0.0814569 |  |  | 0.09659516 | 0.08115888 | 0.1306997 | 0.08107194 | 0.1637298 | 0.08107372
[5 empty] | 0.1720218 | 0.08219074 |  |  | 0.09715853 | 0.08189004 | 0.129376 | 0.08180232 | 0.1601175 | 0.08180411
[5 empty] | 0.1703767 | 0.08292459 |  |  | 0.09614106 | 0.0826212 | 0.1282817 | 0.0825327 | 0.161445 | 0.08253451
[5 empty] | 0.184757 | 0.08365843 |  |  | 0.09564399 | 0.08335236 | 0.1268187 | 0.08326307 | 0.1582146 | 0.0832649
[5 empty] | 0.1651642 | 0.08439228 |  |  | 0.09466855 | 0.08408352 | 0.1260889 | 0.08399345 | 0.157029 | 0.08399529
[5 empty] | 0.1725999 | 0.08512613 |  |  | 0.09461597 | 0.08481468 | 0.1257942 | 0.08472383 | 0.1575908 | 0.08472569
[5 empty] | 0.1690655 | 0.08585997 |  |  | 0.09458745 | 0.08554584 | 0.1263365 | 0.08545421 | 0.1567023 | 0.08545608
[5 empty] | 0.1715626 | 0.08659382 |  |  | 0.09448424 | 0.08627701 | 0.1247175 | 0.08618459 | 0.1561662 | 0.08618648
[5 empty] | 0.1760928 | 0.08732766 |  |  | 0.09340756 | 0.08700817 | 0.1238394 | 0.08691496 | 0.1552851 | 0.08691687
[5 empty] | 0.1696576 | 0.08806151 |  |  | 0.09375863 | 0.08773933 | 0.1247038 | 0.08764534 | 0.1540613 | 0.08764726
[5 empty] | 0.1862585 | 0.08879536 |  |  | 0.09273869 | 0.08847049 | 0.1226126 | 0.08837572 | 0.1536976 | 0.08837766
[5 empty] | 0.165897 | 0.0895292 |  |  | 0.09304894 | 0.08920165 | 0.1225679 | 0.0891061 | 0.1540964 | 0.08910805
[5 empty] | 0.1725747 | 0.09026305 |  |  | 0.09179063 | 0.08993281 | 0.1226713 | 0.08983648 | 0.1528602 | 0.08983845
[5 empty] | 0.184293 | 0.09099689 |  |  | 0.09266498 | 0.09066397 | 0.1215249 | 0.09056685 | 0.1517916 | 0.09056884
[5 empty] | 0.1650536 | 0.09173074 |  |  | 0.09157321 | 0.09139513 | 0.1212304 | 0.09129723 | 0.1501931 | 0.09129923
[5 empty] | 0.169858 | 0.09246459 |  |  | 0.09181655 | 0.09212629 | 0.1214899 | 0.09202761 | 0.1504674 | 0.09202963
[5 empty] | 0.1807077 | 0.09319843 |  |  | 0.09189622 | 0.09285745 | 0.121605 | 0.09275799 | 0.1502168 | 0.09276002
[5 empty] | 0.1796042 | 0.09393228 |  |  | 0.09151345 | 0.09358862 | 0.1202778 | 0.09348836 | 0.1505439 | 0.09349041
[5 empty] | 0.172549 | 0.09466612 |  |  | 0.09206946 | 0.09431978 | 0.1208101 | 0.09421874 | 0.1519514 | 0.09422081
[5 empty] | 0.1795423 | 0.09539997 |  |  | 0.09106432 | 0.09505094 | 0.122102 | 0.09494912 | 0.1503394 | 0.0949512
[5 empty] | 0.1745713 | 0.09613381 |  |  | 0.09138773 | 0.0957821 | 0.1205378 | 0.0956795 | 0.149587 | 0.0956816
[5 empty] | 0.1726317 | 0.09686766 |  |  | 0.09213632 | 0.09651326 | 0.1207123 | 0.09640988 | 0.1498868 | 0.09641199
[5 empty] | 0.1807223 | 0.09760151 |  |  | 0.09210918 | 0.09724442 | 0.1223242 | 0.09714025 | 0.152237 | 0.09714238
[5 empty] | 0.1748422 | 0.09833535 |  |  | 0.09130541 | 0.09797558 | 0.1224719 | 0.09787063 | 0.1516357 | 0.09787278
[5 empty] | 0.18299 | 0.0990692 |  |  | 0.09262412 | 0.09870674 | 0.1214542 | 0.09860101 | 0.150581 | 0.09860317
[5 empty] | 0.1621647 | 0.09980304 |  |  | 0.09276441 | 0.0994379 | 0.1220696 | 0.09933139 | 0.1510711 | 0.09933357
[5 empty] | 0.1863653 | 0.1005369 |  |  | 0.09212537 | 0.1001691 | 0.1224168 | 0.1000618 | 0.1532041 | 0.100064
[5 empty] | 0.1705905 | 0.1012707 |  |  | 0.09240611 | 0.1009002 | 0.1226944 | 0.1007921 | 0.1529782 | 0.1007944
[5 empty] | 0.1868392 | 0.1020046 |  |  | 0.09320573 | 0.1016314 | 0.123601 | 0.1015225 | 0.1537914 | 0.1015247
[5 empty] | 0.1841103 | 0.1027384 |  |  | 0.09242332 | 0.1023625 | 0.1223352 | 0.1022529 | 0.1540419 | 0.1022551
[5 empty] | 0.1724028 | 0.1034723 |  |  | 0.092658 | 0.1030937 | 0.1226957 | 0.1029833 | 0.1540278 | 0.1029855
[5 empty] | 0.1657154 | 0.1042061 |  |  | 0.09300886 | 0.1038249 | 0.1236811 | 0.1037137 | 0.1530474 | 0.1037159
[5 empty] | 0.1650471 | 0.10494 |  |  | 0.09327501 | 0.104556 | 0.1249899 | 0.104444 | 0.1539986 | 0.1044463
[5 empty] | 0.1873966 | 0.1056738 |  |  | 0.09325554 | 0.1052872 | 0.1253208 | 0.1051744 | 0.1542797 | 0.1051767
[5 empty] | 0.183763 | 0.1064077 |  |  | 0.09404955 | 0.1060184 | 0.1255725 | 0.1059048 | 0.1564887 | 0.1059071
[5 empty] | 0.1831451 | 0.1071415 |  |  | 0.09475615 | 0.1067495 | 0.1260435 | 0.1066352 | 0.1567239 | 0.1066375
[5 empty] | 0.1745418 | 0.1078753 |  |  | 0.09547444 | 0.1074807 | 0.1264324 | 0.1073655 | 0.1580834 | 0.1073679
[5 empty] | 0.1719518 | 0.1086092 |  |  | 0.09510351 | 0.1082118 | 0.1257379 | 0.1080959 | 0.1589652 | 0.1080983
[5 empty] | 0.1743742 | 0.109343 |  |  | 0.09524248 | 0.108943 | 0.1274586 | 0.1088263 | 0.1577675 | 0.1088287
[5 empty] | 0.1818078 | 0.1100769 |  |  | 0.09569043 | 0.1096742 | 0.1282931 | 0.1095567 | 0.1586885 | 0.1095591
[5 empty] | 0.1792515 | 0.1108107 |  |  | 0.09544648 | 0.1104053 | 0.1285401 | 0.1102871 | 0.1604263 | 0.1102895
[5 empty] | 0.1697041 | 0.1115446 |  |  | 0.09610971 | 0.1111365 | 0.128898 | 0.1110174 | 0.161079 | 0.1110199
[5 empty] | 0.1731646 | 0.1122784 |  |  | 0.09677924 | 0.1118676 | 0.1285657 | 0.1117478 | 0.1609447 | 0.1117503
[5 empty] | 0.1836317 | 0.1130123 |  |  | 0.09785417 | 0.1125988 | 0.1289416 | 0.1124782 | 0.1634217 | 0.1124807
[5 empty] | 0.1921044 | 0.1137461 |  |  | 0.09703359 | 0.11333 | 0.1297244 | 0.1132086 | 0.1633079 | 0.113211
[5 empty] | 0.1685816 | 0.11448 |  |  | 0.09831661 | 0.1140611 | 0.1306128 | 0.1139389 | 0.1627017 | 0.1139414
[5 empty] | 0.1940622 | 0.1152138 |  |  | 0.09870232 | 0.1147923 | 0.1323053 | 0.1146693 | 0.164901 | 0.1146718
[5 empty] | 0.1705449 | 0.1159477 |  |  | 0.09858984 | 0.1155234 | 0.1332005 | 0.1153997 | 0.1653041 | 0.1154022
[5 empty] | 0.1730288 | 0.1166815 |  |  | 0.09897825 | 0.1162546 | 0.1331971 | 0.1161301 | 0.165309 | 0.1161326
[5 empty] | 0.1785126 | 0.1174153 |  |  | 0.1000667 | 0.1169858 | 0.1327937 | 0.1168605 | 0.1680139 | 0.116863
[5 empty] | 0.1810061 | 0.1181492 |  |  | 0.09936287 | 0.1177169 | 0.1331022 | 0.1175908 | 0.1673347 | 0.1175934
[5 empty] | 0.1865307 | 0.118883 |  |  | 0.1009842 | 0.1184481 | 0.1340493 | 0.1183212 | 0.1676072 | 0.1183238
[5 empty] | 0.1940872 | 0.1196169 |  |  | 0.1007312 | 0.1191793 | 0.1362357 | 0.1190516 | 0.169633 | 0.1190542
[5 empty] | 0.1816757 | 0.1203507 |  |  | 0.100704 | 0.1199104 | 0.1366618 | 0.119782 | 0.1714122 | 0.1197846
[5 empty] | 0.1732964 | 0.1210846 |  |  | 0.1020027 | 0.1206416 | 0.1362275 | 0.1205123 | 0.170645 | 0.120515
[5 empty] | 0.1859493 | 0.1218184 |  |  | 0.1024274 | 0.1213727 | 0.1367333 | 0.1212427 | 0.1737317 | 0.1212454
[5 empty] | 0.1886347 | 0.1225523 |  |  | 0.1031783 | 0.1221039 | 0.1374791 | 0.1219731 | 0.1745725 | 0.1219758
[5 empty] | 0.1773527 | 0.1232861 |  |  | 0.1037554 | 0.1228351 | 0.1391651 | 0.1227035 | 0.1743677 | 0.1227062
[5 empty] | 0.1861035 | 0.12402 |  |  | 0.1038588 | 0.1235662 | 0.1412917 | 0.1234339 | 0.1752174 | 0.1234366
[5 empty] | 0.2018871 | 0.1247538 |  |  | 0.1042887 | 0.1242974 | 0.1411588 | 0.1241642 | 0.1766219 | 0.124167
[5 empty] | 0.1917038 | 0.1254877 |  |  | 0.1051452 | 0.1250285 | 0.1421667 | 0.1248946 | 0.1785814 | 0.1248974
[5 empty] | 0.1945536 | 0.1262215 |  |  | 0.1066283 | 0.1257597 | 0.1431155 | 0.125625 | 0.1802962 | 0.1256277
[5 empty] | 0.1974368 | 0.1269553 |  |  | 0.1073382 | 0.1264909 | 0.1449055 | 0.1263554 | 0.1818665 | 0.1263581
[5 empty] | 0.1863535 | 0.1276892 |  |  | 0.108075 | 0.127222 | 0.1462367 | 0.1270857 | 0.1844925 | 0.1270885
[5 empty] | 0.1853038 | 0.128423 |  |  | 0.1081388 | 0.1279532 | 0.1464094 | 0.1278161 | 0.1852744 | 0.1278189
[5 empty] | 0.1822879 | 0.1291569 |  |  | 0.1090296 | 0.1286843 | 0.1484237 | 0.1285465 | 0.1879125 | 0.1285493
[5 empty] | 0.1883059 | 0.1298907 |  |  | 0.1094477 | 0.1294155 | 0.1485798 | 0.1292769 | 0.187407 | 0.1292797
[5 empty] | 0.190358 | 0.1306246 |  |  | 0.1108931 | 0.1301467 | 0.1501779 | 0.1300073 | 0.1910581 | 0.1300101
[5 empty] | 0.1924444 | 0.1313584 |  |  | 0.1122659 | 0.1308778 | 0.1514181 | 0.1307376 | 0.1922661 | 0.1307405
[5 empty] | 0.191565 | 0.1320923 |  |  | 0.1121662 | 0.131609 | 0.1537006 | 0.131468 | 0.1931311 | 0.1314709
[5 empty] | 0.2037203 | 0.1328261 |  |  | 0.1136942 | 0.1323402 | 0.1556257 | 0.1321984 | 0.1965536 | 0.1322013
[5 empty] | 0.2139532 | 0.13356 |  |  | 0.1139852 | 0.1330713 | 0.1570473 | 0.1329288 | 0.1973059 | 0.1329317
[5 empty] | 0.2132992 | 0.1342938 |  |  | 0.1158666 | 0.1338025 | 0.1570079 | 0.1336591 | 0.1997458 | 0.1336621
[5 empty] | 0.2107534 | 0.1350276 |  |  | 0.1173346 | 0.1345336 | 0.1592015 | 0.1343895 | 0.2012651 | 0.1343925
[5 empty] | 0.1963108 | 0.1357615 |  |  | 0.1181851 | 0.1352648 | 0.161222 | 0.1351199 | 0.2044559 | 0.1351229
[5 empty] | 0.2099667 | 0.1364953 |  |  | 0.1188142 | 0.135996 | 0.1643636 | 0.1358503 | 0.2069099 | 0.1358533
[5 empty] | 0.204716 | 0.1372292 |  |  | 0.1204182 | 0.1367271 | 0.16602 | 0.1365807 | 0.211619 | 0.1365837
[5 empty] | 0.2065538 | 0.137963 |  |  | 0.1214929 | 0.1374583 | 0.1684854 | 0.137311 | 0.2149752 | 0.137314
[5 empty] | 0.2194754 | 0.1386969 |  |  | 0.1232347 | 0.1381894 | 0.1700537 | 0.1380414 | 0.2169702 | 0.1380444
[5 empty] | 0.2164757 | 0.1394307 |  |  | 0.1253394 | 0.1389206 | 0.1725189 | 0.1387718 | 0.2205959 | 0.1387748
[5 empty] | 0.2125498 | 0.1401646 |  |  | 0.1271032 | 0.1396518 | 0.1744749 | 0.1395022 | 0.2230444 | 0.1395052
[5 empty] | 0.2186929 | 0.1408984 |  |  | 0.1289223 | 0.1403829 | 0.1771158 | 0.1402325 | 0.2286073 | 0.1402356
[5 empty] | 0.2269001 | 0.1416323 |  |  | 0.1300926 | 0.1411141 | 0.1807355 | 0.1409629 | 0.2316766 | 0.140966
[5 empty] | 0.2231664 | 0.1423661 |  |  | 0.1318103 | 0.1418452 | 0.184128 | 0.1416933 | 0.2348442 | 0.1416964
[5 empty] | 0.2364869 | 0.1431 |  |  | 0.1341714 | 0.1425764 | 0.1867873 | 0.1424237 | 0.2392019 | 0.1424268
[5 empty] | 0.2278569 | 0.1438338 |  |  | 0.1358722 | 0.1433076 | 0.1903074 | 0.1431541 | 0.2413417 | 0.1431572
[5 empty] | 0.2282712 | 0.1445676 |  |  | 0.1377085 | 0.1440387 | 0.1925823 | 0.1438844 | 0.2472553 | 0.1438876
[5 empty] | 0.2457251 | 0.1453015 |  |  | 0.1405766 | 0.1447699 | 0.1963059 | 0.1446148 | 0.2520347 | 0.144618
[5 empty] | 0.2232136 | 0.1460353 |  |  | 0.1423725 | 0.1455011 | 0.1993722 | 0.1453452 | 0.2539718 | 0.1453484