## 1
Общество с ограниченной ответственностью "Инженерная геология" (ООО "ИнжГео") | [11 empty] | Общество с ограниченной ответственностью "Инженерная геология" (ООО "ИнжГео")
Юр. адрес: 117279, г. Москва, ул. Миклухо-Маклая, 36 а, этаж 5, пом. XXIII к. 76-84 | [11 empty] | Юр. адрес: 117279, г. Москва, ул. Миклухо-Маклая, 36 а, этаж 5, пом. XXIII к. 76-84 | [8 empty] | нагр |  |  | X0 | Y0 | R |  | нагр |  |  |  | X0 | Y0 | R | нагр |  |  |  | X0 | Y0 | R |  | нагр |  |  |  | X0 | Y0 | R
Телефон/факс +7 (495) 132-30-00, Адрес электронной почты inbox@inj-geo.ru | [11 empty] | Телефон/факс +7 (495) 132-30-00, Адрес электронной почты inbox@inj-geo.ru | [12 empty] | 0 | [7 empty] | 0 | [6 empty] | 0 | [7 empty] | 0
[21 empty] | девиатор | [6 empty] | девиатор | [6 empty] | девиатор | [7 empty] | девиатор
Испытательная лаборатория ООО «ИнжГео» | [11 empty] | Испытательная лаборатория ООО «ИнжГео» | [8 empty] | x0 | Угол | X | Y |  |  |  | x0 |  | Угол | X | Y |  |  | x0 |  | Угол | X | Y |  |  |  | x0 |  | Угол | X | Y
Адрес места осуществления деятельности лаборатории: г. Москва, просп. Вернадского, д. 51, стр. 1 | [11 empty] | Адрес места осуществления деятельности лаборатории: г. Москва, просп. Вернадского, д. 51, стр. 1 | [9 empty] | 0 | [7 empty] | 0 | [6 empty] | 0 | [7 empty] | 0
Телефон +7(910)4557682, E-mail: slg85@mail.ru | [11 empty] | Телефон +7(910)4557682, E-mail: slg85@mail.ru | [9 empty] | 5 | [7 empty] | 5 | [6 empty] | 5 | [7 empty] | 5
[22 empty] | 10 | [7 empty] | 10 | [6 empty] | 10 | [7 empty] | 10
[12 empty] | Протокол испытаний № 13-63/364 от 28-10-2023 | [9 empty] | 15 | [7 empty] | 15 | [6 empty] | 15 | [7 empty] | 15
[22 empty] | 20 | [7 empty] | 20 | [6 empty] | 20 | [7 empty] | 20
[12 empty] | Наименование и адрес заказчика: Переход трубопровода через р. Енисей | [9 empty] | 25 | [7 empty] | 25 | [6 empty] | 25 | [7 empty] | 25
[12 empty] | Наименование объекта: ООО Регионстрой | [9 empty] | 30 | [7 empty] | 30 | [6 empty] | 30 | [7 empty] | 30
Наименование используемого метода/методики: ГОСТ 12248.4-2020 | [11 empty] | Наименование используемого метода/методики: ГОСТ 12248.3-2020 | [9 empty] | 35 | [7 empty] | 35 | [6 empty] | 35 | [7 empty] | 35
Условия проведения испытания: температура окружающей среды (18 - 25)0С, влажность воздуха (40 - 75)% | [11 empty] | Условия проведения испытания: температура окружающей среды (18 - 25)0С, влажность воздуха (40 - 75)% | [9 empty] | 40 | [7 empty] | 40 | [6 empty] | 40 | [7 empty] | 40
[12 empty] | Дата получение объекта подлежащего испытаниям: 01-10-2023 | [9 empty] | 45 | [7 empty] | 45 | [6 empty] | 45 | [7 empty] | 45
[12 empty] | Дата испытания: 25.10.2022-19.11.2364 | [9 empty] | 50 | [7 empty] | 50 | [6 empty] | 50 | [7 empty] | 50
[22 empty] | 55 | [7 empty] | 55 | [6 empty] | 55 | [7 empty] | 55
Испытание грунтов методом трехосного сжатия | [11 empty] | Испытание грунтов методом трехосного сжатия | [9 empty] | 60 | [7 empty] | 60 | [6 empty] | 60 | [7 empty] | 60
[22 empty] | 65 | [7 empty] | 65 | [6 empty] | 65 | [7 empty] | 65
Лабораторный номер: | [6 empty] | We, д.е. = |  |  |  |  | Лабораторный номер: |  | 1399 |  |  |  | We, д.е. = | 0.194 |  |  | 70 | [7 empty] | 70 | [6 empty] | 70 | [7 empty] | 70
Номер скважины: | [6 empty] | ρ, г/см3 = |  |  |  |  | Номер скважины: |  | BH-160 |  |  |  | ρ, г/см3 = | 1.95 |  |  | 75 | [7 empty] | 75 | [6 empty] | 75 | [7 empty] | 75
Глубина отбора, м: | [6 empty] | ρs, г/см3 = |  |  |  |  | Глубина отбора, м: |  | 6.3 |  |  |  | ρs, г/см3 = | 2.72 |  |  | 80 | [7 empty] | 80 | [6 empty] | 80 | [7 empty] | 80
Наименование грунта: | [6 empty] | e, д.е. = |  |  |  |  | Наименование грунта: |  | Щебенистый грунт, заполнитель суглинок, слабольдистый, легкий пылеватый, после оттаивания текучепластичный |  |  |  | e, д.е. = | 0.6654769 |  |  | 85 | [7 empty] | 85 | [6 empty] | 85 | [7 empty] | 85
Схема проведения опыта: | [6 empty] | IL, д.е. = |  |  |  |  | Схема проведения опыта: |  | КД |  |  |  | IL, д.е. = | 0.8541424 |  |  | 90 | [7 empty] | 90 | [6 empty] | 90 | [7 empty] | 90
[22 empty] | 95 | [7 empty] | 95 | [6 empty] | 95 | [7 empty] | 95
[22 empty] | 100 | [7 empty] | 100 | [6 empty] | 100 | [7 empty] | 100
Результаты испытаний | [11 empty] | Результаты испытаний | [9 empty] | 105 | [7 empty] | 105 | [6 empty] | 105 | [7 empty] | 105
[22 empty] | 110 | [7 empty] | 110 | [6 empty] | 110 | [7 empty] | 110
[22 empty] | 115 | [7 empty] | 115 | [6 empty] | 115 | [7 empty] | 115
[22 empty] | 120 | [7 empty] | 120 | [6 empty] | 120 | [7 empty] | 120
[22 empty] | 125 | [7 empty] | 125 | [6 empty] | 125 | [7 empty] | 125
[22 empty] | 130 | [7 empty] | 130 | [6 empty] | 130 | [7 empty] | 130
[22 empty] | 135 | [7 empty] | 135 | [6 empty] | 135 | [7 empty] | 135
[22 empty] | 140 | [7 empty] | 140 | [6 empty] | 140 | [7 empty] | 140
[22 empty] | 145 | [7 empty] | 145 | [6 empty] | 145 | [7 empty] | 145
[22 empty] | 150 | [7 empty] | 150 | [6 empty] | 150 | [7 empty] | 150
[22 empty] | 155 | [7 empty] | 155 | [6 empty] | 155 | [7 empty] | 155
[22 empty] | 160 | [7 empty] | 160 | [6 empty] | 160 | [7 empty] | 160
[22 empty] | 165 | [7 empty] | 165 | [6 empty] | 165 | [7 empty] | 165
[22 empty] | 170 | [7 empty] | 170 | [6 empty] | 170 | [7 empty] | 170
[22 empty] | 175 | [7 empty] | 175 | [6 empty] | 175 | [7 empty] | 175
[22 empty] | 180 | [7 empty] | 180 | [6 empty] | 180 | [7 empty] | 180
[13 empty] | Давление в камере, Мпа σ3 | Вертикальная нагрузка, Мпа σ1 | Поровое давление, Мпа u
| K0, д.е. | 0.5305284 |  |  |  |  | Коэфф. Точки | [5 empty] | 0.120393 | 0.353439 | [5 empty] | 1 | [6 empty] | σ3,кПа | σ1,кПа | u, кПа |  |  |  | 4
| q_zg, МПа | 0.06387191 | [10 empty] | 0.220393 | 0.6304217 | [27 empty] | δ3, Мпа | δ1-δ3, МПа | δ1, МПа | δ1, КПа
|  |  | Модуль деформации, МПа: | [9 empty] | 0.320393 | 0.9074043 | [21 empty] | С, МПа:
|  |  | Е0= |  | Точки модуля (полное напр.), МПа |  |  |  | 0.06387191 | 0.1021951 | [25 empty] | φ, град:
|  |  | E50 = |  | qf (полное напр.), МПа |  |  |  | 0.2008716 | [26 empty] | E, Мпа
|  |  | Коэф. Поперечной деформации, ϑ = | [9 empty] | Эффективные значения угла внутреннего трения и удельного сцепления ϕ', С' | [13 empty] | x | 0
[13 empty] | ϕ', град. = | 28 | [12 empty] | y |  |  |  | С, кПа | φ,°
[13 empty] | С', МПа = | 0.006
| Исполнитель: | [6 empty] | Морозов Д.С. |  |  |  |  | Исполнитель: |  |  |  |  | Морозов Д.С.
| Начальник исп. лаборатории: | [6 empty] | Семиколенова Л.Г. |  |  |  |  | Начальник исп. лаборатории: |  |  |  |  | Семиколенова Л.Г.
Лист 1 , всего листов 2 | [11 empty] | Лист 2 , всего листов 2
Частичное воспроизведение протокола испытаний без письменного разрешения ООО «ИнжГео» ЗАПРЕЩАЕТСЯ | [11 empty] | Частичное воспроизведение протокола испытаний без письменного разрешения ООО «ИнжГео» ЗАПРЕЩАЕТСЯ
[5 empty] | второй график |  | первый график | [9 empty] | К Пуассона
dev50 | epsE50 | ind | devE0 | epsE0 | dev | eps | sigma |  | dev1 | eps1 | dev2 | eps2 | dev3 | eps3 |  | Глины
0.08047861 | 0.002077454 |  |  |  | 0 | 0 |  |  | 0 | 0 | 0 | 0 | 0 | 0 |  | < 0 | 0,20-0,30
ind |  |  |  |  | 0.03832315 | 0.0006924847 |  |  | 0.041323 | 0.0006873912 | 0.07842808 | 0.0007815162 | 0.1056755 | 0.000688878 |  | 0-0,25 | 0,30-0,38
2 |  |  |  |  | 0.06375382 | 0.001467778 |  |  | 0.0722358 | 0.001305273 | 0.1322358 | 0.001450304 | 0.1922358 | 0.001450304 |  | 0,25< | 0,38-0,45
E0 |  |  |  |  | 0.08047861 | 0.002077454 |  |  | 0.09676454 | 0.002062174 | 0.1753347 | 0.002344549 | 0.239275 | 0.002066634 |  | Суглинки | 0,35-0,37
epsE0 | devE0 |  |  |  | 0.07306581 | 0.002935556 |  |  | 0.116523 | 0.003007895 | 0.2050143 | 0.003212152 | 0.2749756 | 0.002755512 |  | Пески и супеси | 0,30-0,35
0.0006924847 | 0.03832315 |  |  |  | 0.08041512 | 0.003669445 |  |  | 0.1200376 | 0.003436956 | 0.2133503 | 0.003907581 | 0.2935056 | 0.00316332
[5 empty] | 0.0955079 | 0.004403335 |  |  | 0.1260112 | 0.004124347 | 0.2284229 | 0.004689097 | 0.3160644 | 0.004133268
График E50 |  | График E |  |  | 0.1023495 | 0.005137224 |  |  | 0.1328414 | 0.004811739 | 0.2412906 | 0.005470613 | 0.330815 | 0.004822146
eps | q | sigma |  |  | 0.09794535 | 0.005871113 |  |  | 0.1403296 | 0.00549913 | 0.2551542 | 0.00625213 | 0.3471034 | 0.005511024
Горизонтальная линия E50 |  | Касательная |  |  | 0.1003007 | 0.006605002 |  |  | 0.1449775 | 0.006186521 | 0.2672145 | 0.007033646 | 0.3635305 | 0.006199902
0 |  | a | b |  | 0.1104211 | 0.007338891 |  |  | 0.1505866 | 0.006873912 | 0.2773726 | 0.007815162 | 0.3791974 | 0.00688878
|  |  | 0 |  | 0.1103117 | 0.00807278 |  |  | 0.1571586 | 0.007561303 | 0.2875292 | 0.008596678 | 0.3942051 | 0.007577658
Вертикальная линия E50 |  | p1 и p2 |  |  | 0.108978 | 0.008806669 |  |  | 0.1627951 | 0.008248695 | 0.2970853 | 0.009378194 | 0.4035547 | 0.008266536
| 0 | 0 |  |  | 0.1234253 | 0.009540558 |  |  | 0.1689975 | 0.008936086 | 0.3084418 | 0.01015971 | 0.4217472 | 0.008955414
[5 empty] | 0.122659 | 0.01027445 |  |  | 0.1729676 | 0.009623477 | 0.3146995 | 0.01094123 | 0.4319836 | 0.009644292
Касательная линия E50 |  |  |  |  | 0.1186844 | 0.01100834 |  |  | 0.1778068 | 0.01031087 | 0.3248594 | 0.01172274 | 0.4453649 | 0.01033317
0 | 0 | Горизонтальная 1 |  |  | 0.124507 | 0.01174223 |  |  | 0.1811169 | 0.01099826 | 0.3329224 | 0.01250426 | 0.4544922 | 0.01102205
[5 empty] | 0.127132 | 0.01247611 |  |  | 0.1875993 | 0.01168565 | 0.3418893 | 0.01328578 | 0.4636666 | 0.01171093
Горизонтальная линия qкр |  |  |  |  | 0.1275649 | 0.01321 |  |  | 0.1899556 | 0.01237304 | 0.348261 | 0.01406729 | 0.4782889 | 0.0123998
Горизонтальная линия q |  | Горизонтальная 2 |  |  | 0.127811 | 0.01394389 |  |  | 0.1954875 | 0.01306043 | 0.3573385 | 0.01484881 | 0.4841604 | 0.01308868
0 |  | 0 |  |  | 0.1338757 | 0.01467778 |  |  | 0.1972966 | 0.01374782 | 0.3635226 | 0.01563032 | 0.498182 | 0.01377756
[5 empty] | 0.1327643 | 0.01541167 |  |  | 0.2004843 | 0.01443522 | 0.3690143 | 0.01641184 | 0.5054548 | 0.01446644
Вертикальная линия q |  |  |  |  | 0.1474823 | 0.01614556 |  |  | 0.2042524 | 0.01512261 | 0.3717144 | 0.01719336 | 0.5109797 | 0.01515532
| 0 |  |  |  | 0.1360348 | 0.01687945 |  |  | 0.2071023 | 0.01581 | 0.3755237 | 0.01797487 | 0.5204578 | 0.01584419
[5 empty] | 0.1364275 | 0.01761334 |  |  | 0.2107357 | 0.01649739 | 0.3805434 | 0.01875639 | 0.5258902 | 0.01653307
[5 empty] | 0.1446655 | 0.01834723 |  |  | 0.2122542 | 0.01718478 | 0.3863741 | 0.01953791 | 0.5337779 | 0.01722195
[5 empty] | 0.1517542 | 0.01908112 |  |  | 0.2156593 | 0.01787217 | 0.3904168 | 0.02031942 | 0.5415219 | 0.01791083
[5 empty] | 0.1516991 | 0.01981501 |  |  | 0.2169527 | 0.01855956 | 0.3922724 | 0.02110094 | 0.5486233 | 0.01859971
[5 empty] | 0.1465055 | 0.02054889 |  |  | 0.2182359 | 0.01924695 | 0.3922418 | 0.02188245 | 0.551683 | 0.01928858
[5 empty] | 0.1421788 | 0.02128278 |  |  | 0.2202105 | 0.01993435 | 0.3949259 | 0.02266397 | 0.5530021 | 0.01997746
[5 empty] | 0.1447242 | 0.02201667 |  |  | 0.2221781 | 0.02062174 | 0.3962255 | 0.02344549 | 0.5615818 | 0.02066634
[5 empty] | 0.1441473 | 0.02275056 |  |  | 0.2232404 | 0.02130913 | 0.4001417 | 0.024227 | 0.5620228 | 0.02135522
[5 empty] | 0.1554532 | 0.02348445 |  |  | 0.2254987 | 0.02199652 | 0.3989752 | 0.02500852 | 0.5637265 | 0.0220441
[5 empty] | 0.1566475 | 0.02421834 |  |  | 0.2258549 | 0.02268391 | 0.400829 | 0.02579003 | 0.5646936 | 0.02273297
[5 empty] | 0.1497355 | 0.02495223 |  |  | 0.2257104 | 0.0233713 | 0.3974318 | 0.02657155 | 0.5694254 | 0.02342185
[5 empty] | 0.1467168 | 0.02568612 |  |  | 0.2268668 | 0.02405869 | 0.3958285 | 0.02735307 | 0.5684227 | 0.02411073
[5 empty] | 0.1565783 | 0.02642001 |  |  | 0.2262258 | 0.02474608 | 0.3962647 | 0.02813458 | 0.5682868 | 0.02479961
[5 empty] | 0.1523286 | 0.0271539 |  |  | 0.2274885 | 0.02543348 | 0.3945858 | 0.0289161 | 0.5724235 | 0.02548849
[5 empty] | 0.1469782 | 0.02788779 |  |  | 0.2273456 | 0.02612087 | 0.3933373 | 0.02969762 | 0.5686503 | 0.02617736
[5 empty] | 0.1425378 | 0.02862167 |  |  | 0.2275063 | 0.02680826 | 0.3886644 | 0.03047913 | 0.5675354 | 0.02686624
[5 empty] | 0.1500179 | 0.02935556 |  |  | 0.2258891 | 0.02749565 | 0.3887128 | 0.03126065 | 0.571505 | 0.02755512
[5 empty] | 0.1464291 | 0.03008945 |  |  | 0.2244128 | 0.02818304 | 0.3871277 | 0.03204216 | 0.5662853 | 0.028244
[5 empty] | 0.138782 | 0.03082334 |  |  | 0.2251962 | 0.02887043 | 0.3855547 | 0.03282368 | 0.5647025 | 0.02893288
[5 empty] | 0.1460872 | 0.03155723 |  |  | 0.2234578 | 0.02955782 | 0.3820391 | 0.0336052 | 0.5665829 | 0.02962175
[5 empty] | 0.1413552 | 0.03229112 |  |  | 0.2235166 | 0.03024521 | 0.3778264 | 0.03438671 | 0.5613527 | 0.03031063
[5 empty] | 0.1465967 | 0.03302501 |  |  | 0.2202911 | 0.0309326 | 0.3772619 | 0.03516823 | 0.5622379 | 0.03099951
[5 empty] | 0.1488221 | 0.0337589 |  |  | 0.2195001 | 0.03162 | 0.3727913 | 0.03594975 | 0.5558649 | 0.03168839
[5 empty] | 0.1430422 | 0.03449279 |  |  | 0.2179624 | 0.03230739 | 0.3704597 | 0.03673126 | 0.5577599 | 0.03237727
[5 empty] | 0.1372675 | 0.03522668 |  |  | 0.2168966 | 0.03299478 | 0.3714128 | 0.03751278 | 0.553749 | 0.03306614
[5 empty] | 0.1455086 | 0.03596057 |  |  | 0.2157214 | 0.03368217 | 0.3681959 | 0.03829429 | 0.5529585 | 0.03375502
[5 empty] | 0.135776 | 0.03669445 |  |  | 0.2140556 | 0.03436956 | 0.3643544 | 0.03907581 | 0.5506145 | 0.0344439
[5 empty] | 0.1350803 | 0.03742834 |  |  | 0.213018 | 0.03505695 | 0.3648338 | 0.03985733 | 0.5459433 | 0.03513278
[5 empty] | 0.1364321 | 0.03816223 |  |  | 0.2120271 | 0.03574434 | 0.3632794 | 0.04063884 | 0.540371 | 0.03582166
[5 empty] | 0.1448421 | 0.03889612 |  |  | 0.2123018 | 0.03643173 | 0.3622368 | 0.04142036 | 0.5431239 | 0.03651053
[5 empty] | 0.1393207 | 0.03963001 |  |  | 0.2097607 | 0.03711913 | 0.3651374 | 0.04220188 | 0.5383282 | 0.03719941
[5 empty] | 0.1418786 | 0.0403639 |  |  | 0.2086226 | 0.03780652 | 0.3642221 | 0.04298339 | 0.53461 | 0.03788829
[5 empty] | 0.1325264 | 0.04109779 |  |  | 0.2090062 | 0.03849391 | 0.3659525 | 0.04376491 | 0.5299956 | 0.03857717
[5 empty] | 0.1302746 | 0.04183168 |  |  | 0.2070302 | 0.0391813 | 0.3660987 | 0.04454642 | 0.5318112 | 0.03926605
[5 empty] | 0.1291337 | 0.04256557 |  |  | 0.2083133 | 0.03986869 | 0.3679308 | 0.04532794 | 0.526983 | 0.03995492
[5 empty] | 0.1301134 | 0.04329946 |  |  | 0.2070743 | 0.04055608 | 0.3677189 | 0.04610946 | 0.5239372 | 0.0406438
[5 empty] | 0.1322052 | 0.04403335 |  |  | 0.2061319 | 0.04124347 | 0.3690332 | 0.04689097 | 0.5257 | 0.04133268
[5 empty] | 0.1303989 | 0.04476723 |  |  | 0.2074835 | 0.04193086 | 0.3728437 | 0.04767249 | 0.5211975 | 0.04202156
[5 empty] | 0.1376874 | 0.04550112 |  |  | 0.2072909 | 0.04261826 | 0.3742206 | 0.048454 | 0.520156 | 0.04271044
[5 empty] | 0.1420633 | 0.04623501 |  |  | 0.2072427 | 0.04330565 | 0.3768339 | 0.04923552 | 0.5183018 | 0.04339931
[5 empty] | 0.1335192 | 0.0469689 |  |  | 0.209228 | 0.04399304 | 0.3787537 | 0.05001704 | 0.5193609 | 0.04408819
[5 empty] | 0.1380479 | 0.04770279 |  |  | 0.2080358 | 0.04468043 | 0.3825502 | 0.05079855 | 0.5219597 | 0.04477707
[5 empty] | 0.144642 | 0.04843668 |  |  | 0.2092554 | 0.04536782 | 0.3833935 | 0.05158007 | 0.5214891 | 0.04546595
[5 empty] | 0.1382942 | 0.04917057 |  |  | 0.2104758 | 0.04605521 | 0.3856536 | 0.05236159 | 0.5214458 | 0.04615483
[5 empty] | 0.1349971 | 0.04990446 |  |  | 0.2107864 | 0.0467426 | 0.3896007 | 0.0531431 | 0.5224897 | 0.0468437
[5 empty] | 0.1377435 | 0.05063835 |  |  | 0.2120761 | 0.04742999 | 0.3927049 | 0.05392462 | 0.524263 | 0.04753258
[5 empty] | 0.142526 | 0.05137224 |  |  | 0.2125342 | 0.04811739 | 0.3953362 | 0.05470613 | 0.5290082 | 0.04822146
[5 empty] | 0.1483373 | 0.05210613 |  |  | 0.2135498 | 0.04880478 | 0.3960649 | 0.05548765 | 0.5313675 | 0.04891034
[5 empty] | 0.14317 | 0.05284001 |  |  | 0.2150121 | 0.04949217 | 0.4002609 | 0.05626917 | 0.5335833 | 0.04959922
[5 empty] | 0.1380169 | 0.0535739 |  |  | 0.2156102 | 0.05017956 | 0.4000945 | 0.05705068 | 0.5383978 | 0.05028809
[5 empty] | 0.1448707 | 0.05430779 |  |  | 0.2190333 | 0.05086695 | 0.4044356 | 0.0578322 | 0.5420535 | 0.05097697
[5 empty] | 0.1477239 | 0.05504168 |  |  | 0.2186705 | 0.05155434 | 0.4064545 | 0.05861372 | 0.5424927 | 0.05166585
[5 empty] | 0.1485692 | 0.05577557 |  |  | 0.219311 | 0.05224173 | 0.4074211 | 0.05939523 | 0.5467577 | 0.05235473
[5 empty] | 0.1533995 | 0.05650946 |  |  | 0.2225439 | 0.05292912 | 0.4071057 | 0.06017675 | 0.5531908 | 0.05304361
[5 empty] | 0.1522072 | 0.05724335 |  |  | 0.2226584 | 0.05361652 | 0.4083783 | 0.06095826 | 0.5539343 | 0.05373248
[5 empty] | 0.1529851 | 0.05797724 |  |  | 0.2244436 | 0.05430391 | 0.4100287 | 0.06173978 | 0.5600307 | 0.05442136
[5 empty] | 0.1547259 | 0.05871113 |  |  | 0.2254887 | 0.0549913 | 0.4075873 | 0.0625213 | 0.5606222 | 0.05511024
[5 empty] | 0.1434223 | 0.05944502 |  |  | 0.2263829 | 0.05567869 | 0.4097079 | 0.06330281 | 0.5678511 | 0.05579912
[5 empty] | 0.1440668 | 0.06017891 |  |  | 0.2265152 | 0.05636608 | 0.4111187 | 0.06408433 | 0.5730598 | 0.056488
[5 empty] | 0.1526523 | 0.06091279 |  |  | 0.2275749 | 0.05705347 | 0.4104195 | 0.06486584 | 0.5715907 | 0.05717687
[5 empty] | 0.1609572 | 0.06164668 |  |  | 0.2293511 | 0.05774086 | 0.4087101 | 0.06564736 | 0.576286 | 0.05786575
[5 empty] | 0.1527121 | 0.06238057 |  |  | 0.2298329 | 0.05842825 | 0.4106903 | 0.06642888 | 0.5784881 | 0.05855463
[5 empty] | 0.1532607 | 0.06311446 |  |  | 0.2301095 | 0.05911564 | 0.41096 | 0.06721039 | 0.5798393 | 0.05924351
[5 empty] | 0.1548223 | 0.06384835 |  |  | 0.2301701 | 0.05980304 | 0.4115188 | 0.06799191 | 0.583982 | 0.05993239
[5 empty] | 0.1473937 | 0.06458224 |  |  | 0.2323038 | 0.06049043 | 0.4096668 | 0.06877343 | 0.5870113 | 0.06062127
[5 empty] | 0.1559716 | 0.06531613 |  |  | 0.233046 | 0.06117782 | 0.4135036 | 0.06955494 | 0.5848109 | 0.06131014
[5 empty] | 0.1615528 | 0.06605002 |  |  | 0.2313922 | 0.06186521 | 0.4140291 | 0.07033646 | 0.5855544 | 0.06199902
[5 empty] | 0.161134 | 0.06678391 |  |  | 0.2317769 | 0.0625526 | 0.412543 | 0.07111797 | 0.5830812 | 0.0626879
[5 empty] | 0.1527119 | 0.0675178 |  |  | 0.2322572 | 0.06323999 | 0.4138452 | 0.07189949 | 0.583999 | 0.06337678
[5 empty] | 0.1582833 | 0.06825169 |  |  | 0.2321331 | 0.06392738 | 0.4134356 | 0.07268101 | 0.5826154 | 0.06406566
[5 empty] | 0.159845 | 0.06898557 |  |  | 0.2333045 | 0.06461477 | 0.4130138 | 0.07346252 | 0.5846378 | 0.06475453
[5 empty] | 0.1673936 | 0.06971946 |  |  | 0.2322711 | 0.06530217 | 0.4119797 | 0.07424404 | 0.5843736 | 0.06544341
[5 empty] | 0.161926 | 0.07045335 |  |  | 0.2320329 | 0.06598956 | 0.4158332 | 0.07502556 | 0.5814303 | 0.06613229
[5 empty] | 0.1594388 | 0.07118724 |  |  | 0.2341897 | 0.06667695 | 0.415474 | 0.07580707 | 0.5819154 | 0.06682117
[5 empty] | 0.1529288 | 0.07192113 |  |  | 0.2339414 | 0.06736434 | 0.413902 | 0.07658859 | 0.5771364 | 0.06751005
[5 empty] | 0.1653928 | 0.07265502 |  |  | 0.2333878 | 0.06805173 | 0.4158169 | 0.0773701 | 0.5778007 | 0.06819892
[5 empty] | 0.1638275 | 0.07338891 |  |  | 0.2329287 | 0.06873912 | 0.4138186 | 0.07815162 | 0.5788158 | 0.0688878
[5 empty] | 0.1702296 | 0.0741228 |  |  | 0.2328642 | 0.06942651 | 0.4147069 | 0.07893314 | 0.5798891 | 0.06957668
[5 empty] | 0.1625959 | 0.07485669 |  |  | 0.2332939 | 0.0701139 | 0.4156815 | 0.07971465 | 0.5761281 | 0.07026556
[5 empty] | 0.1699232 | 0.07559058 |  |  | 0.2345179 | 0.0708013 | 0.4148423 | 0.08049617 | 0.5750402 | 0.07095444
[5 empty] | 0.1702081 | 0.07632447 |  |  | 0.2347358 | 0.07148869 | 0.4143892 | 0.08127769 | 0.5763331 | 0.07164331
[5 empty] | 0.1564474 | 0.07705835 |  |  | 0.2332477 | 0.07217608 | 0.4171218 | 0.0820592 | 0.574914 | 0.07233219
[5 empty] | 0.1616379 | 0.07779224 |  |  | 0.2349533 | 0.07286347 | 0.4154401 | 0.08284072 | 0.5712904 | 0.07302107
[5 empty] | 0.1667762 | 0.07852613 |  |  | 0.2348525 | 0.07355086 | 0.4153438 | 0.08362223 | 0.57037 | 0.07370995
[5 empty] | 0.1648592 | 0.07926002 |  |  | 0.2352452 | 0.07423825 | 0.4148328 | 0.08440375 | 0.5689599 | 0.07439883
[5 empty] | 0.1648836 | 0.07999391 |  |  | 0.2342312 | 0.07492564 | 0.4164068 | 0.08518527 | 0.5705679 | 0.0750877
[5 empty] | 0.1558456 | 0.0807278 |  |  | 0.2346104 | 0.07561303 | 0.4146657 | 0.08596678 | 0.5664013 | 0.07577658
[5 empty] | 0.1677461 | 0.08146169 |  |  | 0.2336827 | 0.07630043 | 0.4146093 | 0.0867483 | 0.5646675 | 0.07646546
[5 empty] | 0.1555877 | 0.08219558 |  |  | 0.2345479 | 0.07698782 | 0.4173373 | 0.08752981 | 0.5654742 | 0.07715434
[5 empty] | 0.1553734 | 0.08292947 |  |  | 0.2349059 | 0.07767521 | 0.4163496 | 0.08831133 | 0.5650286 | 0.07784322
[5 empty] | 0.167106 | 0.08366336 |  |  | 0.2344565 | 0.0783626 | 0.4170923 | 0.08909285 | 0.5674383 | 0.07853209
[5 empty] | 0.1617881 | 0.08439725 |  |  | 0.2360996 | 0.07904999 | 0.4146279 | 0.08987436 | 0.5620107 | 0.07922097
[5 empty] | 0.1554227 | 0.08513113 |  |  | 0.235735 | 0.07973738 | 0.417561 | 0.09065588 | 0.5608534 | 0.07990985
[5 empty] | 0.1550125 | 0.08586502 |  |  | 0.2352627 | 0.08042477 | 0.4151046 | 0.0914374 | 0.5610709 | 0.08059873
[5 empty] | 0.1655604 | 0.08659891 |  |  | 0.2353825 | 0.08111216 | 0.4143713 | 0.09221891 | 0.560828 | 0.08128761
[5 empty] | 0.1540691 | 0.0873328 |  |  | 0.2356942 | 0.08179956 | 0.4123742 | 0.09300043 | 0.5634108 | 0.08197648
[5 empty] | 0.1565414 | 0.08806669 |  |  | 0.2359976 | 0.08248695 | 0.4137259 | 0.09378194 | 0.5595177 | 0.08266536
[5 empty] | 0.1619802 | 0.08880058 |  |  | 0.2347737 | 0.08317434 | 0.4110393 | 0.09456346 | 0.5609471 | 0.08335424
[5 empty] | 0.1643881 | 0.08953447 |  |  | 0.2362095 | 0.08386173 | 0.4083273 | 0.09534498 | 0.5575972 | 0.08404312
[5 empty] | 0.1597681 | 0.09026836 |  |  | 0.235606 | 0.08454912 | 0.4068026 | 0.09612649 | 0.5616664 | 0.084732
[5 empty] | 0.162123 | 0.09100225 |  |  | 0.2336643 | 0.08523651 | 0.4060781 | 0.09690801 | 0.560653 | 0.08542087
[5 empty] | 0.1584555 | 0.09173614 |  |  | 0.2353856 | 0.0859239 | 0.4022665 | 0.09768953 | 0.5578554 | 0.08610975
[5 empty] | 0.1487684 | 0.09247003 |  |  | 0.234871 | 0.08661129 | 0.4006808 | 0.09847104 | 0.557772 | 0.08679863
[5 empty] | 0.1540645 | 0.09320391 |  |  | 0.2349216 | 0.08729868 | 0.3994337 | 0.09925256 | 0.5584009 | 0.08748751
[5 empty] | 0.1603467 | 0.0939378 |  |  | 0.2331386 | 0.08798608 | 0.3985381 | 0.1000341 | 0.5590407 | 0.08817639
[5 empty] | 0.1626177 | 0.09467169 |  |  | 0.233423 | 0.08867347 | 0.3952068 | 0.1008156 | 0.5603896 | 0.08886526
[5 empty] | 0.1478804 | 0.09540558 |  |  | 0.2321761 | 0.08936086 | 0.3935526 | 0.1015971 | 0.5560459 | 0.08955414
[5 empty] | 0.1471375 | 0.09613947 |  |  | 0.2320988 | 0.09004825 | 0.3924883 | 0.1023786 | 0.5551081 | 0.09024302
[5 empty] | 0.1473918 | 0.09687336 |  |  | 0.2330924 | 0.09073564 | 0.3891268 | 0.1031601 | 0.5590744 | 0.0909319
[5 empty] | 0.1576461 | 0.09760725 |  |  | 0.232258 | 0.09142303 | 0.3881808 | 0.1039417 | 0.5552432 | 0.09162078
[5 empty] | 0.1489033 | 0.09834114 |  |  | 0.2304967 | 0.09211042 | 0.3877633 | 0.1047232 | 0.5567127 | 0.09230965
[5 empty] | 0.1471661 | 0.09907503 |  |  | 0.2321096 | 0.09279781 | 0.3868869 | 0.1055047 | 0.5557815 | 0.09299853
[5 empty] | 0.1514374 | 0.09980892 |  |  | 0.2300979 | 0.09348521 | 0.3823646 | 0.1062862 | 0.5552477 | 0.09368741
[5 empty] | 0.1557199 | 0.1005428 |  |  | 0.2311627 | 0.0941726 | 0.3820092 | 0.1070677 | 0.5532097 | 0.09437629
[5 empty] | 0.1530164 | 0.1012767 |  |  | 0.228505 | 0.09485999 | 0.3795888 | 0.1078492 | 0.554966 | 0.09506517
[5 empty] | 0.1483297 | 0.1020106 |  |  | 0.2300261 | 0.09554738 | 0.377753 | 0.1086308 | 0.5515147 | 0.09575404
[5 empty] | 0.1466627 | 0.1027445 |  |  | 0.228627 | 0.09623477 | 0.3784014 | 0.1094123 | 0.5519543 | 0.09644292
[5 empty] | 0.1420181 | 0.1034784 |  |  | 0.2279089 | 0.09692216 | 0.3730341 | 0.1101938 | 0.551883 | 0.0971318
[5 empty] | 0.1433988 | 0.1042123 |  |  | 0.226173 | 0.09760955 | 0.371651 | 0.1109753 | 0.5545993 | 0.09782068
[5 empty] | 0.1398075 | 0.1049461 |  |  | 0.2274202 | 0.09829694 | 0.371352 | 0.1117568 | 0.5526014 | 0.09850956
[5 empty] | 0.138247 | 0.10568 |  |  | 0.2264518 | 0.09898434 | 0.3704371 | 0.1125383 | 0.5500877 | 0.09919843
[5 empty] | 0.1517202 | 0.1064139 |  |  | 0.2242689 | 0.09967173 | 0.3692062 | 0.1133198 | 0.5539565 | 0.09988731
[5 empty] | 0.1472224 | 0.1071478 |  |  | 0.2241726 | 0.1003591 | 0.3671592 | 0.1141014 | 0.5499062 | 0.1005762
[5 empty] | 0.1377286 | 0.1078817 |  |  | 0.224064 | 0.1010465 | 0.3646961 | 0.1148829 | 0.5508351 | 0.1012651
[5 empty] | 0.1442364 | 0.1086156 |  |  | 0.2232443 | 0.1017339 | 0.3621168 | 0.1156644 | 0.5477416 | 0.1019539
[5 empty] | 0.1367458 | 0.1093495 |  |  | 0.2215146 | 0.1024213 | 0.3602213 | 0.1164459 | 0.5514239 | 0.1026428
[5 empty] | 0.1442568 | 0.1100834 |  |  | 0.221276 | 0.1031087 | 0.3560095 | 0.1172274 | 0.5499805 | 0.1033317
[5 empty] | 0.1337695 | 0.1108173 |  |  | 0.2215296 | 0.1037961 | 0.3565814 | 0.1180089 | 0.5505096 | 0.1040206
[5 empty] | 0.1342839 | 0.1115511 |  |  | 0.2195766 | 0.1044835 | 0.3559368 | 0.1187905 | 0.5486096 | 0.1047095
[5 empty] | 0.1358001 | 0.112285 |  |  | 0.2181181 | 0.1051709 | 0.3515758 | 0.119572 | 0.5475789 | 0.1053983
[5 empty] | 0.1463181 | 0.1130189 |  |  | 0.2181551 | 0.1058582 | 0.3513983 | 0.1203535 | 0.5448157 | 0.1060872
[5 empty] | 0.1368378 | 0.1137528 |  |  | 0.218589 | 0.1065456 | 0.3489041 | 0.121135 | 0.5483184 | 0.1067761
[5 empty] | 0.1403594 | 0.1144867 |  |  | 0.2177184 | 0.107233 | 0.3453933 | 0.1219165 | 0.5430757 | 0.107465
[5 empty] | 0.1358828 | 0.1152206 |  |  | 0.2162044 | 0.1079204 | 0.3453658 | 0.122698 | 0.5447389 | 0.1081538
[5 empty] | 0.1354082 | 0.1159545 |  |  | 0.2143333 | 0.1086078 | 0.3408216 | 0.1234796 | 0.5460031 | 0.1088427
[5 empty] | 0.1339354 | 0.1166884 |  |  | 0.213906 | 0.1092952 | 0.3393605 | 0.1242611 | 0.5444704 | 0.1095316
[5 empty] | 0.1334646 | 0.1174223 |  |  | 0.2127233 | 0.1099826 | 0.3393825 | 0.1250426 | 0.5397425 | 0.1102205
[5 empty] | 0.1389958 | 0.1181561 |  |  | 0.2122864 | 0.11067 | 0.3348876 | 0.1258241 | 0.5412215 | 0.1109094
[5 empty] | 0.1375291 | 0.11889 |  |  | 0.209996 | 0.1113574 | 0.3356756 | 0.1266056 | 0.5408092 | 0.1115982
[5 empty] | 0.1330643 | 0.1196239 |  |  | 0.2102532 | 0.1120448 | 0.3306467 | 0.1273871 | 0.5364076 | 0.1122871
[5 empty] | 0.1346017 | 0.1203578 |  |  | 0.2078589 | 0.1127322 | 0.3309005 | 0.1281687 | 0.5359185 | 0.112976
[5 empty] | 0.1401411 | 0.1210917 |  |  | 0.208514 | 0.1134196 | 0.3276372 | 0.1289502 | 0.5335439 | 0.1136649
[5 empty] | 0.1276827 | 0.1218256 |  |  | 0.2066195 | 0.1141069 | 0.3232567 | 0.1297317 | 0.5322857 | 0.1143537
[5 empty] | 0.1282264 | 0.1225595 |  |  | 0.2037763 | 0.1147943 | 0.3213588 | 0.1305132 | 0.5307459 | 0.1150426
[5 empty] | 0.1407724 | 0.1232934 |  |  | 0.2032854 | 0.1154817 | 0.3200436 | 0.1312947 | 0.5282263 | 0.1157315
[5 empty] | 0.1283206 | 0.1240273 |  |  | 0.2027476 | 0.1161691 | 0.319611 | 0.1320762 | 0.5255288 | 0.1164204
[5 empty] | 0.124871 | 0.1247611 |  |  | 0.200964 | 0.1168565 | 0.3172609 | 0.1328578 | 0.5265554 | 0.1171093
[5 empty] | 0.1374237 | 0.125495 |  |  | 0.1996355 | 0.1175439 | 0.3143932 | 0.1336393 | 0.5229079 | 0.1177981
[5 empty] | 0.1319787 | 0.1262289 |  |  | 0.198163 | 0.1182313 | 0.313808 | 0.1344208 | 0.5191884 | 0.118487
[5 empty] | 0.1285361 | 0.1269628 |  |  | 0.1952475 | 0.1189187 | 0.3107051 | 0.1352023 | 0.5198987 | 0.1191759
[5 empty] | 0.1240959 | 0.1276967 |  |  | 0.1940899 | 0.1196061 | 0.3074845 | 0.1359838 | 0.5163407 | 0.1198648
[5 empty] | 0.1376581 | 0.1284306 |  |  | 0.1930911 | 0.1202935 | 0.3054461 | 0.1367653 | 0.5157163 | 0.1205537
[5 empty] | 0.1252227 | 0.1291645 |  |  | 0.1909521 | 0.1209809 | 0.3034898 | 0.1375469 | 0.5143275 | 0.1212425
[5 empty] | 0.1327898 | 0.1298984 |  |  | 0.1896739 | 0.1216682 | 0.3006157 | 0.1383284 | 0.5073762 | 0.1219314
[5 empty] | 0.1253594 | 0.1306323 |  |  | 0.1874573 | 0.1223556 | 0.2981236 | 0.1391099 | 0.5046643 | 0.1226203
[5 empty] | 0.1199315 | 0.1313661 |  |  | 0.1846034 | 0.123043 | 0.2937135 | 0.1398914 | 0.5060937 | 0.1233092
[5 empty] | 0.1295062 | 0.1321 |  |  | 0.183213 | 0.1237304 | 0.2916853 | 0.1406729 | 0.5042664 | 0.123998
[5 empty] | 0.1340835 | 0.1328339 |  |  | 0.1822871 | 0.1244178 | 0.291839 | 0.1414544 | 0.4984841 | 0.1246869
[5 empty] | 0.1346634 | 0.1335678 |  |  | 0.1797267 | 0.1251052 | 0.2863745 | 0.1422359 | 0.499349 | 0.1253758
[5 empty] | 0.1182459 | 0.1343017 |  |  | 0.1766326 | 0.1257926 | 0.2872917 | 0.1430175 | 0.4912628 | 0.1260647
[5 empty] | 0.1228311 | 0.1350356 |  |  | 0.1756059 | 0.12648 | 0.2815906 | 0.143799 | 0.4910275 | 0.1267536
[5 empty] | 0.1204191 | 0.1357695 |  |  | 0.1744475 | 0.1271674 | 0.2818712 | 0.1445805 | 0.488545 | 0.1274424
[5 empty] | 0.1270098 | 0.1365034 |  |  | 0.1703582 | 0.1278548 | 0.2775333 | 0.145362 | 0.4835172 | 0.1281313
[5 empty] | 0.1186032 | 0.1372373 |  |  | 0.1699391 | 0.1285422 | 0.2762769 | 0.1461435 | 0.4821461 | 0.1288202
[5 empty] | 0.1251995 | 0.1379711 |  |  | 0.1669912 | 0.1292295 | 0.274402 | 0.146925 | 0.4791335 | 0.1295091
[5 empty] | 0.1187986 | 0.138705 |  |  | 0.1659152 | 0.1299169 | 0.2714084 | 0.1477066 | 0.4746814 | 0.1301979
[5 empty] | 0.1264006 | 0.1394389 |  |  | 0.1630122 | 0.1306043 | 0.2679962 | 0.1484881 | 0.4737917 | 0.1308868
[5 empty] | 0.1160055 | 0.1401728 |  |  | 0.1596832 | 0.1312917 | 0.2643653 | 0.1492696 | 0.4711663 | 0.1315757
[5 empty] | 0.1226133 | 0.1409067 |  |  | 0.157229 | 0.1319791 | 0.2643156 | 0.1500511 | 0.4665071 | 0.1322646
[5 empty] | 0.129224 | 0.1416406 |  |  | 0.1550507 | 0.1326665 | 0.261047 | 0.1508326 | 0.4616161 | 0.1329535
[5 empty] | 0.1158377 | 0.1423745 |  |  | 0.153249 | 0.1333539 | 0.2559595 | 0.1516141 | 0.4583951 | 0.1336423
[5 empty] | 0.1184545 | 0.1431084 |  |  | 0.1516251 | 0.1340413 | 0.2538531 | 0.1523957 | 0.4572461 | 0.1343312
[5 empty] | 0.1280743 | 0.1438423 |  |  | 0.1497798 | 0.1347287 | 0.2511276 | 0.1531772 | 0.455171 | 0.1350201
[5 empty] | 0.1216972 | 0.1445762 |  |  | 0.1461141 | 0.1354161 | 0.248583 | 0.1539587 | 0.4525716 | 0.135709
[5 empty] | 0.1283232 | 0.14531 |  |  | 0.1454289 | 0.1361035 | 0.2465193 | 0.1547402 | 0.45025 | 0.1363978
[5 empty] | 0.1159523 | 0.1460439 |  |  | 0.1410251 | 0.1367909 | 0.2440364 | 0.1555217 | 0.4461081 | 0.1370867