## 1
Общество с ограниченной ответственностью "Инженерная геология" (ООО "ИнжГео") | [11 empty] | Общество с ограниченной ответственностью "Инженерная геология" (ООО "ИнжГео")
Юр. адрес: 117279, г. Москва, ул. Миклухо-Маклая, 36 а, этаж 5, пом. XXIII к. 76-84 | [11 empty] | Юр. адрес: 117279, г. Москва, ул. Миклухо-Маклая, 36 а, этаж 5, пом. XXIII к. 76-84 | [8 empty] | нагр |  |  | X0 | Y0 | R |  | нагр |  |  |  | X0 | Y0 | R | нагр |  |  |  | X0 | Y0 | R |  | нагр |  |  |  | X0 | Y0 | R
Телефон/факс +7 (495) 132-30-00, Адрес электронной почты inbox@inj-geo.ru | [11 empty] | Телефон/факс +7 (495) 132-30-00, Адрес электронной почты inbox@inj-geo.ru | [12 empty] | 0 | [7 empty] | 0 | [6 empty] | 0 | [7 empty] | 0
[21 empty] | девиатор | [6 empty] | девиатор | [6 empty] | девиатор | [7 empty] | девиатор
Испытательная лаборатория ООО «ИнжГео» | [11 empty] | Испытательная лаборатория ООО «ИнжГео» | [8 empty] | x0 | Угол | X | Y |  |  |  | x0 |  | Угол | X | Y |  |  | x0 |  | Угол | X | Y |  |  |  | x0 |  | Угол | X | Y
Адрес места осуществления деятельности лаборатории: г. Москва, просп. Вернадского, д. 51, стр. 1 | [11 empty] | Адрес места осуществления деятельности лаборатории: г. Москва, просп. Вернадского, д. 51, стр. 1 | [9 empty] | 0 | [7 empty] | 0 | [6 empty] | 0 | [7 empty] | 0
Телефон +7(910)4557682, E-mail: slg85@mail.ru | [11 empty] | Телефон +7(910)4557682, E-mail: slg85@mail.ru | [9 empty] | 5 | [7 empty] | 5 | [6 empty] | 5 | [7 empty] | 5
[22 empty] | 10 | [7 empty] | 10 | [6 empty] | 10 | [7 empty] | 10
[12 empty] | Протокол испытаний № 13-63/365 от 29-10-2023 | [9 empty] | 15 | [7 empty] | 15 | [6 empty] | 15 | [7 empty] | 15
[22 empty] | 20 | [7 empty] | 20 | [6 empty] | 20 | [7 empty] | 20
[12 empty] | Наименование и адрес заказчика: Переход трубопровода через р. Енисей | [9 empty] | 25 | [7 empty] | 25 | [6 empty] | 25 | [7 empty] | 25
[12 empty] | Наименование объекта: ООО Регионстрой | [9 empty] | 30 | [7 empty] | 30 | [6 empty] | 30 | [7 empty] | 30
Наименование используемого метода/методики: ГОСТ 12248.4-2020 | [11 empty] | Наименование используемого метода/методики: ГОСТ 12248.3-2020 | [9 empty] | 35 | [7 empty] | 35 | [6 empty] | 35 | [7 empty] | 35
Условия проведения испытания: температура окружающей среды (18 - 25)0С, влажность воздуха (40 - 75)% | [11 empty] | Условия проведения испытания: температура окружающей среды (18 - 25)0С, влажность воздуха (40 - 75)% | [9 empty] | 40 | [7 empty] | 40 | [6 empty] | 40 | [7 empty] | 40
[12 empty] | Дата получение объекта подлежащего испытаниям: 02-10-2023 | [9 empty] | 45 | [7 empty] | 45 | [6 empty] | 45 | [7 empty] | 45
[12 empty] | Дата испытания: 25.10.2022-19.11.2365 | [9 empty] | 50 | [7 empty] | 50 | [6 empty] | 50 | [7 empty] | 50
[22 empty] | 55 | [7 empty] | 55 | [6 empty] | 55 | [7 empty] | 55
Испытание грунтов методом трехосного сжатия | [11 empty] | Испытание грунтов методом трехосного сжатия | [9 empty] | 60 | [7 empty] | 60 | [6 empty] | 60 | [7 empty] | 60
[22 empty] | 65 | [7 empty] | 65 | [6 empty] | 65 | [7 empty] | 65
Лабораторный номер: | [6 empty] | We, д.е. = |  |  |  |  | Лабораторный номер: |  | 1400 |  |  |  | We, д.е. = | 0.176 |  |  | 70 | [7 empty] | 70 | [6 empty] | 70 | [7 empty] | 70
Номер скважины: | [6 empty] | ρ, г/см3 = |  |  |  |  | Номер скважины: |  | BH-160 |  |  |  | ρ, г/см3 = |  |  |  | 75 | [7 empty] | 75 | [6 empty] | 75 | [7 empty] | 75
Глубина отбора, м: | [6 empty] | ρs, г/см3 = |  |  |  |  | Глубина отбора, м: |  | 6.4 |  |  |  | ρs, г/см3 = | 2.7 |  |  | 80 | [7 empty] | 80 | [6 empty] | 80 | [7 empty] | 80
Наименование грунта: | [6 empty] | e, д.е. = |  |  |  |  | Наименование грунта: |  | Щебенистый грунт, заполнитель суглинок, легкий пылеватый, после оттаивания текучепластичный |  |  |  | e, д.е. = |  |  |  | 85 | [7 empty] | 85 | [6 empty] | 85 | [7 empty] | 85
Схема проведения опыта: | [6 empty] | IL, д.е. = |  |  |  |  | Схема проведения опыта: |  | КД |  |  |  | IL, д.е. = | 0.8224199 |  |  | 90 | [7 empty] | 90 | [6 empty] | 90 | [7 empty] | 90
[22 empty] | 95 | [7 empty] | 95 | [6 empty] | 95 | [7 empty] | 95
[22 empty] | 100 | [7 empty] | 100 | [6 empty] | 100 | [7 empty] | 100
Результаты испытаний | [11 empty] | Результаты испытаний | [9 empty] | 105 | [7 empty] | 105 | [6 empty] | 105 | [7 empty] | 105
[22 empty] | 110 | [7 empty] | 110 | [6 empty] | 110 | [7 empty] | 110
[22 empty] | 115 | [7 empty] | 115 | [6 empty] | 115 | [7 empty] | 115
[22 empty] | 120 | [7 empty] | 120 | [6 empty] | 120 | [7 empty] | 120
[22 empty] | 125 | [7 empty] | 125 | [6 empty] | 125 | [7 empty] | 125
[22 empty] | 130 | [7 empty] | 130 | [6 empty] | 130 | [7 empty] | 130
[22 empty] | 135 | [7 empty] | 135 | [6 empty] | 135 | [7 empty] | 135
[22 empty] | 140 | [7 empty] | 140 | [6 empty] | 140 | [7 empty] | 140
[22 empty] | 145 | [7 empty] | 145 | [6 empty] | 145 | [7 empty] | 145
[22 empty] | 150 | [7 empty] | 150 | [6 empty] | 150 | [7 empty] | 150
[22 empty] | 155 | [7 empty] | 155 | [6 empty] | 155 | [7 empty] | 155
[22 empty] | 160 | [7 empty] | 160 | [6 empty] | 160 | [7 empty] | 160
[22 empty] | 165 | [7 empty] | 165 | [6 empty] | 165 | [7 empty] | 165
[22 empty] | 170 | [7 empty] | 170 | [6 empty] | 170 | [7 empty] | 170
[22 empty] | 175 | [7 empty] | 175 | [6 empty] | 175 | [7 empty] | 175
[22 empty] | 180 | [7 empty] | 180 | [6 empty] | 180 | [7 empty] | 180
[13 empty] | Давление в камере, Мпа σ3 | Вертикальная нагрузка, Мпа σ1 | Поровое давление, Мпа u
| K0, д.е. | 0.809191 |  |  |  |  | Коэфф. Точки | [5 empty] | 0.15 | 0.2813955 | [5 empty] | 1 | [6 empty] | σ3,кПа | σ1,кПа | u, кПа |  |  |  | 4
| q_zg, МПа | 0.1213787 | [10 empty] | 0.25 | 0.4285559 | [27 empty] | δ3, Мпа | δ1-δ3, МПа | δ1, МПа | δ1, КПа
|  |  | Модуль деформации, МПа: | [9 empty] | 0.35 | 0.5757164 | [21 empty] | С, МПа:
|  |  | Е0= |  | Точки модуля (полное напр.), МПа |  |  |  | 0.1213787 | 0.1942058 | [25 empty] | φ, град:
|  |  | E50 = |  | qf (полное напр.), МПа |  |  |  | 0.2810889 | [26 empty] | E, Мпа
|  |  | Коэф. Поперечной деформации, ϑ = | [9 empty] | Эффективные значения угла внутреннего трения и удельного сцепления ϕ', С' | [13 empty] | x | 0
[13 empty] | ϕ', град. = | 11 | [12 empty] | y |  |  |  | С, кПа | φ,°
[13 empty] | С', МПа = | 0.025
| Исполнитель: | [6 empty] | Морозов Д.С. |  |  |  |  | Исполнитель: |  |  |  |  | Морозов Д.С.
| Начальник исп. лаборатории: | [6 empty] | Семиколенова Л.Г. |  |  |  |  | Начальник исп. лаборатории: |  |  |  |  | Семиколенова Л.Г.
Лист 1 , всего листов 2 | [11 empty] | Лист 2 , всего листов 2
Частичное воспроизведение протокола испытаний без письменного разрешения ООО «ИнжГео» ЗАПРЕЩАЕТСЯ | [11 empty] | Частичное воспроизведение протокола испытаний без письменного разрешения ООО «ИнжГео» ЗАПРЕЩАЕТСЯ
[5 empty] | второй график |  | первый график | [9 empty] | К Пуассона
dev50 | epsE50 | ind | devE0 | epsE0 | dev | eps | sigma |  | dev1 | eps1 | dev2 | eps2 | dev3 | eps3 |  | Глины
0.1310889 | 0.002274143 |  |  |  | 0 | 0 |  |  | 0 | 0 | 0 | 0 | 0 | 0 |  | < 0 | 0,20-0,30
ind |  |  |  |  | 0.07282719 | 0.0007580476 |  |  | 0.052 | 0.0005412604 | 0.08927797 | 0.0008684872 | 0.1128582 | 0.0008390888 |  | 0-0,25 | 0,30-0,38
2 |  |  |  |  | 0.09805747 | 0.00146642 |  |  | 0.06569775 | 0.001139731 | 0.0911831 | 0.00145939 | 0.1169595 | 0.001459228 |  | 0,25< | 0,38-0,45
E0 |  |  |  |  | 0.1310889 | 0.002274143 |  |  | 0.07053586 | 0.002191163 | 0.09489083 | 0.002189086 | 0.121765 | 0.002188843 |  | Суглинки | 0,35-0,37
epsE0 | devE0 |  |  |  | 0.1290937 | 0.002932841 |  |  | 0.07275743 | 0.002921551 | 0.09873601 | 0.002918781 | 0.1271621 | 0.002918457 |  | Пески и супеси | 0,30-0,35
0.0007580476 | 0.07282719 |  |  |  | 0.142571 | 0.003666051 |  |  | 0.075867 | 0.003651939 | 0.1006183 | 0.003648476 | 0.1342542 | 0.003648071
[5 empty] | 0.1488335 | 0.004399261 |  |  | 0.07986644 | 0.004382327 | 0.1044372 | 0.004378171 | 0.1397452 | 0.004377685
График E50 |  | График E |  |  | 0.1328846 | 0.005132471 |  |  | 0.08275763 | 0.005112714 | 0.1073925 | 0.005107867 | 0.1441388 | 0.0051073
eps | q | sigma |  |  | 0.1557274 | 0.005865682 |  |  | 0.08444246 | 0.005843102 | 0.1115837 | 0.005837562 | 0.1487386 | 0.005836914
Горизонтальная линия E50 |  | Касательная |  |  | 0.1593653 | 0.006598892 |  |  | 0.08702282 | 0.00657349 | 0.1139104 | 0.006567257 | 0.1540485 | 0.006566528
0 |  | a | b |  | 0.1698015 | 0.007332102 |  |  | 0.09050057 | 0.007303878 | 0.1174724 | 0.007296952 | 0.1571722 | 0.007296142
|  |  | 0 |  | 0.1640392 | 0.008065312 |  |  | 0.09247762 | 0.008034266 | 0.1202691 | 0.008026648 | 0.1608133 | 0.008025756
Вертикальная линия E50 |  | p1 и p2 |  |  | 0.1670818 | 0.008798522 |  |  | 0.09465583 | 0.008764653 | 0.1230003 | 0.008756343 | 0.1656756 | 0.008755371
| 0 | 0 |  |  | 0.1869323 | 0.009531733 |  |  | 0.09753709 | 0.009495041 | 0.1249655 | 0.009486038 | 0.1702628 | 0.009484985
[5 empty] | 0.1775942 | 0.01026494 |  |  | 0.09902329 | 0.01022543 | 0.1277643 | 0.01021573 | 0.1732786 | 0.0102146
Касательная линия E50 |  |  |  |  | 0.1760706 | 0.01099815 |  |  | 0.1022163 | 0.01095582 | 0.1313965 | 0.01094543 | 0.1771268 | 0.01094421
0 | 0 | Горизонтальная 1 |  |  | 0.1873649 | 0.01173136 |  |  | 0.102918 | 0.0116862 | 0.1334616 | 0.01167512 | 0.179911 | 0.01167383
[5 empty] | 0.1814802 | 0.01246457 |  |  | 0.1049303 | 0.01241659 | 0.1347592 | 0.01240482 | 0.1842351 | 0.01240344
Горизонтальная линия qкр |  |  |  |  | 0.1854198 | 0.01319778 |  |  | 0.1071551 | 0.01314698 | 0.1384889 | 0.01313451 | 0.1861027 | 0.01313306
Горизонтальная линия q |  | Горизонтальная 2 |  |  | 0.1901869 | 0.01393099 |  |  | 0.1086942 | 0.01387737 | 0.1407504 | 0.01386421 | 0.1890175 | 0.01386267
0 |  | 0 |  |  | 0.1907849 | 0.0146642 |  |  | 0.1102495 | 0.01460776 | 0.1431434 | 0.0145939 | 0.1931832 | 0.01459228
[5 empty] | 0.2182169 | 0.01539741 |  |  | 0.111723 | 0.01533814 | 0.1455673 | 0.0153236 | 0.1950037 | 0.0153219
Вертикальная линия q |  |  |  |  | 0.2214862 | 0.01613062 |  |  | 0.1142164 | 0.01606853 | 0.1467219 | 0.0160533 | 0.1970826 | 0.01605151
| 0 |  |  |  | 0.2265961 | 0.01686383 |  |  | 0.1152318 | 0.01679892 | 0.1485067 | 0.01678299 | 0.2004236 | 0.01678113
[5 empty] | 0.2245498 | 0.01759704 |  |  | 0.1170708 | 0.01752931 | 0.1510215 | 0.01751269 | 0.2010304 | 0.01751074
[5 empty] | 0.2283506 | 0.01833025 |  |  | 0.1173356 | 0.01825969 | 0.1531657 | 0.01824238 | 0.2044069 | 0.01824036
[5 empty] | 0.2170017 | 0.01906347 |  |  | 0.1194278 | 0.01899008 | 0.1553391 | 0.01897208 | 0.2064566 | 0.01896997
[5 empty] | 0.2215063 | 0.01979668 |  |  | 0.1198495 | 0.01972047 | 0.1575412 | 0.01970177 | 0.2081833 | 0.01969958
[5 empty] | 0.2208678 | 0.02052989 |  |  | 0.1205025 | 0.02045086 | 0.1577716 | 0.02043147 | 0.2106908 | 0.0204292
[5 empty] | 0.2270894 | 0.0212631 |  |  | 0.1222886 | 0.02118125 | 0.1605301 | 0.02116116 | 0.2105827 | 0.02115881
[5 empty] | 0.2281743 | 0.02199631 |  |  | 0.1230098 | 0.02191163 | 0.1621162 | 0.02189086 | 0.2129628 | 0.02188843
[5 empty] | 0.2201257 | 0.02272952 |  |  | 0.1244679 | 0.02264202 | 0.1632295 | 0.02262055 | 0.2145349 | 0.02261804
[5 empty] | 0.229947 | 0.02346273 |  |  | 0.1250649 | 0.02337241 | 0.1638697 | 0.02335025 | 0.2165025 | 0.02334766
[5 empty] | 0.2326414 | 0.02419594 |  |  | 0.1251025 | 0.0241028 | 0.1664363 | 0.02407994 | 0.2162695 | 0.02407727
[5 empty] | 0.2432121 | 0.02492915 |  |  | 0.1267828 | 0.02483318 | 0.1665291 | 0.02480964 | 0.2177396 | 0.02480688
[5 empty] | 0.2336624 | 0.02566236 |  |  | 0.1272075 | 0.02556357 | 0.1684475 | 0.02553933 | 0.2182164 | 0.0255365
[5 empty] | 0.2379955 | 0.02639557 |  |  | 0.1274786 | 0.02629396 | 0.1697913 | 0.02626903 | 0.2203038 | 0.02626611
[5 empty] | 0.2392147 | 0.02712878 |  |  | 0.1281979 | 0.02702435 | 0.1706601 | 0.02699872 | 0.2208054 | 0.02699573
[5 empty] | 0.2453233 | 0.02786199 |  |  | 0.1277673 | 0.02775474 | 0.1721535 | 0.02772842 | 0.221625 | 0.02772534
[5 empty] | 0.2493244 | 0.0285952 |  |  | 0.1284888 | 0.02848512 | 0.173371 | 0.02845811 | 0.2222662 | 0.02845495
[5 empty] | 0.2362214 | 0.02932841 |  |  | 0.1294641 | 0.02921551 | 0.1735124 | 0.02918781 | 0.2226329 | 0.02918457
[5 empty] | 0.2360175 | 0.03006162 |  |  | 0.1295952 | 0.0299459 | 0.1751773 | 0.02991751 | 0.2224287 | 0.02991418
[5 empty] | 0.2507159 | 0.03079483 |  |  | 0.1300839 | 0.03067629 | 0.1745652 | 0.0306472 | 0.2231573 | 0.0306438
[5 empty] | 0.2383199 | 0.03152804 |  |  | 0.1293322 | 0.03140667 | 0.1751758 | 0.0313769 | 0.2244225 | 0.03137341
[5 empty] | 0.2428328 | 0.03226125 |  |  | 0.1304418 | 0.03213706 | 0.1763087 | 0.03210659 | 0.223528 | 0.03210303
[5 empty] | 0.2482578 | 0.03299446 |  |  | 0.1302148 | 0.03286745 | 0.1765636 | 0.03283629 | 0.2237775 | 0.03283264
[5 empty] | 0.2425981 | 0.03372767 |  |  | 0.130153 | 0.03359784 | 0.17664 | 0.03356598 | 0.2238747 | 0.03356225
[5 empty] | 0.246857 | 0.03446088 |  |  | 0.1306582 | 0.03432823 | 0.1764376 | 0.03429568 | 0.2236234 | 0.03429187
[5 empty] | 0.2470378 | 0.03519409 |  |  | 0.1300324 | 0.03505861 | 0.176656 | 0.03502537 | 0.2252273 | 0.03502148
[5 empty] | 0.2621779 | 0.0359273 |  |  | 0.1313955 | 0.035789 | 0.1785559 | 0.03575507 | 0.2257164 | 0.0357511
[5 empty] | 0.2511779 | 0.03666051 |  |  | 0.1303951 | 0.03651939 | 0.1772537 | 0.03648476 | 0.2248154 | 0.03648071
[5 empty] | 0.2441116 | 0.03739372 |  |  | 0.1305633 | 0.03724978 | 0.1782123 | 0.03721446 | 0.2242586 | 0.03721033
[5 empty] | 0.2399187 | 0.03812693 |  |  | 0.130738 | 0.03798016 | 0.1769279 | 0.03794415 | 0.2239116 | 0.03793994
[5 empty] | 0.2516051 | 0.03886014 |  |  | 0.1307222 | 0.03871055 | 0.1779052 | 0.03867385 | 0.2227786 | 0.03866955
[5 empty] | 0.2511766 | 0.03959335 |  |  | 0.1303205 | 0.03944094 | 0.177051 | 0.03940354 | 0.2223687 | 0.03939917
[5 empty] | 0.2566393 | 0.04032656 |  |  | 0.1303371 | 0.04017133 | 0.1756721 | 0.04013324 | 0.223091 | 0.04012878
[5 empty] | 0.2599988 | 0.04105977 |  |  | 0.1292766 | 0.04090172 | 0.1762751 | 0.04086293 | 0.2217545 | 0.0408584
[5 empty] | 0.2352613 | 0.04179298 |  |  | 0.1283433 | 0.0416321 | 0.1741668 | 0.04159263 | 0.2203683 | 0.04158801
[5 empty] | 0.2504326 | 0.04252619 |  |  | 0.1274416 | 0.04236249 | 0.174354 | 0.04232232 | 0.2192414 | 0.04231763
[5 empty] | 0.2315186 | 0.0432594 |  |  | 0.127976 | 0.04309288 | 0.1721433 | 0.04305202 | 0.2179829 | 0.04304724
[5 empty] | 0.2425251 | 0.04399261 |  |  | 0.1260508 | 0.04382327 | 0.1724415 | 0.04378171 | 0.215302 | 0.04377685
[5 empty] | 0.2524582 | 0.04472582 |  |  | 0.1256705 | 0.04455365 | 0.1711554 | 0.04451141 | 0.2153075 | 0.04450647
[5 empty] | 0.2493237 | 0.04545903 |  |  | 0.1250395 | 0.04528404 | 0.1698916 | 0.04524111 | 0.2135086 | 0.04523608
[5 empty] | 0.2451275 | 0.04619224 |  |  | 0.1242622 | 0.04601443 | 0.1682569 | 0.0459708 | 0.2104144 | 0.0459657
[5 empty] | 0.2258755 | 0.04692545 |  |  | 0.123543 | 0.04674482 | 0.1656581 | 0.0467005 | 0.2099339 | 0.04669531
[5 empty] | 0.2455737 | 0.04765866 |  |  | 0.1226863 | 0.04747521 | 0.1644018 | 0.04743019 | 0.2063762 | 0.04742492
[5 empty] | 0.2492279 | 0.04839187 |  |  | 0.1216965 | 0.04820559 | 0.1629948 | 0.04815989 | 0.2064504 | 0.04815454
[5 empty] | 0.230844 | 0.04912508 |  |  | 0.120178 | 0.04893598 | 0.1615438 | 0.04888958 | 0.2025654 | 0.04888415
[5 empty] | 0.230428 | 0.04985829 |  |  | 0.1188353 | 0.04966637 | 0.1603556 | 0.04961928 | 0.2012304 | 0.04961377
[5 empty] | 0.2409858 | 0.0505915 |  |  | 0.1177727 | 0.05039676 | 0.1579369 | 0.05034897 | 0.1980545 | 0.05034338
[5 empty] | 0.2305232 | 0.05132471 |  |  | 0.1172947 | 0.05112714 | 0.1562945 | 0.05107867 | 0.1959466 | 0.051073
[5 empty] | 0.2180461 | 0.05205792 |  |  | 0.1156056 | 0.05185753 | 0.154535 | 0.05180836 | 0.1937159 | 0.05180261
[5 empty] | 0.2305606 | 0.05279113 |  |  | 0.11501 | 0.05258792 | 0.1530652 | 0.05253806 | 0.1913714 | 0.05253222
[5 empty] | 0.2290724 | 0.05352434 |  |  | 0.1138121 | 0.05331831 | 0.1528918 | 0.05326775 | 0.1890222 | 0.05326184
[5 empty] | 0.2245874 | 0.05425755 |  |  | 0.1123164 | 0.0540487 | 0.1505216 | 0.05399745 | 0.1882773 | 0.05399145
[5 empty] | 0.2131117 | 0.05499076 |  |  | 0.1112274 | 0.05477908 | 0.1491613 | 0.05472714 | 0.1864458 | 0.05472107
[5 empty] | 0.2086511 | 0.05572397 |  |  | 0.1109493 | 0.05550947 | 0.1478177 | 0.05545684 | 0.1836368 | 0.05545068
[5 empty] | 0.2112114 | 0.05645719 |  |  | 0.1091867 | 0.05623986 | 0.1457974 | 0.05618653 | 0.1816593 | 0.0561803
[5 empty] | 0.2317987 | 0.0571904 |  |  | 0.108144 | 0.05697025 | 0.1444072 | 0.05691623 | 0.1791224 | 0.05690991
[5 empty] | 0.2064188 | 0.05792361 |  |  | 0.1078255 | 0.05770063 | 0.1417538 | 0.05764592 | 0.1781351 | 0.05763952
[5 empty] | 0.2110776 | 0.05865682 |  |  | 0.1067356 | 0.05843102 | 0.140444 | 0.05837562 | 0.1750066 | 0.05836914
[5 empty] | 0.222781 | 0.05939003 |  |  | 0.1055789 | 0.05916141 | 0.1400845 | 0.05910531 | 0.1724458 | 0.05909875
[5 empty] | 0.2085349 | 0.06012324 |  |  | 0.1044596 | 0.0598918 | 0.138282 | 0.05983501 | 0.1715619 | 0.05982837
[5 empty] | 0.2013453 | 0.06085645 |  |  | 0.1042822 | 0.06062219 | 0.1372433 | 0.06056471 | 0.1689639 | 0.06055798
[5 empty] | 0.207218 | 0.06158966 |  |  | 0.1028511 | 0.06135257 | 0.1359751 | 0.0612944 | 0.1672608 | 0.06128759
[5 empty] | 0.2091589 | 0.06232287 |  |  | 0.1017708 | 0.06208296 | 0.1332841 | 0.0620241 | 0.1664617 | 0.06201721
[5 empty] | 0.207174 | 0.06305608 |  |  | 0.1009455 | 0.06281335 | 0.132477 | 0.06275379 | 0.1644758 | 0.06274682
[5 empty] | 0.2072692 | 0.06378929 |  |  | 0.1012798 | 0.06354374 | 0.1314607 | 0.06348349 | 0.163012 | 0.06347644
[5 empty] | 0.2074384 | 0.0645225 |  |  | 0.100469 | 0.06427412 | 0.131329 | 0.06421318 | 0.1622611 | 0.06420605
[5 empty] | 0.2146082 | 0.06525571 |  |  | 0.09905866 | 0.06500451 | 0.129399 | 0.06494288 | 0.1596115 | 0.06493567
[5 empty] | 0.1937661 | 0.06598892 |  |  | 0.09843972 | 0.0657349 | 0.129856 | 0.06567257 | 0.1585445 | 0.06566528
[5 empty] | 0.1929139 | 0.06672213 |  |  | 0.0982134 | 0.06646529 | 0.1290016 | 0.06640227 | 0.1580623 | 0.06639489
[5 empty] | 0.196053 | 0.06745534 |  |  | 0.09808087 | 0.06719568 | 0.1271378 | 0.06713196 | 0.1561675 | 0.06712451
[5 empty] | 0.202185 | 0.06818855 |  |  | 0.09714328 | 0.06792606 | 0.1270662 | 0.06786166 | 0.1561623 | 0.06785412
[5 empty] | 0.1943116 | 0.06892176 |  |  | 0.09680182 | 0.06865645 | 0.1260887 | 0.06859135 | 0.1551493 | 0.06858374
[5 empty] | 0.1904344 | 0.06965497 |  |  | 0.09565764 | 0.06938684 | 0.1247071 | 0.06932105 | 0.1540307 | 0.06931335
[5 empty] | 0.2095549 | 0.07038818 |  |  | 0.09571192 | 0.07011723 | 0.123223 | 0.07005074 | 0.151209 | 0.07004297
[5 empty] | 0.1996748 | 0.07112139 |  |  | 0.09466582 | 0.07084761 | 0.1226384 | 0.07078044 | 0.1503865 | 0.07077258
[5 empty] | 0.1937957 | 0.0718546 |  |  | 0.0939205 | 0.071578 | 0.1219549 | 0.07151013 | 0.1490657 | 0.07150219
[5 empty] | 0.187919 | 0.07258781 |  |  | 0.09267714 | 0.07230839 | 0.1212745 | 0.07223983 | 0.146849 | 0.07223181
[5 empty] | 0.2020465 | 0.07332102 |  |  | 0.09283689 | 0.07303878 | 0.1198987 | 0.07296952 | 0.1469386 | 0.07296142
[5 empty] | 0.1841798 | 0.07405423 |  |  | 0.09230094 | 0.07376917 | 0.1178295 | 0.07369922 | 0.144837 | 0.07369104
[5 empty] | 0.2073204 | 0.07478744 |  |  | 0.09067044 | 0.07449955 | 0.1173686 | 0.07442892 | 0.1439467 | 0.07442065
[5 empty] | 0.1894699 | 0.07552065 |  |  | 0.09064657 | 0.07522994 | 0.1167178 | 0.07515861 | 0.1425699 | 0.07515027
[5 empty] | 0.19863 | 0.07625386 |  |  | 0.08993048 | 0.07596033 | 0.1156788 | 0.07588831 | 0.1413091 | 0.07587988
[5 empty] | 0.2048021 | 0.07698707 |  |  | 0.08902335 | 0.07669072 | 0.1149535 | 0.076618 | 0.1400666 | 0.07660949
[5 empty] | 0.197988 | 0.07772028 |  |  | 0.08932634 | 0.0774211 | 0.1134436 | 0.0773477 | 0.1397449 | 0.07733911
[5 empty] | 0.1821892 | 0.07845349 |  |  | 0.08804062 | 0.07815149 | 0.1125509 | 0.07807739 | 0.1375464 | 0.07806872
[5 empty] | 0.1864074 | 0.0791867 |  |  | 0.08726736 | 0.07888188 | 0.1120772 | 0.07880709 | 0.1355733 | 0.07879834
[5 empty] | 0.184644 | 0.07991991 |  |  | 0.08650773 | 0.07961227 | 0.1103243 | 0.07953678 | 0.1341282 | 0.07952795
[5 empty] | 0.1789007 | 0.08065312 |  |  | 0.08656289 | 0.08034266 | 0.1105939 | 0.08026648 | 0.1348133 | 0.08025756
[5 empty] | 0.1941792 | 0.08138633 |  |  | 0.086334 | 0.08107304 | 0.1102879 | 0.08099617 | 0.1334312 | 0.08098718
[5 empty] | 0.1824809 | 0.08211954 |  |  | 0.08542224 | 0.08180343 | 0.1087079 | 0.08172587 | 0.1328841 | 0.08171679
[5 empty] | 0.1878076 | 0.08285275 |  |  | 0.08462878 | 0.08253382 | 0.1087559 | 0.08245556 | 0.1317745 | 0.08244641
[5 empty] | 0.1891607 | 0.08358596 |  |  | 0.08515477 | 0.08326421 | 0.1064335 | 0.08318526 | 0.1297048 | 0.08317602
[5 empty] | 0.1765419 | 0.08431917 |  |  | 0.08390139 | 0.08399459 | 0.1071426 | 0.08391495 | 0.1292773 | 0.08390564
[5 empty] | 0.1849529 | 0.08505238 |  |  | 0.0842698 | 0.08472498 | 0.1065849 | 0.08464465 | 0.1279944 | 0.08463525
[5 empty] | 0.1783951 | 0.08578559 |  |  | 0.08376118 | 0.08545537 | 0.1045622 | 0.08537434 | 0.1265585 | 0.08536486
[5 empty] | 0.1768702 | 0.0865188 |  |  | 0.08237668 | 0.08618576 | 0.1039763 | 0.08610404 | 0.1274721 | 0.08609448
[5 empty] | 0.1903797 | 0.08725201 |  |  | 0.08231748 | 0.08691615 | 0.104829 | 0.08683373 | 0.1256374 | 0.08682409
[5 empty] | 0.1819254 | 0.08798522 |  |  | 0.08178474 | 0.08764653 | 0.104122 | 0.08756343 | 0.1245569 | 0.08755371
[5 empty] | 0.1845087 | 0.08871843 |  |  | 0.08147962 | 0.08837692 | 0.1037572 | 0.08829312 | 0.123833 | 0.08828332
[5 empty] | 0.1901312 | 0.08945164 |  |  | 0.08090331 | 0.08910731 | 0.1035363 | 0.08902282 | 0.1234681 | 0.08901294
[5 empty] | 0.1947947 | 0.09018485 |  |  | 0.08085696 | 0.0898377 | 0.1018611 | 0.08975252 | 0.1237645 | 0.08974255
[5 empty] | 0.1715006 | 0.09091806 |  |  | 0.08074173 | 0.09056808 | 0.1012334 | 0.09048221 | 0.1235246 | 0.09047216
[5 empty] | 0.1892505 | 0.09165127 |  |  | 0.08065881 | 0.09129847 | 0.1026549 | 0.09121191 | 0.1227509 | 0.09120178
[5 empty] | 0.1930461 | 0.09238448 |  |  | 0.08010935 | 0.09202886 | 0.1024274 | 0.0919416 | 0.1213456 | 0.09193139
[5 empty] | 0.181889 | 0.09311769 |  |  | 0.08119451 | 0.09275925 | 0.1012528 | 0.0926713 | 0.1210113 | 0.09266101
[5 empty] | 0.1877807 | 0.09385091 |  |  | 0.08101548 | 0.09348964 | 0.1011327 | 0.09340099 | 0.1218503 | 0.09339062
[5 empty] | 0.1857229 | 0.09458412 |  |  | 0.08057342 | 0.09422002 | 0.1008691 | 0.09413069 | 0.1218649 | 0.09412024
[5 empty] | 0.1837156 | 0.09531733 |  |  | 0.08086839 | 0.09495041 | 0.1008618 | 0.09486038 | 0.1221552 | 0.09484985
[5 empty] | 0.1677457 | 0.09605054 |  |  | 0.08119065 | 0.0956808 | 0.100996 | 0.09559008 | 0.1209012 | 0.09557946
[5 empty] | 0.1738086 | 0.09678375 |  |  | 0.07993694 | 0.09641119 | 0.1019667 | 0.09631977 | 0.1219963 | 0.09630908
[5 empty] | 0.1719031 | 0.09751696 |  |  | 0.0803064 | 0.09714157 | 0.1008726 | 0.09704947 | 0.1219387 | 0.09703869
[5 empty] | 0.169028 | 0.09825017 |  |  | 0.08009818 | 0.09787196 | 0.1014124 | 0.09777916 | 0.1232268 | 0.09776831
[5 empty] | 0.1881822 | 0.09898338 |  |  | 0.08111142 | 0.09860235 | 0.1024848 | 0.09850886 | 0.1227586 | 0.09849792
[5 empty] | 0.1753645 | 0.09971659 |  |  | 0.08104526 | 0.09933274 | 0.1020885 | 0.09923855 | 0.1225326 | 0.09922753
[5 empty] | 0.1825738 | 0.1004498 |  |  | 0.08179883 | 0.1000631 | 0.1016223 | 0.09996825 | 0.1222469 | 0.09995715
[5 empty] | 0.1888088 | 0.101183 |  |  | 0.08177129 | 0.1007935 | 0.1029847 | 0.1006979 | 0.1239998 | 0.1006868
[5 empty] | 0.1940683 | 0.1019162 |  |  | 0.08116177 | 0.1015239 | 0.1031746 | 0.1014276 | 0.1245896 | 0.1014164
[5 empty] | 0.1823513 | 0.1026494 |  |  | 0.08186941 | 0.1022543 | 0.1033905 | 0.1021573 | 0.1254144 | 0.102146
[5 empty] | 0.1816566 | 0.1033826 |  |  | 0.08239336 | 0.1029847 | 0.1033313 | 0.102887 | 0.1246725 | 0.1028756
[5 empty] | 0.1769829 | 0.1041158 |  |  | 0.08273276 | 0.1037151 | 0.1045955 | 0.1036167 | 0.1242622 | 0.1036052
[5 empty] | 0.1783291 | 0.1048491 |  |  | 0.08228674 | 0.1044455 | 0.1033819 | 0.1043464 | 0.1248817 | 0.1043348
[5 empty] | 0.170694 | 0.1055823 |  |  | 0.08255446 | 0.1051758 | 0.1049892 | 0.1050761 | 0.1261293 | 0.1050644
[5 empty] | 0.1950765 | 0.1063155 |  |  | 0.08333505 | 0.1059062 | 0.1043161 | 0.1058058 | 0.1280032 | 0.1057941
[5 empty] | 0.1714754 | 0.1070487 |  |  | 0.08262764 | 0.1066366 | 0.1055613 | 0.1065355 | 0.1273016 | 0.1065237
[5 empty] | 0.1718895 | 0.1077819 |  |  | 0.0840314 | 0.107367 | 0.1051234 | 0.1072652 | 0.1283229 | 0.1072533
[5 empty] | 0.1903176 | 0.1085151 |  |  | 0.08324545 | 0.1080974 | 0.1059012 | 0.1079949 | 0.1284652 | 0.1079829
[5 empty] | 0.1757586 | 0.1092483 |  |  | 0.08476893 | 0.1088278 | 0.1066934 | 0.1087246 | 0.1287268 | 0.1087125
[5 empty] | 0.1862113 | 0.1099815 |  |  | 0.084401 | 0.1095582 | 0.1071987 | 0.1094543 | 0.1309059 | 0.1094421
[5 empty] | 0.1956746 | 0.1107147 |  |  | 0.08484078 | 0.1102886 | 0.1075157 | 0.110184 | 0.1299008 | 0.1101717
[5 empty] | 0.1981471 | 0.1114479 |  |  | 0.08508743 | 0.1110189 | 0.1083431 | 0.1109137 | 0.1314097 | 0.1109014
[5 empty] | 0.1896279 | 0.1121812 |  |  | 0.08564008 | 0.1117493 | 0.1092797 | 0.1116434 | 0.131131 | 0.111631
[5 empty] | 0.1901157 | 0.1129144 |  |  | 0.08599787 | 0.1124797 | 0.1102242 | 0.1123731 | 0.1333627 | 0.1123606
[5 empty] | 0.1866093 | 0.1136476 |  |  | 0.08695995 | 0.1132101 | 0.1105752 | 0.1131028 | 0.1346032 | 0.1130902
[5 empty] | 0.1801076 | 0.1143808 |  |  | 0.08602546 | 0.1139405 | 0.1107315 | 0.1138325 | 0.1344507 | 0.1138198
[5 empty] | 0.1956093 | 0.115114 |  |  | 0.08699354 | 0.1146709 | 0.1104917 | 0.1145622 | 0.1347035 | 0.1145494
[5 empty] | 0.1771134 | 0.1158472 |  |  | 0.08706332 | 0.1154013 | 0.1114546 | 0.1152918 | 0.1355598 | 0.115279
[5 empty] | 0.1896187 | 0.1165804 |  |  | 0.08793396 | 0.1161317 | 0.1124188 | 0.1160215 | 0.1371179 | 0.1160087
[5 empty] | 0.1951239 | 0.1173136 |  |  | 0.08760459 | 0.116862 | 0.113483 | 0.1167512 | 0.1370759 | 0.1167383
[5 empty] | 0.1876392 | 0.1180468 |  |  | 0.08858266 | 0.1175924 | 0.1135581 | 0.1174809 | 0.1374491 | 0.1174679
[5 empty] | 0.1991871 | 0.1187801 |  |  | 0.08938463 | 0.1183228 | 0.1143696 | 0.1182106 | 0.1381711 | 0.1181975
[5 empty] | 0.1857683 | 0.1195133 |  |  | 0.08921108 | 0.1190532 | 0.1155184 | 0.1189403 | 0.1401432 | 0.1189271
[5 empty] | 0.1933829 | 0.1202465 |  |  | 0.09036213 | 0.1197836 | 0.1149047 | 0.11967 | 0.1399656 | 0.1196567
[5 empty] | 0.2000312 | 0.1209797 |  |  | 0.09063788 | 0.120514 | 0.1154287 | 0.1203997 | 0.1411385 | 0.1203863
[5 empty] | 0.1917132 | 0.1217129 |  |  | 0.09143843 | 0.1212444 | 0.1159905 | 0.1211294 | 0.1436621 | 0.121116
[5 empty] | 0.2074292 | 0.1224461 |  |  | 0.09076389 | 0.1219748 | 0.1176903 | 0.1218591 | 0.1443367 | 0.1218456
[5 empty] | 0.2091792 | 0.1231793 |  |  | 0.09231436 | 0.1227051 | 0.1185282 | 0.1225888 | 0.1446625 | 0.1225752
[5 empty] | 0.1929634 | 0.1239125 |  |  | 0.09298996 | 0.1234355 | 0.1198044 | 0.1233185 | 0.1458397 | 0.1233048
[5 empty] | 0.187782 | 0.1246457 |  |  | 0.09369078 | 0.1241659 | 0.1203191 | 0.1240482 | 0.1472685 | 0.1240344
[5 empty] | 0.1996352 | 0.1253789 |  |  | 0.09361694 | 0.1248963 | 0.1219724 | 0.1247779 | 0.1485491 | 0.124764
[5 empty] | 0.2065229 | 0.1261122 |  |  | 0.09376853 | 0.1256267 | 0.1216644 | 0.1255076 | 0.1496818 | 0.1254936
[5 empty] | 0.2054455 | 0.1268454 |  |  | 0.09514566 | 0.1263571 | 0.1240954 | 0.1262373 | 0.1508668 | 0.1262233
[5 empty] | 0.2104031 | 0.1275786 |  |  | 0.09564844 | 0.1270875 | 0.1238655 | 0.126967 | 0.1537042 | 0.1269529
[5 empty] | 0.1933958 | 0.1283118 |  |  | 0.09697697 | 0.1278179 | 0.1258749 | 0.1276967 | 0.1544943 | 0.1276825
[5 empty] | 0.2044237 | 0.129045 |  |  | 0.09773137 | 0.1285482 | 0.1258237 | 0.1284264 | 0.1553374 | 0.1284121
[5 empty] | 0.212487 | 0.1297782 |  |  | 0.09731173 | 0.1292786 | 0.127112 | 0.1291561 | 0.1569336 | 0.1291417
[5 empty] | 0.2085859 | 0.1305114 |  |  | 0.09901816 | 0.130009 | 0.1282401 | 0.1298858 | 0.1584832 | 0.1298713
[5 empty] | 0.2107205 | 0.1312446 |  |  | 0.1000508 | 0.1307394 | 0.1295081 | 0.1306154 | 0.1618863 | 0.1306009
[5 empty] | 0.214891 | 0.1319778 |  |  | 0.1006096 | 0.1314698 | 0.1308161 | 0.1313451 | 0.1617432 | 0.1313306
[5 empty] | 0.2000974 | 0.132711 |  |  | 0.101995 | 0.1322002 | 0.1337644 | 0.1320748 | 0.1650543 | 0.1320602
[5 empty] | 0.2153854 | 0.1334443 |  |  | 0.1020403 | 0.1329306 | 0.1336032 | 0.1328045 | 0.1665874 | 0.1327898
[5 empty] | 0.2177912 | 0.1341775 |  |  | 0.1029719 | 0.133661 | 0.1355737 | 0.1335342 | 0.1695975 | 0.1335194
[5 empty] | 0.2123098 | 0.1349107 |  |  | 0.1042862 | 0.1343914 | 0.1372704 | 0.1342639 | 0.1712769 | 0.134249
[5 empty] | 0.217936 | 0.1356439 |  |  | 0.1062793 | 0.1351217 | 0.1389874 | 0.1349936 | 0.1732179 | 0.1349786
[5 empty] | 0.2286648 | 0.1363771 |  |  | 0.1065476 | 0.1358521 | 0.1408192 | 0.1357233 | 0.1756128 | 0.1357082
[5 empty] | 0.205491 | 0.1371103 |  |  | 0.1084873 | 0.1365825 | 0.1436599 | 0.136453 | 0.178854 | 0.1364379
[5 empty] | 0.2154096 | 0.1378435 |  |  | 0.1099947 | 0.1373129 | 0.1452039 | 0.1371827 | 0.1822338 | 0.1371675
[5 empty] | 0.2244154 | 0.1385767 |  |  | 0.110466 | 0.1380433 | 0.1479455 | 0.1379124 | 0.1834446 | 0.1378971
[5 empty] | 0.2375033 | 0.1393099 |  |  | 0.1128975 | 0.1387737 | 0.1503789 | 0.1386421 | 0.1864786 | 0.1386267
[5 empty] | 0.2326682 | 0.1400431 |  |  | 0.1139854 | 0.1395041 | 0.1519984 | 0.1393718 | 0.1899283 | 0.1393563
[5 empty] | 0.2319051 | 0.1407764 |  |  | 0.1163261 | 0.1402345 | 0.1541984 | 0.1401015 | 0.1948859 | 0.1400859
[5 empty] | 0.2212087 | 0.1415096 |  |  | 0.1176157 | 0.1409648 | 0.1575731 | 0.1408312 | 0.1977438 | 0.1408155
[5 empty] | 0.2235741 | 0.1422428 |  |  | 0.1187506 | 0.1416952 | 0.1600168 | 0.1415609 | 0.2010944 | 0.1415452
[5 empty] | 0.2339961 | 0.142976 |  |  | 0.1211269 | 0.1424256 | 0.1626237 | 0.1422906 | 0.2043299 | 0.1422748
[5 empty] | 0.2484695 | 0.1437092 |  |  | 0.122441 | 0.143156 | 0.1651883 | 0.1430203 | 0.2087427 | 0.1430044
[5 empty] | 0.2489894 | 0.1444424 |  |  | 0.1243891 | 0.1438864 | 0.1682047 | 0.14375 | 0.2113251 | 0.143734
[5 empty] | 0.2565505 | 0.1451756 |  |  | 0.1272675 | 0.1446168 | 0.1722673 | 0.1444797 | 0.2172695 | 0.1444636
[5 empty] | 0.2521478 | 0.1459088 |  |  | 0.1287725 | 0.1453472 | 0.1739703 | 0.1452094 | 0.2205682 | 0.1451932