## 1
Общество с ограниченной ответственностью "Инженерная геология" (ООО "ИнжГео") | [11 empty] | Общество с ограниченной ответственностью "Инженерная геология" (ООО "ИнжГео")
Юр. адрес: 117279, г. Москва, ул. Миклухо-Маклая, 36 а, этаж 5, пом. XXIII к. 76-84 | [11 empty] | Юр. адрес: 117279, г. Москва, ул. Миклухо-Маклая, 36 а, этаж 5, пом. XXIII к. 76-84 | [8 empty] | нагр |  |  | X0 | Y0 | R |  | нагр |  |  |  | X0 | Y0 | R | нагр |  |  |  | X0 | Y0 | R |  | нагр |  |  |  | X0 | Y0 | R
Телефон/факс +7 (495) 132-30-00, Адрес электронной почты inbox@inj-geo.ru | [11 empty] | Телефон/факс +7 (495) 132-30-00, Адрес электронной почты inbox@inj-geo.ru | [12 empty] | 0 | [7 empty] | 0 | [6 empty] | 0 | [7 empty] | 0
[21 empty] | девиатор | [6 empty] | девиатор | [6 empty] | девиатор | [7 empty] | девиатор
Испытательная лаборатория ООО «ИнжГео» | [11 empty] | Испытательная лаборатория ООО «ИнжГео» | [8 empty] | x0 | Угол | X | Y |  |  |  | x0 |  | Угол | X | Y |  |  | x0 |  | Угол | X | Y |  |  |  | x0 |  | Угол | X | Y
Адрес места осуществления деятельности лаборатории: г. Москва, просп. Вернадского, д. 51, стр. 1 | [11 empty] | Адрес места осуществления деятельности лаборатории: г. Москва, просп. Вернадского, д. 51, стр. 1 | [9 empty] | 0 | [7 empty] | 0 | [6 empty] | 0 | [7 empty] | 0
Телефон +7(910)4557682, E-mail: slg85@mail.ru | [11 empty] | Телефон +7(910)4557682, E-mail: slg85@mail.ru | [9 empty] | 5 | [7 empty] | 5 | [6 empty] | 5 | [7 empty] | 5
[22 empty] | 10 | [7 empty] | 10 | [6 empty] | 10 | [7 empty] | 10
[12 empty] | Протокол испытаний № 13-63/366 от 30-10-2023 | [9 empty] | 15 | [7 empty] | 15 | [6 empty] | 15 | [7 empty] | 15
[22 empty] | 20 | [7 empty] | 20 | [6 empty] | 20 | [7 empty] | 20
[12 empty] | Наименование и адрес заказчика: Переход трубопровода через р. Енисей | [9 empty] | 25 | [7 empty] | 25 | [6 empty] | 25 | [7 empty] | 25
[12 empty] | Наименование объекта: ООО Регионстрой | [9 empty] | 30 | [7 empty] | 30 | [6 empty] | 30 | [7 empty] | 30
Наименование используемого метода/методики: ГОСТ 12248.4-2020 | [11 empty] | Наименование используемого метода/методики: ГОСТ 12248.3-2020 | [9 empty] | 35 | [7 empty] | 35 | [6 empty] | 35 | [7 empty] | 35
Условия проведения испытания: температура окружающей среды (18 - 25)0С, влажность воздуха (40 - 75)% | [11 empty] | Условия проведения испытания: температура окружающей среды (18 - 25)0С, влажность воздуха (40 - 75)% | [9 empty] | 40 | [7 empty] | 40 | [6 empty] | 40 | [7 empty] | 40
[12 empty] | Дата получение объекта подлежащего испытаниям: 03-10-2023 | [9 empty] | 45 | [7 empty] | 45 | [6 empty] | 45 | [7 empty] | 45
[12 empty] | Дата испытания: 25.10.2022-19.11.2366 | [9 empty] | 50 | [7 empty] | 50 | [6 empty] | 50 | [7 empty] | 50
[22 empty] | 55 | [7 empty] | 55 | [6 empty] | 55 | [7 empty] | 55
Испытание грунтов методом трехосного сжатия | [11 empty] | Испытание грунтов методом трехосного сжатия | [9 empty] | 60 | [7 empty] | 60 | [6 empty] | 60 | [7 empty] | 60
[22 empty] | 65 | [7 empty] | 65 | [6 empty] | 65 | [7 empty] | 65
Лабораторный номер: | [6 empty] | We, д.е. = |  |  |  |  | Лабораторный номер: |  | 1401 |  |  |  | We, д.е. = | 0.183 |  |  | 70 | [7 empty] | 70 | [6 empty] | 70 | [7 empty] | 70
Номер скважины: | [6 empty] | ρ, г/см3 = |  |  |  |  | Номер скважины: |  | BH-160 |  |  |  | ρ, г/см3 = | 2.03 |  |  | 75 | [7 empty] | 75 | [6 empty] | 75 | [7 empty] | 75
Глубина отбора, м: | [6 empty] | ρs, г/см3 = |  |  |  |  | Глубина отбора, м: |  | 8 |  |  |  | ρs, г/см3 = | 2.71 |  |  | 80 | [7 empty] | 80 | [6 empty] | 80 | [7 empty] | 80
Наименование грунта: | [6 empty] | e, д.е. = |  |  |  |  | Наименование грунта: |  | Щебенистый грунт, заполнитель суглинок, слабольдистый, легкий пылеватый, после оттаивания текучепластичный |  |  |  | e, д.е. = | 0.5792759 |  |  | 85 | [7 empty] | 85 | [6 empty] | 85 | [7 empty] | 85
Схема проведения опыта: | [6 empty] | IL, д.е. = |  |  |  |  | Схема проведения опыта: |  | КД |  |  |  | IL, д.е. = | 0.903478 |  |  | 90 | [7 empty] | 90 | [6 empty] | 90 | [7 empty] | 90
[22 empty] | 95 | [7 empty] | 95 | [6 empty] | 95 | [7 empty] | 95
[22 empty] | 100 | [7 empty] | 100 | [6 empty] | 100 | [7 empty] | 100
Результаты испытаний | [11 empty] | Результаты испытаний | [9 empty] | 105 | [7 empty] | 105 | [6 empty] | 105 | [7 empty] | 105
[22 empty] | 110 | [7 empty] | 110 | [6 empty] | 110 | [7 empty] | 110
[22 empty] | 115 | [7 empty] | 115 | [6 empty] | 115 | [7 empty] | 115
[22 empty] | 120 | [7 empty] | 120 | [6 empty] | 120 | [7 empty] | 120
[22 empty] | 125 | [7 empty] | 125 | [6 empty] | 125 | [7 empty] | 125
[22 empty] | 130 | [7 empty] | 130 | [6 empty] | 130 | [7 empty] | 130
[22 empty] | 135 | [7 empty] | 135 | [6 empty] | 135 | [7 empty] | 135
[22 empty] | 140 | [7 empty] | 140 | [6 empty] | 140 | [7 empty] | 140
[22 empty] | 145 | [7 empty] | 145 | [6 empty] | 145 | [7 empty] | 145
[22 empty] | 150 | [7 empty] | 150 | [6 empty] | 150 | [7 empty] | 150
[22 empty] | 155 | [7 empty] | 155 | [6 empty] | 155 | [7 empty] | 155
[22 empty] | 160 | [7 empty] | 160 | [6 empty] | 160 | [7 empty] | 160
[22 empty] | 165 | [7 empty] | 165 | [6 empty] | 165 | [7 empty] | 165
[22 empty] | 170 | [7 empty] | 170 | [6 empty] | 170 | [7 empty] | 170
[22 empty] | 175 | [7 empty] | 175 | [6 empty] | 175 | [7 empty] | 175
[22 empty] | 180 | [7 empty] | 180 | [6 empty] | 180 | [7 empty] | 180
[13 empty] | Давление в камере, Мпа σ3 | Вертикальная нагрузка, Мпа σ1 | Поровое давление, Мпа u
| K0, д.е. | 0.398185 |  |  |  |  | Коэфф. Точки | [5 empty] | 0.159152 | 0.6683149 | [5 empty] | 1 | [6 empty] | σ3,кПа | σ1,кПа | u, кПа |  |  |  | 4
| q_zg, МПа | 0.06337194 | [10 empty] | 0.259152 | 1.070594 | [27 empty] | δ3, Мпа | δ1-δ3, МПа | δ1, МПа | δ1, КПа
|  |  | Модуль деформации, МПа: | [9 empty] | 0.359152 | 1.472873 | [21 empty] | С, МПа:
|  |  | Е0= |  | Точки модуля (полное напр.), МПа |  |  |  | 0.06337194 | 0.1013951 | [25 empty] | φ, град:
|  |  | E50 = |  | qf (полное напр.), МПа |  |  |  | 0.2275937 | [26 empty] | E, Мпа
|  |  | Коэф. Поперечной деформации, ϑ = | [9 empty] | Эффективные значения угла внутреннего трения и удельного сцепления ϕ', С' | [13 empty] | x | 0
[13 empty] | ϕ', град. = | 37 | [12 empty] | y |  |  |  | С, кПа | φ,°
[13 empty] | С', МПа = | 0.007
| Исполнитель: | [6 empty] | Морозов Д.С. |  |  |  |  | Исполнитель: |  |  |  |  | Морозов Д.С.
| Начальник исп. лаборатории: | [6 empty] | Семиколенова Л.Г. |  |  |  |  | Начальник исп. лаборатории: |  |  |  |  | Семиколенова Л.Г.
Лист 1 , всего листов 2 | [11 empty] | Лист 2 , всего листов 2
Частичное воспроизведение протокола испытаний без письменного разрешения ООО «ИнжГео» ЗАПРЕЩАЕТСЯ | [11 empty] | Частичное воспроизведение протокола испытаний без письменного разрешения ООО «ИнжГео» ЗАПРЕЩАЕТСЯ
[5 empty] | второй график |  | первый график | [9 empty] | К Пуассона
dev50 | epsE50 | ind | devE0 | epsE0 | dev | eps | sigma |  | dev1 | eps1 | dev2 | eps2 | dev3 | eps3 |  | Глины
0.06844169 | 0.002399662 |  |  |  | 0 | 0 |  |  | 0 | 0 | 0 | 0 | 0 | 0 |  | < 0 | 0,20-0,30
ind |  |  |  |  | 0.03802316 | 0.0007998872 |  |  | 0.03627861 | 0.0007205409 | 0.0649828 | 0.0007454989 | 0.09972161 | 0.0007984275 |  | 0-0,25 | 0,30-0,38
2 |  |  |  |  | 0.05239866 | 0.001443071 |  |  | 0.06875292 | 0.001441082 | 0.1237602 | 0.001490998 | 0.2154912 | 0.001877414 |  | 0,25< | 0,38-0,45
E0 |  |  |  |  | 0.06844169 | 0.002399662 |  |  | 0.0954912 | 0.002008833 | 0.1554912 | 0.00193157 | 0.2551189 | 0.002395283 |  | Суглинки | 0,35-0,37
epsE0 | devE0 |  |  |  | 0.06848477 | 0.002886143 |  |  | 0.1200678 | 0.002882163 | 0.2039247 | 0.002981996 | 0.3061613 | 0.00319371 |  | Пески и супеси | 0,30-0,35
0.0007998872 | 0.03802316 |  |  |  | 0.07084445 | 0.003607679 |  |  | 0.1414111 | 0.003602704 | 0.2409617 | 0.003727495 | 0.3558304 | 0.003992138
[5 empty] | 0.07902281 | 0.004329214 |  |  | 0.1601837 | 0.004323245 | 0.2677314 | 0.004472994 | 0.3996439 | 0.004790565
График E50 |  | График E |  |  | 0.07402246 | 0.00505075 |  |  | 0.1735415 | 0.005043786 | 0.2989091 | 0.005218492 | 0.4407194 | 0.005588993
eps | q | sigma |  |  | 0.086846 | 0.005772286 |  |  | 0.1922403 | 0.005764327 | 0.3290701 | 0.005963991 | 0.4785747 | 0.00638742
Горизонтальная линия E50 |  | Касательная |  |  | 0.08549603 | 0.006493822 |  |  | 0.2080359 | 0.006484868 | 0.35389 | 0.00670949 | 0.5152272 | 0.007185848
0 |  | a | b |  | 0.09297516 | 0.007215357 |  |  | 0.2210841 | 0.007205409 | 0.3708442 | 0.007454989 | 0.5568606 | 0.008085852
|  |  | 0 |  | 0.09228597 | 0.007936893 |  |  | 0.2335408 | 0.007925949 | 0.405721 | 0.008400033 | 0.5774186 | 0.008782703
Вертикальная линия E50 |  | p1 и p2 |  |  | 0.08943108 | 0.008658429 |  |  | 0.2545815 | 0.008925983 | 0.4175063 | 0.008945987 | 0.6133063 | 0.00958113
| 0 | 0 |  |  | 0.0934131 | 0.009379964 |  |  | 0.2593444 | 0.009367031 | 0.4383016 | 0.009691486 | 0.6480787 | 0.01037956
[5 empty] | 0.09923461 | 0.0101015 |  |  | 0.2738613 | 0.01008757 | 0.4643958 | 0.01043698 | 0.6758448 | 0.01117799
Касательная линия E50 |  |  |  |  | 0.1018982 | 0.01082304 |  |  | 0.2883551 | 0.01080811 | 0.4873642 | 0.01118248 | 0.7090136 | 0.01197641
0 | 0 | Горизонтальная 1 |  |  | 0.1064066 | 0.01154457 |  |  | 0.300643 | 0.01152865 | 0.5123816 | 0.01192798 | 0.745794 | 0.01277484
[5 empty] | 0.1137622 | 0.01226611 |  |  | 0.3165425 | 0.01224919 | 0.530523 | 0.01267348 | 0.778295 | 0.01357327
Горизонтальная линия qкр |  |  |  |  | 0.1099677 | 0.01298764 |  |  | 0.3302709 | 0.01296974 | 0.5580634 | 0.01341898 | 0.8138257 | 0.0143717
Горизонтальная линия q |  | Горизонтальная 2 |  |  | 0.1140258 | 0.01370918 |  |  | 0.3440455 | 0.01369028 | 0.5779778 | 0.01416448 | 0.849595 | 0.01517012
0 |  | 0 |  |  | 0.1079389 | 0.01443071 |  |  | 0.3605837 | 0.01441082 | 0.5995412 | 0.01490998 | 0.8792119 | 0.01596855
[5 empty] | 0.1167098 | 0.01515225 |  |  | 0.3734028 | 0.01513136 | 0.6181286 | 0.01565548 | 0.9065855 | 0.01676698
Вертикальная линия q |  |  |  |  | 0.122341 | 0.01587379 |  |  | 0.3881202 | 0.0158519 | 0.644115 | 0.01640098 | 0.9278246 | 0.01756541
| 0 |  |  |  | 0.1208352 | 0.01659532 |  |  | 0.3965533 | 0.01657244 | 0.6584753 | 0.01714648 | 0.9559384 | 0.01836383
[5 empty] | 0.1241948 | 0.01731686 |  |  | 0.4115193 | 0.01729298 | 0.6783846 | 0.01789197 | 0.9846357 | 0.01916226
[5 empty] | 0.1204226 | 0.01803839 |  |  | 0.4248357 | 0.01801352 | 0.6994178 | 0.01863747 | 1.002926 | 0.01996069
[5 empty] | 0.1235211 | 0.01875993 |  |  | 0.4347197 | 0.01873406 | 0.7121499 | 0.01938297 | 1.024817 | 0.02075912
[5 empty] | 0.1304929 | 0.01948146 |  |  | 0.4473888 | 0.0194546 | 0.7344559 | 0.02012847 | 1.043719 | 0.02155754
[5 empty] | 0.1223407 | 0.020203 |  |  | 0.4564603 | 0.02017514 | 0.7423108 | 0.02087397 | 1.061941 | 0.02235597
[5 empty] | 0.119067 | 0.02092454 |  |  | 0.4665515 | 0.02089568 | 0.7579896 | 0.02161947 | 1.063291 | 0.0231544
[5 empty] | 0.1196744 | 0.02164607 |  |  | 0.4737797 | 0.02161623 | 0.7684673 | 0.02236497 | 1.081979 | 0.02395283
[5 empty] | 0.1331656 | 0.02236761 |  |  | 0.4785624 | 0.02233677 | 0.7797188 | 0.02311047 | 1.089613 | 0.02475125
[5 empty] | 0.1225431 | 0.02308914 |  |  | 0.4855169 | 0.02305731 | 0.7804192 | 0.02385597 | 1.088203 | 0.02554968
[5 empty] | 0.1328096 | 0.02381068 |  |  | 0.4930605 | 0.02377785 | 0.7900434 | 0.02460146 | 1.085663 | 0.02634811
[5 empty] | 0.1319676 | 0.02453221 |  |  | 0.4922105 | 0.02449839 | 0.7899665 | 0.02534696 | 1.088043 | 0.02714654
[5 empty] | 0.1330197 | 0.02525375 |  |  | 0.4956844 | 0.02521893 | 0.7897 | 0.02609246 | 1.088427 | 0.02794496
[5 empty] | 0.1329268 | 0.02597529 |  |  | 0.4989043 | 0.02593947 | 0.7935035 | 0.02683796 | 1.083782 | 0.02874339
[5 empty] | 0.1286613 | 0.02669682 |  |  | 0.4951731 | 0.02666001 | 0.7939836 | 0.02758346 | 1.083772 | 0.02954182
[5 empty] | 0.1282439 | 0.02741836 |  |  | 0.4969762 | 0.02738055 | 0.7877741 | 0.02832896 | 1.072961 | 0.03034025
[5 empty] | 0.1206954 | 0.02813989 |  |  | 0.4929478 | 0.02810109 | 0.787509 | 0.02907446 | 1.076515 | 0.03113867
[5 empty] | 0.1260363 | 0.02886143 |  |  | 0.4938218 | 0.02882163 | 0.7875223 | 0.02981996 | 1.071898 | 0.0319371
[5 empty] | 0.1212874 | 0.02958296 |  |  | 0.4937324 | 0.02954218 | 0.7837478 | 0.03056546 | 1.062675 | 0.03273553
[5 empty] | 0.1214692 | 0.0303045 |  |  | 0.4889136 | 0.03026272 | 0.7792194 | 0.03131095 | 1.064212 | 0.03353396
[5 empty] | 0.1226026 | 0.03102604 |  |  | 0.4883994 | 0.03098326 | 0.7813711 | 0.03205645 | 1.058273 | 0.03433238
[5 empty] | 0.127708 | 0.03174757 |  |  | 0.487824 | 0.0317038 | 0.7727368 | 0.03280195 | 1.053423 | 0.03513081
[5 empty] | 0.1208062 | 0.03246911 |  |  | 0.4840215 | 0.03242434 | 0.7739505 | 0.03354745 | 1.047127 | 0.03592924
[5 empty] | 0.1149178 | 0.03319064 |  |  | 0.4799258 | 0.03314488 | 0.7731461 | 0.03429295 | 1.035849 | 0.03672767
[5 empty] | 0.1130636 | 0.03391218 |  |  | 0.4823711 | 0.03386542 | 0.7646574 | 0.03503845 | 1.029155 | 0.03752609
[5 empty] | 0.1252641 | 0.03463371 |  |  | 0.4770914 | 0.03458596 | 0.7617185 | 0.03578395 | 1.02541 | 0.03832452
[5 empty] | 0.11554 | 0.03535525 |  |  | 0.4749207 | 0.0353065 | 0.7616632 | 0.03652945 | 1.023178 | 0.03912295
[5 empty] | 0.122912 | 0.03607679 |  |  | 0.4742932 | 0.03602704 | 0.7547254 | 0.03727495 | 1.023324 | 0.03992138
[5 empty] | 0.1154008 | 0.03679832 |  |  | 0.469543 | 0.03674758 | 0.7547392 | 0.03802044 | 1.012614 | 0.0407198
[5 empty] | 0.120027 | 0.03751986 |  |  | 0.470304 | 0.03746812 | 0.7530383 | 0.03876594 | 1.015911 | 0.04151823
[5 empty] | 0.1178113 | 0.03824139 |  |  | 0.4674104 | 0.03818867 | 0.7503569 | 0.03951144 | 1.009481 | 0.04231666
[5 empty] | 0.1097689 | 0.03896293 |  |  | 0.4668961 | 0.03890921 | 0.7460287 | 0.04025694 | 1.01109 | 0.04311509
[5 empty] | 0.1118295 | 0.03968446 |  |  | 0.4650954 | 0.03962975 | 0.7397877 | 0.04100244 | 1.005001 | 0.04391351
[5 empty] | 0.1149616 | 0.040406 |  |  | 0.4633422 | 0.04035029 | 0.7388678 | 0.04174794 | 1.007679 | 0.04471194
[5 empty] | 0.1141606 | 0.04112754 |  |  | 0.4593707 | 0.04107083 | 0.7398029 | 0.04249344 | 1.00489 | 0.04551037
[5 empty] | 0.1194217 | 0.04184907 |  |  | 0.4597148 | 0.04179137 | 0.7332271 | 0.04323894 | 1.010379 | 0.0463088
[5 empty] | 0.1237404 | 0.04257061 |  |  | 0.4608087 | 0.04251191 | 0.7350741 | 0.04398444 | 1.008526 | 0.04710722
[5 empty] | 0.1201119 | 0.04329214 |  |  | 0.4572883 | 0.04323245 | 0.7364779 | 0.04472994 | 1.010874 | 0.04790565
[5 empty] | 0.1225316 | 0.04401368 |  |  | 0.4624791 | 0.04395299 | 0.7359726 | 0.04547543 | 1.01356 | 0.04870408
[5 empty] | 0.1209948 | 0.04473521 |  |  | 0.4629538 | 0.04467353 | 0.7280918 | 0.04622093 | 1.015521 | 0.04950251
[5 empty] | 0.1174967 | 0.04545675 |  |  | 0.4593785 | 0.04539407 | 0.7282964 | 0.04696643 | 1.021993 | 0.05030093
[5 empty] | 0.1140327 | 0.04617829 |  |  | 0.4639195 | 0.04611461 | 0.7337746 | 0.04771193 | 1.034713 | 0.05109936
[5 empty] | 0.1155982 | 0.04689982 |  |  | 0.4668428 | 0.04683516 | 0.7341572 | 0.04845743 | 1.043719 | 0.05189779
[5 empty] | 0.1261885 | 0.04762136 |  |  | 0.4694146 | 0.0475557 | 0.7373388 | 0.04920293 | 1.046946 | 0.05269622
[5 empty] | 0.1277988 | 0.04834289 |  |  | 0.471201 | 0.04827624 | 0.7401142 | 0.04994843 | 1.053732 | 0.05349464
[5 empty] | 0.1254245 | 0.04906443 |  |  | 0.4695683 | 0.04899678 | 0.7467782 | 0.05069393 | 1.059113 | 0.05429307
[5 empty] | 0.117061 | 0.04978596 |  |  | 0.4758824 | 0.04971732 | 0.7521255 | 0.05143943 | 1.071426 | 0.0550915
[5 empty] | 0.1257034 | 0.0505075 |  |  | 0.4769095 | 0.05043786 | 0.7572509 | 0.05218492 | 1.084508 | 0.05588993
[5 empty] | 0.1203473 | 0.05122904 |  |  | 0.4802159 | 0.0511584 | 0.7647491 | 0.05293042 | 1.084295 | 0.05668836
[5 empty] | 0.1269878 | 0.05195057 |  |  | 0.4804676 | 0.05187894 | 0.767115 | 0.05367592 | 1.089725 | 0.05748678
[5 empty] | 0.1236203 | 0.05267211 |  |  | 0.4842308 | 0.05259948 | 0.7692433 | 0.05442142 | 1.098334 | 0.05828521
[5 empty] | 0.1192401 | 0.05339364 |  |  | 0.4871716 | 0.05332002 | 0.7743288 | 0.05516692 | 1.106558 | 0.05908364
[5 empty] | 0.1248426 | 0.05411518 |  |  | 0.4920562 | 0.05404056 | 0.7821662 | 0.05591242 | 1.109635 | 0.05988207
[5 empty] | 0.125423 | 0.05483672 |  |  | 0.4924507 | 0.05476111 | 0.7842503 | 0.05665792 | 1.113721 | 0.06068049
[5 empty] | 0.1239768 | 0.05555825 |  |  | 0.4945212 | 0.05548165 | 0.7919758 | 0.05740342 | 1.111821 | 0.06147892
[5 empty] | 0.1224991 | 0.05627979 |  |  | 0.4994339 | 0.05620219 | 0.7955375 | 0.05814892 | 1.112519 | 0.06227735
[5 empty] | 0.1269853 | 0.05700132 |  |  | 0.4980549 | 0.05692273 | 0.8004303 | 0.05889441 | 1.110214 | 0.06307578
[5 empty] | 0.1354308 | 0.05772286 |  |  | 0.5022504 | 0.05764327 | 0.8005488 | 0.05963991 | 1.105207 | 0.0638742
[5 empty] | 0.1328309 | 0.05844439 |  |  | 0.5015865 | 0.05836381 | 0.8093878 | 0.06038541 | 1.102896 | 0.06467263
[5 empty] | 0.1311808 | 0.05916593 |  |  | 0.5065294 | 0.05908435 | 0.811442 | 0.06113091 | 1.113584 | 0.06547106
[5 empty] | 0.124476 | 0.05988747 |  |  | 0.5048451 | 0.05980489 | 0.8040802 | 0.06187641 | 1.104168 | 0.06626949
[5 empty] | 0.1347116 | 0.060609 |  |  | 0.5091629 | 0.06052543 | 0.8092641 | 0.06262191 | 1.11335 | 0.06706791
[5 empty] | 0.1368834 | 0.06133054 |  |  | 0.5080599 | 0.06124597 | 0.8063298 | 0.06336741 | 1.11303 | 0.06786634
[5 empty] | 0.1300199 | 0.06205207 |  |  | 0.505627 | 0.06196651 | 0.8086772 | 0.06411291 | 1.102807 | 0.06866477
[5 empty] | 0.1251544 | 0.06277361 |  |  | 0.5051027 | 0.06268705 | 0.8077063 | 0.06485841 | 1.111681 | 0.0694632
[5 empty] | 0.1332865 | 0.06349514 |  |  | 0.504495 | 0.0634076 | 0.8095171 | 0.06560391 | 1.109554 | 0.07026162
[5 empty] | 0.1254159 | 0.06421668 |  |  | 0.5038099 | 0.06412814 | 0.8085095 | 0.0663494 | 1.105524 | 0.07106005
[5 empty] | 0.1255424 | 0.06493822 |  |  | 0.504553 | 0.06484868 | 0.8106835 | 0.0670949 | 1.109992 | 0.07185848
[5 empty] | 0.1366657 | 0.06565975 |  |  | 0.5036303 | 0.06556922 | 0.8095392 | 0.0678404 | 1.105359 | 0.07265691
[5 empty] | 0.1357856 | 0.06638129 |  |  | 0.5065475 | 0.06628976 | 0.8101764 | 0.0685859 | 1.106323 | 0.07345533
[5 empty] | 0.1369019 | 0.06710282 |  |  | 0.5032105 | 0.0670103 | 0.8094952 | 0.0693314 | 1.106985 | 0.07425376
[5 empty] | 0.1380143 | 0.06782436 |  |  | 0.503925 | 0.06773084 | 0.8137956 | 0.0700769 | 1.109445 | 0.07505219
[5 empty] | 0.1371226 | 0.06854589 |  |  | 0.5049968 | 0.06845138 | 0.8114774 | 0.0708224 | 1.102803 | 0.07585062
[5 empty] | 0.1382266 | 0.06926743 |  |  | 0.5043319 | 0.06917192 | 0.8101408 | 0.0715679 | 1.10586 | 0.07664904
[5 empty] | 0.125326 | 0.06998897 |  |  | 0.5039358 | 0.06989246 | 0.8176856 | 0.0723134 | 1.109815 | 0.07744747
[5 empty] | 0.1324205 | 0.0707105 |  |  | 0.5026146 | 0.070613 | 0.8140119 | 0.07305889 | 1.107468 | 0.0782459
[5 empty] | 0.13651 | 0.07143204 |  |  | 0.4984739 | 0.07133354 | 0.8130196 | 0.07380439 | 1.108315 | 0.07904433
[5 empty] | 0.1365943 | 0.07215357 |  |  | 0.4977197 | 0.07205409 | 0.8164087 | 0.07454989 | 1.102334 | 0.07984275
[5 empty] | 0.1316729 | 0.07287511 |  |  | 0.4971576 | 0.07277463 | 0.8128791 | 0.07529539 | 1.103984 | 0.08064118
[5 empty] | 0.1277459 | 0.07359664 |  |  | 0.4953935 | 0.07349517 | 0.816831 | 0.07604089 | 1.111271 | 0.08143961
[5 empty] | 0.1338128 | 0.07431818 |  |  | 0.4959333 | 0.07421571 | 0.8124642 | 0.07678639 | 1.104403 | 0.08223804
[5 empty] | 0.1268735 | 0.07503972 |  |  | 0.4976827 | 0.07493625 | 0.8195787 | 0.07753189 | 1.101689 | 0.08303646
[5 empty] | 0.1359277 | 0.07576125 |  |  | 0.4960475 | 0.07565679 | 0.8189744 | 0.07827739 | 1.099135 | 0.08383489
[5 empty] | 0.1339752 | 0.07648279 |  |  | 0.4962335 | 0.07637733 | 0.8176515 | 0.07902289 | 1.103449 | 0.08463332
[5 empty] | 0.1270158 | 0.07720432 |  |  | 0.4918466 | 0.07709787 | 0.8174098 | 0.07976838 | 1.104039 | 0.08543175
[5 empty] | 0.1280491 | 0.07792586 |  |  | 0.4933926 | 0.07781841 | 0.8207493 | 0.08051388 | 1.104913 | 0.08623017
[5 empty] | 0.1290751 | 0.07864739 |  |  | 0.4942772 | 0.07853895 | 0.8183701 | 0.08125938 | 1.102078 | 0.0870286
[5 empty] | 0.1380934 | 0.07936893 |  |  | 0.4915063 | 0.07925949 | 0.816772 | 0.08200488 | 1.099442 | 0.08782703
[5 empty] | 0.1271037 | 0.08009047 |  |  | 0.4908857 | 0.07998004 | 0.8140551 | 0.08275038 | 1.094013 | 0.08862546
[5 empty] | 0.1271054 | 0.080812 |  |  | 0.4908211 | 0.08070058 | 0.8212193 | 0.08349588 | 1.092398 | 0.08942388
[5 empty] | 0.1280829 | 0.08153354 |  |  | 0.489908 | 0.08142112 | 0.8159646 | 0.08424138 | 1.097305 | 0.09022231
[5 empty] | 0.1340305 | 0.08225507 |  |  | 0.4886179 | 0.08214166 | 0.818891 | 0.08498688 | 1.088642 | 0.09102074
[5 empty] | 0.1289495 | 0.08297661 |  |  | 0.4922477 | 0.0828622 | 0.8160976 | 0.08573238 | 1.083616 | 0.09181917
[5 empty] | 0.131841 | 0.08369814 |  |  | 0.4893959 | 0.08358274 | 0.8138924 | 0.08647787 | 1.089735 | 0.09261759
[5 empty] | 0.1307064 | 0.08441968 |  |  | 0.4892613 | 0.08430328 | 0.817518 | 0.08722337 | 1.085707 | 0.09341602
[5 empty] | 0.135547 | 0.08514122 |  |  | 0.4917427 | 0.08502382 | 0.8155807 | 0.08796887 | 1.07914 | 0.09421445
[5 empty] | 0.130364 | 0.08586275 |  |  | 0.4895386 | 0.08574436 | 0.8189868 | 0.08871437 | 1.07534 | 0.09501288
[5 empty] | 0.1251587 | 0.08658429 |  |  | 0.4870479 | 0.0864649 | 0.8190425 | 0.08945987 | 1.073516 | 0.0958113
[5 empty] | 0.1339323 | 0.08730582 |  |  | 0.4882691 | 0.08718544 | 0.8141541 | 0.09020537 | 1.078076 | 0.09660973
[5 empty] | 0.1356861 | 0.08802736 |  |  | 0.4861011 | 0.08790598 | 0.8117279 | 0.09095087 | 1.078627 | 0.09740816
[5 empty] | 0.1294215 | 0.08874889 |  |  | 0.4858424 | 0.08862653 | 0.8133701 | 0.09169637 | 1.076177 | 0.09820659
[5 empty] | 0.1331395 | 0.08947043 |  |  | 0.4896918 | 0.08934707 | 0.8143871 | 0.09244187 | 1.071933 | 0.09900501
[5 empty] | 0.1308417 | 0.09019197 |  |  | 0.487648 | 0.09006761 | 0.8127851 | 0.09318737 | 1.068303 | 0.09980344
[5 empty] | 0.1365291 | 0.0909135 |  |  | 0.4894097 | 0.09078815 | 0.8071704 | 0.09393286 | 1.069195 | 0.1006019
[5 empty] | 0.1312031 | 0.09163504 |  |  | 0.4843755 | 0.09150869 | 0.8040492 | 0.09467836 | 1.065417 | 0.1014003
[5 empty] | 0.1328649 | 0.09235657 |  |  | 0.4869443 | 0.09222923 | 0.8031279 | 0.09542386 | 1.060776 | 0.1021987
[5 empty] | 0.1355158 | 0.09307811 |  |  | 0.4868146 | 0.09294977 | 0.8005126 | 0.09616936 | 1.059579 | 0.1029972
[5 empty] | 0.1331571 | 0.09379964 |  |  | 0.4848851 | 0.09367031 | 0.8035098 | 0.09691486 | 1.053636 | 0.1037956
[5 empty] | 0.12679 | 0.09452118 |  |  | 0.4868547 | 0.09439085 | 0.8002255 | 0.09766036 | 1.054552 | 0.104594
[5 empty] | 0.1224158 | 0.09524272 |  |  | 0.4850218 | 0.09511139 | 0.7944662 | 0.09840586 | 1.054536 | 0.1053924
[5 empty] | 0.1230358 | 0.09596425 |  |  | 0.4838854 | 0.09583193 | 0.7961381 | 0.09915136 | 1.048796 | 0.1061909
[5 empty] | 0.1326512 | 0.09668579 |  |  | 0.483344 | 0.09655247 | 0.7964475 | 0.09989686 | 1.04744 | 0.1069893
[5 empty] | 0.1272634 | 0.09740732 |  |  | 0.4843963 | 0.09727302 | 0.7932006 | 0.1006424 | 1.053474 | 0.1077877
[5 empty] | 0.1318735 | 0.09812886 |  |  | 0.4856411 | 0.09799356 | 0.7851037 | 0.1013879 | 1.046806 | 0.1085861
[5 empty] | 0.1284829 | 0.09885039 |  |  | 0.486877 | 0.0987141 | 0.7837632 | 0.1021334 | 1.042136 | 0.1093846
[5 empty] | 0.1230929 | 0.09957193 |  |  | 0.4834028 | 0.09943464 | 0.7818851 | 0.1028789 | 1.041587 | 0.110183
[5 empty] | 0.1197046 | 0.1002935 |  |  | 0.4855171 | 0.1001552 | 0.7775759 | 0.1036243 | 1.038843 | 0.1109814
[5 empty] | 0.1233193 | 0.101015 |  |  | 0.4832186 | 0.1008757 | 0.7793419 | 0.1043698 | 1.044404 | 0.1117799
[5 empty] | 0.1259384 | 0.1017365 |  |  | 0.4832061 | 0.1015963 | 0.7795892 | 0.1051153 | 1.045069 | 0.1125783
[5 empty] | 0.1305631 | 0.1024581 |  |  | 0.4830782 | 0.1023168 | 0.7749242 | 0.1058608 | 1.044439 | 0.1133767
[5 empty] | 0.1251946 | 0.1031796 |  |  | 0.4802336 | 0.1030373 | 0.7736531 | 0.1066063 | 1.040414 | 0.1141751
[5 empty] | 0.1298343 | 0.1039011 |  |  | 0.4806711 | 0.1037579 | 0.7678822 | 0.1073518 | 1.032695 | 0.1149736
[5 empty] | 0.1174834 | 0.1046227 |  |  | 0.4836892 | 0.1044784 | 0.7653177 | 0.1080973 | 1.035781 | 0.115772
[5 empty] | 0.1241431 | 0.1053442 |  |  | 0.4789868 | 0.105199 | 0.7624661 | 0.1088428 | 1.037872 | 0.1165704
[5 empty] | 0.1198148 | 0.1060658 |  |  | 0.4826625 | 0.1059195 | 0.7626147 | 0.1095883 | 1.032269 | 0.1173688
[5 empty] | 0.1154996 | 0.1067873 |  |  | 0.4803149 | 0.10664 | 0.7575774 | 0.1103338 | 1.031971 | 0.1181673
[5 empty] | 0.1231915 | 0.1075088 |  |  | 0.4825429 | 0.1073606 | 0.7551433 | 0.1110793 | 1.035379 | 0.1189657
[5 empty] | 0.1268828 | 0.1082304 |  |  | 0.4802451 | 0.1080811 | 0.7553132 | 0.1118248 | 1.024393 | 0.1197641
[5 empty] | 0.1255733 | 0.1089519 |  |  | 0.4799202 | 0.1088017 | 0.7513879 | 0.1125703 | 1.025013 | 0.1205626
[5 empty] | 0.1252631 | 0.1096734 |  |  | 0.4785654 | 0.1095222 | 0.7512683 | 0.1133158 | 1.02614 | 0.121361
[5 empty] | 0.1159522 | 0.110395 |  |  | 0.4797092 | 0.1102428 | 0.7419553 | 0.1140613 | 1.029372 | 0.1221594
[5 empty] | 0.1266406 | 0.1111165 |  |  | 0.4758152 | 0.1109633 | 0.7395496 | 0.1148068 | 1.028811 | 0.1229578
[5 empty] | 0.1133283 | 0.111838 |  |  | 0.4742858 | 0.1116838 | 0.7410522 | 0.1155523 | 1.019257 | 0.1237563
[5 empty] | 0.1220152 | 0.1125596 |  |  | 0.4766236 | 0.1124044 | 0.7357638 | 0.1162978 | 1.025809 | 0.1245547
[5 empty] | 0.1137015 | 0.1132811 |  |  | 0.4721313 | 0.1131249 | 0.7333853 | 0.1170433 | 1.015868 | 0.1253531
[5 empty] | 0.1213871 | 0.1140026 |  |  | 0.4719113 | 0.1138455 | 0.7279175 | 0.1177888 | 1.013334 | 0.1261516
[5 empty] | 0.1220719 | 0.1147242 |  |  | 0.4721662 | 0.114566 | 0.7271613 | 0.1185343 | 1.020007 | 0.12695
[5 empty] | 0.114756 | 0.1154457 |  |  | 0.4677985 | 0.1152865 | 0.7236175 | 0.1192798 | 1.012988 | 0.1277484
[5 empty] | 0.1144394 | 0.1161673 |  |  | 0.4674109 | 0.1160071 | 0.721187 | 0.1200253 | 1.020075 | 0.1285468
[5 empty] | 0.1141221 | 0.1168888 |  |  | 0.4671059 | 0.1167276 | 0.7152705 | 0.1207708 | 1.01407 | 0.1293453
[5 empty] | 0.113804 | 0.1176103 |  |  | 0.466086 | 0.1174482 | 0.7122691 | 0.1215163 | 1.009973 | 0.1301437
[5 empty] | 0.1214853 | 0.1183319 |  |  | 0.4597539 | 0.1181687 | 0.7060833 | 0.1222618 | 1.015383 | 0.1309421
[5 empty] | 0.1221657 | 0.1190534 |  |  | 0.459112 | 0.1188892 | 0.7035142 | 0.1230073 | 1.010601 | 0.1317405
[5 empty] | 0.1128455 | 0.1197749 |  |  | 0.456763 | 0.1196098 | 0.6934626 | 0.1237528 | 1.006327 | 0.132539
[5 empty] | 0.1105245 | 0.1204965 |  |  | 0.4537093 | 0.1203303 | 0.6909292 | 0.1244983 | 1.004661 | 0.1333374
[5 empty] | 0.1172028 | 0.121218 |  |  | 0.4553537 | 0.1210509 | 0.689315 | 0.1252438 | 1.007404 | 0.1341358
[5 empty] | 0.1178804 | 0.1219395 |  |  | 0.4499985 | 0.1217714 | 0.6820208 | 0.1259893 | 1.001954 | 0.1349343
[5 empty] | 0.1095572 | 0.1226611 |  |  | 0.4489464 | 0.1224919 | 0.6788474 | 0.1267348 | 1.008713 | 0.1357327
[5 empty] | 0.1132332 | 0.1233826 |  |  | 0.4474 | 0.1232125 | 0.6712956 | 0.1274803 | 1.004181 | 0.1365311
[5 empty] | 0.1199085 | 0.1241041 |  |  | 0.4415617 | 0.123933 | 0.6714664 | 0.1282258 | 0.998257 | 0.1373295
[5 empty] | 0.1125831 | 0.1248257 |  |  | 0.4377342 | 0.1246536 | 0.6673605 | 0.1289713 | 1.001442 | 0.138128
[5 empty] | 0.1072569 | 0.1255472 |  |  | 0.4374201 | 0.1253741 | 0.6646787 | 0.1297168 | 0.9959362 | 0.1389264
[5 empty] | 0.11893 | 0.1262688 |  |  | 0.4310218 | 0.1260946 | 0.652522 | 0.1304623 | 0.9998393 | 0.1397248
[5 empty] | 0.1166023 | 0.1269903 |  |  | 0.4285419 | 0.1268152 | 0.6516912 | 0.1312078 | 0.9993516 | 0.1405232
[5 empty] | 0.1102738 | 0.1277118 |  |  | 0.4247831 | 0.1275357 | 0.647387 | 0.1319533 | 0.9933732 | 0.1413217
[5 empty] | 0.1089446 | 0.1284334 |  |  | 0.4219478 | 0.1282563 | 0.6375104 | 0.1326988 | 1.001004 | 0.1421201
[5 empty] | 0.1146146 | 0.1291549 |  |  | 0.4201387 | 0.1289768 | 0.6354622 | 0.1334443 | 0.998945 | 0.1429185
[5 empty] | 0.1172839 | 0.1298764 |  |  | 0.4159582 | 0.1296974 | 0.6320432 | 0.1341898 | 0.9888953 | 0.143717
[5 empty] | 0.1129524 | 0.130598 |  |  | 0.410409 | 0.1304179 | 0.6264543 | 0.1349353 | 0.9923555 | 0.1445154
[5 empty] | 0.1116201 | 0.1313195 |  |  | 0.4070936 | 0.1311384 | 0.6164962 | 0.1356808 | 0.9970256 | 0.1453138
[5 empty] | 0.104287 | 0.132041 |  |  | 0.4077145 | 0.131859 | 0.6126699 | 0.1364263 | 0.9910059 | 0.1461122
[5 empty] | 0.1129532 | 0.1327626 |  |  | 0.4042744 | 0.1325795 | 0.6124762 | 0.1371718 | 0.9840963 | 0.1469107
[5 empty] | 0.1046186 | 0.1334841 |  |  | 0.4003758 | 0.1333001 | 0.6030159 | 0.1379173 | 0.993197 | 0.1477091
[5 empty] | 0.1142832 | 0.1342056 |  |  | 0.3919213 | 0.1340206 | 0.5966899 | 0.1386628 | 0.9868082 | 0.1485075
[5 empty] | 0.1159471 | 0.1349272 |  |  | 0.3908133 | 0.1347411 | 0.595199 | 0.1394083 | 0.99113 | 0.1493059
[5 empty] | 0.1026101 | 0.1356487 |  |  | 0.3850545 | 0.1354617 | 0.5853441 | 0.1401538 | 0.9910625 | 0.1501044
[5 empty] | 0.1072724 | 0.1363703 |  |  | 0.3818475 | 0.1361822 | 0.5817259 | 0.1408993 | 0.9796058 | 0.1509028
[5 empty] | 0.1069339 | 0.1370918 |  |  | 0.3775947 | 0.1369028 | 0.5764453 | 0.1416448 | 0.9867601 | 0.1517012
[5 empty] | 0.1065946 | 0.1378133 |  |  | 0.3728988 | 0.1376233 | 0.5671032 | 0.1423903 | 0.9773255 | 0.1524997
[5 empty] | 0.1032545 | 0.1385349 |  |  | 0.3685623 | 0.1383438 | 0.5656005 | 0.1431358 | 0.984602 | 0.1532981
[5 empty] | 0.1029136 | 0.1392564 |  |  | 0.3645878 | 0.1390644 | 0.5534378 | 0.1438813 | 0.97579 | 0.1540965
[5 empty] | 0.1015719 | 0.1399779 |  |  | 0.3609778 | 0.1397849 | 0.5528162 | 0.1446268 | 0.9847893 | 0.1548949
[5 empty] | 0.1072294 | 0.1406995 |  |  | 0.359635 | 0.1405055 | 0.5485364 | 0.1453723 | 0.9803003 | 0.1556934
[5 empty] | 0.1028862 | 0.141421 |  |  | 0.3515618 | 0.141226 | 0.5410993 | 0.1461178 | 0.974823 | 0.1564918
[5 empty] | 0.1085421 | 0.1421425 |  |  | 0.3467608 | 0.1419465 | 0.5362056 | 0.1468633 | 0.9796575 | 0.1572902
[5 empty] | 0.1121972 | 0.1428641 |  |  | 0.3470345 | 0.1426671 | 0.5298563 | 0.1476088 | 0.978004 | 0.1580887
[5 empty] | 0.1088515 | 0.1435856 |  |  | 0.3424857 | 0.1433876 | 0.5224522 | 0.1483543 | 0.9776626 | 0.1588871