## 1
Общество с ограниченной ответственностью "Инженерная геология" (ООО "ИнжГео") | [11 empty] | Общество с ограниченной ответственностью "Инженерная геология" (ООО "ИнжГео")
Юр. адрес: 117279, г. Москва, ул. Миклухо-Маклая, 36 а, этаж 5, пом. XXIII к. 76-84 | [11 empty] | Юр. адрес: 117279, г. Москва, ул. Миклухо-Маклая, 36 а, этаж 5, пом. XXIII к. 76-84 | [8 empty] | нагр |  |  | X0 | Y0 | R |  | нагр |  |  |  | X0 | Y0 | R | нагр |  |  |  | X0 | Y0 | R |  | нагр |  |  |  | X0 | Y0 | R
Телефон/факс +7 (495) 132-30-00, Адрес электронной почты inbox@inj-geo.ru | [11 empty] | Телефон/факс +7 (495) 132-30-00, Адрес электронной почты inbox@inj-geo.ru | [12 empty] | 0 | [7 empty] | 0 | [6 empty] | 0 | [7 empty] | 0
[21 empty] | девиатор | [6 empty] | девиатор | [6 empty] | девиатор | [7 empty] | девиатор
Испытательная лаборатория ООО «ИнжГео» | [11 empty] | Испытательная лаборатория ООО «ИнжГео» | [8 empty] | x0 | Угол | X | Y |  |  |  | x0 |  | Угол | X | Y |  |  | x0 |  | Угол | X | Y |  |  |  | x0 |  | Угол | X | Y
Адрес места осуществления деятельности лаборатории: г. Москва, просп. Вернадского, д. 51, стр. 1 | [11 empty] | Адрес места осуществления деятельности лаборатории: г. Москва, просп. Вернадского, д. 51, стр. 1 | [9 empty] | 0 | [7 empty] | 0 | [6 empty] | 0 | [7 empty] | 0
Телефон +7(910)4557682, E-mail: slg85@mail.ru | [11 empty] | Телефон +7(910)4557682, E-mail: slg85@mail.ru | [9 empty] | 5 | [7 empty] | 5 | [6 empty] | 5 | [7 empty] | 5
[22 empty] | 10 | [7 empty] | 10 | [6 empty] | 10 | [7 empty] | 10
[12 empty] | Протокол испытаний № 13-63/371 от 04-11-2023 | [9 empty] | 15 | [7 empty] | 15 | [6 empty] | 15 | [7 empty] | 15
[22 empty] | 20 | [7 empty] | 20 | [6 empty] | 20 | [7 empty] | 20
[12 empty] | Наименование и адрес заказчика: Переход трубопровода через р. Енисей | [9 empty] | 25 | [7 empty] | 25 | [6 empty] | 25 | [7 empty] | 25
[12 empty] | Наименование объекта: ООО Регионстрой | [9 empty] | 30 | [7 empty] | 30 | [6 empty] | 30 | [7 empty] | 30
Наименование используемого метода/методики: ГОСТ 12248.4-2020 | [11 empty] | Наименование используемого метода/методики: ГОСТ 12248.3-2020 | [9 empty] | 35 | [7 empty] | 35 | [6 empty] | 35 | [7 empty] | 35
Условия проведения испытания: температура окружающей среды (18 - 25)0С, влажность воздуха (40 - 75)% | [11 empty] | Условия проведения испытания: температура окружающей среды (18 - 25)0С, влажность воздуха (40 - 75)% | [9 empty] | 40 | [7 empty] | 40 | [6 empty] | 40 | [7 empty] | 40
[12 empty] | Дата получение объекта подлежащего испытаниям: 08-10-2023 | [9 empty] | 45 | [7 empty] | 45 | [6 empty] | 45 | [7 empty] | 45
[12 empty] | Дата испытания: 25.10.2022-19.11.2371 | [9 empty] | 50 | [7 empty] | 50 | [6 empty] | 50 | [7 empty] | 50
[22 empty] | 55 | [7 empty] | 55 | [6 empty] | 55 | [7 empty] | 55
Испытание грунтов методом трехосного сжатия | [11 empty] | Испытание грунтов методом трехосного сжатия | [9 empty] | 60 | [7 empty] | 60 | [6 empty] | 60 | [7 empty] | 60
[22 empty] | 65 | [7 empty] | 65 | [6 empty] | 65 | [7 empty] | 65
Лабораторный номер: | [6 empty] | We, д.е. = |  |  |  |  | Лабораторный номер: |  | 1406 |  |  |  | We, д.е. = | 0.194 |  |  | 70 | [7 empty] | 70 | [6 empty] | 70 | [7 empty] | 70
Номер скважины: | [6 empty] | ρ, г/см3 = |  |  |  |  | Номер скважины: |  | BH-164 |  |  |  | ρ, г/см3 = | 2.02 |  |  | 75 | [7 empty] | 75 | [6 empty] | 75 | [7 empty] | 75
Глубина отбора, м: | [6 empty] | ρs, г/см3 = |  |  |  |  | Глубина отбора, м: |  | 9.9 |  |  |  | ρs, г/см3 = | 2.73 |  |  | 80 | [7 empty] | 80 | [6 empty] | 80 | [7 empty] | 80
Наименование грунта: | [6 empty] | e, д.е. = |  |  |  |  | Наименование грунта: |  | Щебенистый грунт, заполнитель суглинок, льдистый, легкий пылеватый, после оттаивания текучепластичный |  |  |  | e, д.е. = | 0.6136733 |  |  | 85 | [7 empty] | 85 | [6 empty] | 85 | [7 empty] | 85
Схема проведения опыта: | [6 empty] | IL, д.е. = |  |  |  |  | Схема проведения опыта: |  | КД |  |  |  | IL, д.е. = | 0.9210508 |  |  | 90 | [7 empty] | 90 | [6 empty] | 90 | [7 empty] | 90
[22 empty] | 95 | [7 empty] | 95 | [6 empty] | 95 | [7 empty] | 95
[22 empty] | 100 | [7 empty] | 100 | [6 empty] | 100 | [7 empty] | 100
Результаты испытаний | [11 empty] | Результаты испытаний | [9 empty] | 105 | [7 empty] | 105 | [6 empty] | 105 | [7 empty] | 105
[22 empty] | 110 | [7 empty] | 110 | [6 empty] | 110 | [7 empty] | 110
[22 empty] | 115 | [7 empty] | 115 | [6 empty] | 115 | [7 empty] | 115
[22 empty] | 120 | [7 empty] | 120 | [6 empty] | 120 | [7 empty] | 120
[22 empty] | 125 | [7 empty] | 125 | [6 empty] | 125 | [7 empty] | 125
[22 empty] | 130 | [7 empty] | 130 | [6 empty] | 130 | [7 empty] | 130
[22 empty] | 135 | [7 empty] | 135 | [6 empty] | 135 | [7 empty] | 135
[22 empty] | 140 | [7 empty] | 140 | [6 empty] | 140 | [7 empty] | 140
[22 empty] | 145 | [7 empty] | 145 | [6 empty] | 145 | [7 empty] | 145
[22 empty] | 150 | [7 empty] | 150 | [6 empty] | 150 | [7 empty] | 150
[22 empty] | 155 | [7 empty] | 155 | [6 empty] | 155 | [7 empty] | 155
[22 empty] | 160 | [7 empty] | 160 | [6 empty] | 160 | [7 empty] | 160
[22 empty] | 165 | [7 empty] | 165 | [6 empty] | 165 | [7 empty] | 165
[22 empty] | 170 | [7 empty] | 170 | [6 empty] | 170 | [7 empty] | 170
[22 empty] | 175 | [7 empty] | 175 | [6 empty] | 175 | [7 empty] | 175
[22 empty] | 180 | [7 empty] | 180 | [6 empty] | 180 | [7 empty] | 180
[13 empty] | Давление в камере, Мпа σ3 | Вертикальная нагрузка, Мпа σ1 | Поровое давление, Мпа u
| K0, д.е. | 0.3706796 |  |  |  |  | Коэфф. Точки | [5 empty] | 0.1959804 | 0.8865894 | [5 empty] | 1 | [6 empty] | σ3,кПа | σ1,кПа | u, кПа |  |  |  | 4
| q_zg, МПа | 0.07264594 | [10 empty] | 0.2959804 | 1.326139 | [27 empty] | δ3, Мпа | δ1-δ3, МПа | δ1, МПа | δ1, КПа
|  |  | Модуль деформации, МПа: | [9 empty] | 0.3959804 | 1.765688 | [21 empty] | С, МПа:
|  |  | Е0= |  | Точки модуля (полное напр.), МПа |  |  |  | 0.07264594 | 0.1162335 | [25 empty] | φ, град:
|  |  | E50 = |  | qf (полное напр.), МПа |  |  |  | 0.2875143 | [26 empty] | E, Мпа
|  |  | Коэф. Поперечной деформации, ϑ = | [9 empty] | Эффективные значения угла внутреннего трения и удельного сцепления ϕ', С' | [13 empty] | x | 0
[13 empty] | ϕ', град. = | 39 | [12 empty] | y |  |  |  | С, кПа | φ,°
[13 empty] | С', МПа = | 0.006
| Исполнитель: | [6 empty] | Морозов Д.С. |  |  |  |  | Исполнитель: |  |  |  |  | Морозов Д.С.
| Начальник исп. лаборатории: | [6 empty] | Семиколенова Л.Г. |  |  |  |  | Начальник исп. лаборатории: |  |  |  |  | Семиколенова Л.Г.
Лист 1 , всего листов 2 | [11 empty] | Лист 2 , всего листов 2
Частичное воспроизведение протокола испытаний без письменного разрешения ООО «ИнжГео» ЗАПРЕЩАЕТСЯ | [11 empty] | Частичное воспроизведение протокола испытаний без письменного разрешения ООО «ИнжГео» ЗАПРЕЩАЕТСЯ
[5 empty] | второй график |  | первый график | [9 empty] | К Пуассона
dev50 | epsE50 | ind | devE0 | epsE0 | dev | eps | sigma |  | dev1 | eps1 | dev2 | eps2 | dev3 | eps3 |  | Глины
0.09153388 | 0.002587418 |  |  |  | 0 | 0 |  |  | 0 | 0 | 0 | 0 | 0 | 0 |  | < 0 | 0,20-0,30
ind |  |  |  |  | 0.04358756 | 0.0008624727 |  |  | 0.03850396 | 0.0007890743 | 0.0607231 | 0.0007724394 | 0.08147261 | 0.0007672468 |  | 0-0,25 | 0,30-0,38
2 |  |  |  |  | 0.05719613 | 0.001551314 |  |  | 0.08301289 | 0.001578149 | 0.1179893 | 0.001544879 | 0.164979 | 0.001534494 |  | 0,25< | 0,38-0,45
E0 |  |  |  |  | 0.09153388 | 0.002587418 |  |  | 0.11758824 | 0.00232673364 | 0.17758824 | 0.002423680875 | 0.23758824 | 0.002303697 |  | Суглинки | 0,35-0,37
epsE0 | devE0 |  |  |  | 0.07893769 | 0.003102627 |  |  | 0.1489801 | 0.003156297 | 0.2143788 | 0.003089758 | 0.2863168 | 0.003068987 |  | Пески и супеси | 0,30-0,35
0.0008624727 | 0.04358756 |  |  |  | 0.09831799 | 0.003878284 |  |  | 0.1744954 | 0.003945372 | 0.2519985 | 0.003862197 | 0.3412644 | 0.003836234
[5 empty] | 0.09740266 | 0.004653941 |  |  | 0.1988468 | 0.004734446 | 0.2906894 | 0.004634636 | 0.397828 | 0.004603481
График E50 |  | График E |  |  | 0.1081968 | 0.005429598 |  |  | 0.2245362 | 0.00552352 | 0.3277567 | 0.005407076 | 0.4464632 | 0.005370727
eps | q | sigma |  |  | 0.1167053 | 0.006205255 |  |  | 0.2492659 | 0.006312595 | 0.3574056 | 0.006179515 | 0.4903257 | 0.006137974
Горизонтальная линия E50 |  | Касательная |  |  | 0.1099334 | 0.006980912 |  |  | 0.2694376 | 0.007101669 | 0.3924412 | 0.006951955 | 0.5375711 | 0.006905221
0 |  | a | b |  | 0.1198861 | 0.007756569 |  |  | 0.2940536 | 0.007890743 | 0.4165687 | 0.007724394 | 0.587355 | 0.007672468
|  |  | 0 |  | 0.1205684 | 0.008532225 |  |  | 0.3110159 | 0.008679818 | 0.4477932 | 0.008496833 | 0.6206331 | 0.008439714
Вертикальная линия E50 |  | p1 и p2 |  |  | 0.1219854 | 0.009307882 |  |  | 0.3453045 | 0.009760835 | 0.4813198 | 0.009269273 | 0.684854 | 0.009486376
| 0 | 0 |  |  | 0.1371421 | 0.01008354 |  |  | 0.3523968 | 0.01025797 | 0.5150793 | 0.01004239 | 0.7042296 | 0.009974208
[5 empty] | 0.1340436 | 0.0108592 |  |  | 0.3742352 | 0.01104704 | 0.5375483 | 0.01081415 | 0.7417771 | 0.01074145
Касательная линия E50 |  |  |  |  | 0.132695 | 0.01163485 |  |  | 0.4000443 | 0.01183612 | 0.5694748 | 0.01158659 | 0.7801597 | 0.0115087
0 | 0 | Горизонтальная 1 |  |  | 0.1521012 | 0.01241051 |  |  | 0.4168457 | 0.01262519 | 0.6051617 | 0.01235903 | 0.8216761 | 0.01227595
[5 empty] | 0.1432673 | 0.01318617 |  |  | 0.4380611 | 0.01341426 | 0.6365373 | 0.01313147 | 0.8643252 | 0.01304319
Горизонтальная линия qкр |  |  |  |  | 0.1431984 | 0.01396182 |  |  | 0.4635122 | 0.01420334 | 0.66123 | 0.01390391 | 0.9107058 | 0.01381044
Горизонтальная линия q |  | Горизонтальная 2 |  |  | 0.1568996 | 0.01473748 |  |  | 0.4860207 | 0.01499241 | 0.6949682 | 0.01467635 | 0.9520169 | 0.01457769
0 |  | 0 |  |  | 0.1623758 | 0.01551314 |  |  | 0.5041084 | 0.01578149 | 0.7347802 | 0.01544879 | 0.9905572 | 0.01534494
[5 empty] | 0.1606322 | 0.01628879 |  |  | 0.5250968 | 0.01657056 | 0.7585946 | 0.01622123 | 1.035226 | 0.01611218
Вертикальная линия q |  |  |  |  | 0.1546737 | 0.01706445 |  |  | 0.5440077 | 0.01735964 | 0.7906396 | 0.01699367 | 1.072921 | 0.01687943
| 0 |  |  |  | 0.1665055 | 0.01784011 |  |  | 0.5648628 | 0.01814871 | 0.8184436 | 0.01776611 | 1.113142 | 0.01764668
[5 empty] | 0.1581325 | 0.01861576 |  |  | 0.5837838 | 0.01893778 | 0.8502351 | 0.01853855 | 1.143388 | 0.01841392
[5 empty] | 0.1675599 | 0.01939142 |  |  | 0.6024923 | 0.01972686 | 0.8782424 | 0.01931098 | 1.178757 | 0.01918117
[5 empty] | 0.1697927 | 0.02016708 |  |  | 0.6190101 | 0.02051593 | 0.9057939 | 0.02008342 | 1.206649 | 0.01994842
[5 empty] | 0.1708359 | 0.02094274 |  |  | 0.6322588 | 0.02130501 | 0.9219179 | 0.02085586 | 1.243561 | 0.02071566
[5 empty] | 0.1676945 | 0.02171839 |  |  | 0.6471602 | 0.02209408 | 0.9504429 | 0.0216283 | 1.263294 | 0.02148291
[5 empty] | 0.1733738 | 0.02249405 |  |  | 0.6579359 | 0.02288316 | 0.9657973 | 0.02240074 | 1.290146 | 0.02225016
[5 empty] | 0.1738786 | 0.02326971 |  |  | 0.6600076 | 0.02367223 | 0.9778094 | 0.02317318 | 1.306815 | 0.0230174
[5 empty] | 0.171214 | 0.02404536 |  |  | 0.6669971 | 0.0244613 | 0.9908077 | 0.02394562 | 1.317001 | 0.02378465
[5 empty] | 0.1703851 | 0.02482102 |  |  | 0.673126 | 0.02525038 | 0.9988204 | 0.02471806 | 1.328702 | 0.0245519
[5 empty] | 0.173396 | 0.02559668 |  |  | 0.6737261 | 0.02603945 | 1.003076 | 0.0254905 | 1.339318 | 0.02531914
[5 empty] | 0.1652472 | 0.02637233 |  |  | 0.676512 | 0.02682853 | 1.010482 | 0.02626294 | 1.338508 | 0.02608639
[5 empty] | 0.1759513 | 0.02714799 |  |  | 0.670116 | 0.0276176 | 1.005625 | 0.02703538 | 1.336356 | 0.02685364
[5 empty] | 0.1755232 | 0.02792365 |  |  | 0.6693352 | 0.02840668 | 0.9975873 | 0.02780782 | 1.335248 | 0.02762088
[5 empty] | 0.1609777 | 0.0286993 |  |  | 0.6648663 | 0.02919575 | 1.001672 | 0.02858026 | 1.33407 | 0.02838813
[5 empty] | 0.1743297 | 0.02947496 |  |  | 0.6618064 | 0.02998482 | 0.9898806 | 0.0293527 | 1.317409 | 0.02915538
[5 empty] | 0.1585941 | 0.03025062 |  |  | 0.6603523 | 0.0307739 | 0.9879141 | 0.03012514 | 1.312551 | 0.02992262
[5 empty] | 0.1587858 | 0.03102627 |  |  | 0.6597009 | 0.03156297 | 0.9797742 | 0.03089758 | 1.303283 | 0.03068987
[5 empty] | 0.1609196 | 0.03180193 |  |  | 0.6561491 | 0.03235205 | 0.9780624 | 0.03167002 | 1.297291 | 0.03145712
[5 empty] | 0.1620104 | 0.03257759 |  |  | 0.6468938 | 0.03314112 | 0.9719802 | 0.03244245 | 1.281162 | 0.03222436
[5 empty] | 0.159073 | 0.03335324 |  |  | 0.643732 | 0.0339302 | 0.9559291 | 0.03321489 | 1.274881 | 0.03299161
[5 empty] | 0.1611224 | 0.0341289 |  |  | 0.6387605 | 0.03471927 | 0.9552106 | 0.03398733 | 1.264636 | 0.03375886
[5 empty] | 0.1651734 | 0.03490456 |  |  | 0.6379763 | 0.03550835 | 0.9516262 | 0.03475977 | 1.260713 | 0.0345261
[5 empty] | 0.1522409 | 0.03568022 |  |  | 0.6314761 | 0.03629742 | 0.9381775 | 0.03553221 | 1.255998 | 0.03529335
[5 empty] | 0.1663397 | 0.03645587 |  |  | 0.6302571 | 0.03708649 | 0.9365659 | 0.03630465 | 1.241577 | 0.0360606
[5 empty] | 0.1664848 | 0.03723153 |  |  | 0.627816 | 0.03787557 | 0.9309929 | 0.03707709 | 1.242837 | 0.03682784
[5 empty] | 0.1606909 | 0.03800719 |  |  | 0.6295498 | 0.03866464 | 0.9326601 | 0.03784953 | 1.241665 | 0.03759509
[5 empty] | 0.1499731 | 0.03878284 |  |  | 0.6221553 | 0.03945372 | 0.9283689 | 0.03862197 | 1.238432 | 0.03836234
[5 empty] | 0.166346 | 0.0395585 |  |  | 0.6278295 | 0.04024279 | 0.9322976 | 0.03939441 | 1.241084 | 0.03912958
[5 empty] | 0.1638247 | 0.04033416 |  |  | 0.6220565 | 0.04103187 | 0.9330358 | 0.04016685 | 1.236871 | 0.03989683
[5 empty] | 0.1524239 | 0.04110981 |  |  | 0.624197 | 0.04182094 | 0.9319485 | 0.04093929 | 1.235064 | 0.04066408
[5 empty] | 0.1551586 | 0.04188547 |  |  | 0.628801 | 0.04261001 | 0.9305028 | 0.04171173 | 1.243134 | 0.04143132
[5 empty] | 0.1540436 | 0.04266113 |  |  | 0.626728 | 0.04339909 | 0.9418661 | 0.04248417 | 1.246352 | 0.04219857
[5 empty] | 0.1620967 | 0.04343678 |  |  | 0.6323378 | 0.04418816 | 0.9371054 | 0.04325661 | 1.254288 | 0.04296582
[5 empty] | 0.163323 | 0.04421244 |  |  | 0.6306899 | 0.04497724 | 0.946288 | 0.04402905 | 1.244914 | 0.04373307
[5 empty] | 0.1547074 | 0.0449881 |  |  | 0.632044 | 0.04576631 | 0.9413811 | 0.04480148 | 1.255899 | 0.04450031
[5 empty] | 0.1632345 | 0.04576375 |  |  | 0.6361597 | 0.04655539 | 0.9512519 | 0.04557392 | 1.258115 | 0.04526756
[5 empty] | 0.166889 | 0.04653941 |  |  | 0.6384967 | 0.04734446 | 0.9529675 | 0.04634636 | 1.265133 | 0.04603481
[5 empty] | 0.1616554 | 0.04731507 |  |  | 0.6404147 | 0.04813353 | 0.9610952 | 0.0471188 | 1.266023 | 0.04680205
[5 empty] | 0.1665185 | 0.04809073 |  |  | 0.6469731 | 0.04892261 | 0.9647021 | 0.04789124 | 1.277556 | 0.0475693
[5 empty] | 0.1634628 | 0.04886638 |  |  | 0.6531318 | 0.04971168 | 0.9667555 | 0.04866368 | 1.281302 | 0.04833655
[5 empty] | 0.1684729 | 0.04964204 |  |  | 0.6563503 | 0.05050076 | 0.9719225 | 0.04943612 | 1.288033 | 0.04910379
[5 empty] | 0.1565335 | 0.0504177 |  |  | 0.6609882 | 0.05128983 | 0.9754704 | 0.05020856 | 1.286219 | 0.04987104
[5 empty] | 0.1626291 | 0.05119335 |  |  | 0.6607053 | 0.05207891 | 0.9825663 | 0.050981 | 1.285331 | 0.05063829
[5 empty] | 0.1617445 | 0.05196901 |  |  | 0.6629611 | 0.05286798 | 0.9833774 | 0.05175344 | 1.29704 | 0.05140553
[5 empty] | 0.1668641 | 0.05274467 |  |  | 0.6653152 | 0.05365705 | 0.9862709 | 0.05252588 | 1.297916 | 0.05217278
[5 empty] | 0.1699726 | 0.05352032 |  |  | 0.6740274 | 0.05444613 | 0.9885141 | 0.05329832 | 1.307231 | 0.05294003
[5 empty] | 0.1770547 | 0.05429598 |  |  | 0.6715573 | 0.0552352 | 0.9929741 | 0.05407076 | 1.317655 | 0.05370727
[5 empty] | 0.1770949 | 0.05507164 |  |  | 0.6803645 | 0.05602428 | 1.002918 | 0.0548432 | 1.318358 | 0.05447452
[5 empty] | 0.1720778 | 0.05584729 |  |  | 0.6825086 | 0.05681335 | 1.005413 | 0.05561564 | 1.328712 | 0.05524177
[5 empty] | 0.1769882 | 0.05662295 |  |  | 0.6785493 | 0.05760243 | 1.006327 | 0.05638808 | 1.330287 | 0.05600901
[5 empty] | 0.1748105 | 0.05739861 |  |  | 0.6851462 | 0.0583915 | 1.015326 | 0.05716051 | 1.340654 | 0.05677626
[5 empty] | 0.1785295 | 0.05817426 |  |  | 0.685159 | 0.05918058 | 1.010778 | 0.05793295 | 1.342683 | 0.05754351
[5 empty] | 0.1811296 | 0.05894992 |  |  | 0.6879472 | 0.05996965 | 1.02085 | 0.05870539 | 1.348447 | 0.05831075
[5 empty] | 0.1815957 | 0.05972558 |  |  | 0.690609 | 0.06075872 | 1.020709 | 0.05947783 | 1.356414 | 0.059078
[5 empty] | 0.1719121 | 0.06050123 |  |  | 0.6891079 | 0.0615478 | 1.024423 | 0.06025027 | 1.357457 | 0.05984525
[5 empty] | 0.1830678 | 0.06127689 |  |  | 0.6869864 | 0.06233687 | 1.030159 | 0.06102271 | 1.363545 | 0.06061249
[5 empty] | 0.1771144 | 0.06205255 |  |  | 0.6852378 | 0.06312595 | 1.029861 | 0.06179515 | 1.369708 | 0.06137974
[5 empty] | 0.1781627 | 0.06282821 |  |  | 0.683863 | 0.06391502 | 1.029334 | 0.06256759 | 1.367755 | 0.06214699
[5 empty] | 0.1772088 | 0.06360386 |  |  | 0.6857631 | 0.0647041 | 1.024207 | 0.06334003 | 1.37397 | 0.06291423
[5 empty] | 0.1732527 | 0.06437952 |  |  | 0.6866389 | 0.06549317 | 1.035474 | 0.06411247 | 1.380468 | 0.06368148
[5 empty] | 0.1772945 | 0.06515518 |  |  | 0.6857913 | 0.06628224 | 1.031827 | 0.06488491 | 1.380217 | 0.06444873
[5 empty] | 0.171334 | 0.06593083 |  |  | 0.6853214 | 0.06707132 | 1.029461 | 0.06565735 | 1.38139 | 0.06521597
[5 empty] | 0.1803712 | 0.06670649 |  |  | 0.68943 | 0.06786039 | 1.03707 | 0.06642979 | 1.386655 | 0.06598322
[5 empty] | 0.1764062 | 0.06748215 |  |  | 0.6874181 | 0.06864947 | 1.035147 | 0.06720223 | 1.394083 | 0.06675047
[5 empty] | 0.1704387 | 0.0682578 |  |  | 0.6876866 | 0.06943854 | 1.037886 | 0.06797467 | 1.405645 | 0.06751771
[5 empty] | 0.1664689 | 0.06903346 |  |  | 0.6847364 | 0.07022762 | 1.037482 | 0.06874711 | 1.40541 | 0.06828496
[5 empty] | 0.1694966 | 0.06980912 |  |  | 0.6825685 | 0.07101669 | 1.040927 | 0.06951955 | 1.403749 | 0.06905221
[5 empty] | 0.1835218 | 0.07058477 |  |  | 0.6845838 | 0.07180576 | 1.042217 | 0.07029198 | 1.408932 | 0.06981945
[5 empty] | 0.1665445 | 0.07136043 |  |  | 0.6861833 | 0.07259484 | 1.039844 | 0.07106442 | 1.42263 | 0.0705867
[5 empty] | 0.1675647 | 0.07213609 |  |  | 0.6857678 | 0.07338391 | 1.050003 | 0.07183686 | 1.425713 | 0.07135395
[5 empty] | 0.1695822 | 0.07291174 |  |  | 0.6834384 | 0.07417299 | 1.048287 | 0.0726093 | 1.42815 | 0.07212119
[5 empty] | 0.1715971 | 0.0736874 |  |  | 0.6859959 | 0.07496206 | 1.05249 | 0.07338174 | 1.436313 | 0.07288844
[5 empty] | 0.1696093 | 0.07446306 |  |  | 0.6816413 | 0.07575114 | 1.053606 | 0.07415418 | 1.441372 | 0.07365569
[5 empty] | 0.1766187 | 0.07523872 |  |  | 0.6812755 | 0.07654021 | 1.047729 | 0.07492662 | 1.446296 | 0.07442294
[5 empty] | 0.1726254 | 0.07601437 |  |  | 0.6796994 | 0.07732928 | 1.051653 | 0.07569906 | 1.445856 | 0.07519018
[5 empty] | 0.1826293 | 0.07679003 |  |  | 0.679614 | 0.07811836 | 1.050672 | 0.0764715 | 1.442023 | 0.07595743
[5 empty] | 0.1736301 | 0.07756569 |  |  | 0.6816203 | 0.07890743 | 1.051279 | 0.07724394 | 1.449266 | 0.07672468
[5 empty] | 0.1686139 | 0.07834134 |  |  | 0.6807191 | 0.07969651 | 1.053068 | 0.07801638 | 1.450457 | 0.07749192
[5 empty] | 0.1675733 | 0.079117 |  |  | 0.6792114 | 0.08048558 | 1.048533 | 0.07878882 | 1.460864 | 0.07825917
[5 empty] | 0.1685092 | 0.07989266 |  |  | 0.6814981 | 0.08127466 | 1.049969 | 0.07956126 | 1.460859 | 0.07902642
[5 empty] | 0.1794222 | 0.08066831 |  |  | 0.6782802 | 0.08206373 | 1.048768 | 0.0803337 | 1.462312 | 0.07979366
[5 empty] | 0.1703131 | 0.08144397 |  |  | 0.6786586 | 0.08285281 | 1.048361 | 0.08110614 | 1.460493 | 0.08056091
[5 empty] | 0.1651826 | 0.08221963 |  |  | 0.6825341 | 0.08364188 | 1.056425 | 0.08187858 | 1.456672 | 0.08132816
[5 empty] | 0.1760316 | 0.08299528 |  |  | 0.6756079 | 0.08443095 | 1.055173 | 0.08265101 | 1.45248 | 0.0820954
[5 empty] | 0.1758608 | 0.08377094 |  |  | 0.6768534 | 0.08522003 | 1.050024 | 0.08342345 | 1.451535 | 0.08286265
[5 empty] | 0.1786708 | 0.0845466 |  |  | 0.681093 | 0.0860091 | 1.046797 | 0.08419589 | 1.453668 | 0.0836299
[5 empty] | 0.1764626 | 0.08532225 |  |  | 0.6749293 | 0.08679818 | 1.046209 | 0.08496833 | 1.448215 | 0.08439714
[5 empty] | 0.1702368 | 0.08609791 |  |  | 0.6775703 | 0.08758725 | 1.046378 | 0.08574077 | 1.44911 | 0.08516439
[5 empty] | 0.1689941 | 0.08687357 |  |  | 0.6747244 | 0.08837633 | 1.040524 | 0.08651321 | 1.44999 | 0.08593164
[5 empty] | 0.1687355 | 0.08764922 |  |  | 0.6751998 | 0.0891654 | 1.046064 | 0.08728565 | 1.446089 | 0.08669888
[5 empty] | 0.1634615 | 0.08842488 |  |  | 0.6716046 | 0.08995447 | 1.041216 | 0.08805809 | 1.442244 | 0.08746613
[5 empty] | 0.170173 | 0.08920054 |  |  | 0.6733472 | 0.09074355 | 1.0418 | 0.08883053 | 1.437988 | 0.08823338
[5 empty] | 0.1798707 | 0.0899762 |  |  | 0.6716357 | 0.09153262 | 1.030833 | 0.08960297 | 1.428959 | 0.08900062
[5 empty] | 0.1625554 | 0.09075185 |  |  | 0.6721784 | 0.0923217 | 1.034733 | 0.09037541 | 1.42989 | 0.08976787
[5 empty] | 0.1622279 | 0.09152751 |  |  | 0.6681834 | 0.09311077 | 1.03292 | 0.09114785 | 1.416318 | 0.09053512
[5 empty] | 0.1768888 | 0.09230317 |  |  | 0.6666591 | 0.09389985 | 1.029511 | 0.09192029 | 1.408677 | 0.09130236
[5 empty] | 0.176539 | 0.09307882 |  |  | 0.6693135 | 0.09468892 | 1.024224 | 0.09269273 | 1.406003 | 0.09206961
[5 empty] | 0.1701791 | 0.09385448 |  |  | 0.6670551 | 0.09547799 | 1.016979 | 0.09346517 | 1.398532 | 0.09283686
[5 empty] | 0.17181 | 0.09463014 |  |  | 0.6675919 | 0.09626707 | 1.016192 | 0.09423761 | 1.399098 | 0.0936041
[5 empty] | 0.1724325 | 0.09540579 |  |  | 0.6641322 | 0.09705614 | 1.008483 | 0.09501005 | 1.383838 | 0.09437135
[5 empty] | 0.1760472 | 0.09618145 |  |  | 0.6627842 | 0.09784522 | 1.01167 | 0.09578248 | 1.389485 | 0.0951386
[5 empty] | 0.1766549 | 0.09695711 |  |  | 0.6602562 | 0.09863429 | 1.001671 | 0.09655492 | 1.380077 | 0.09590584
[5 empty] | 0.1632564 | 0.09773276 |  |  | 0.6617563 | 0.09942337 | 1.000505 | 0.09732736 | 1.373548 | 0.09667309
[5 empty] | 0.1728525 | 0.09850842 |  |  | 0.6592928 | 0.1002124 | 1.001289 | 0.0980998 | 1.369633 | 0.09744034
[5 empty] | 0.1704438 | 0.09928408 |  |  | 0.6557739 | 0.1010015 | 0.9910428 | 0.09887224 | 1.352768 | 0.09820758
[5 empty] | 0.1710312 | 0.1000597 |  |  | 0.6556078 | 0.1017906 | 0.9881837 | 0.09964468 | 1.354088 | 0.09897483
[5 empty] | 0.1586154 | 0.1008354 |  |  | 0.6569028 | 0.1025797 | 0.9897304 | 0.1004171 | 1.342128 | 0.09974208
[5 empty] | 0.1571972 | 0.101611 |  |  | 0.6508671 | 0.1033687 | 0.9904011 | 0.1011896 | 1.335725 | 0.1005093
[5 empty] | 0.1667772 | 0.1023867 |  |  | 0.6521088 | 0.1041578 | 0.9809141 | 0.101962 | 1.333112 | 0.1012766
[5 empty] | 0.1673564 | 0.1031624 |  |  | 0.6546363 | 0.1049469 | 0.9869879 | 0.1027344 | 1.324426 | 0.1020438
[5 empty] | 0.1609354 | 0.103938 |  |  | 0.6513577 | 0.105736 | 0.9816406 | 0.1035069 | 1.314702 | 0.1028111
[5 empty] | 0.1585149 | 0.1047137 |  |  | 0.6522813 | 0.106525 | 0.9803907 | 0.1042793 | 1.310675 | 0.1035783
[5 empty] | 0.1690959 | 0.1054893 |  |  | 0.6511153 | 0.1073141 | 0.9753564 | 0.1050518 | 1.305781 | 0.1043456
[5 empty] | 0.1586789 | 0.106265 |  |  | 0.6498679 | 0.1081032 | 0.972556 | 0.1058242 | 1.304454 | 0.1051128
[5 empty] | 0.1652643 | 0.1070406 |  |  | 0.6514473 | 0.1088923 | 0.9708079 | 0.1065966 | 1.296731 | 0.1058801
[5 empty] | 0.1558416 | 0.1078163 |  |  | 0.6530617 | 0.1096813 | 0.9721303 | 0.1073691 | 1.295046 | 0.1066473
[5 empty] | 0.1584057 | 0.108592 |  |  | 0.6496612 | 0.1104704 | 0.9695417 | 0.1081415 | 1.298736 | 0.1074145
[5 empty] | 0.1629567 | 0.1093676 |  |  | 0.6512628 | 0.1112595 | 0.9699602 | 0.108914 | 1.294234 | 0.1081818
[5 empty] | 0.1574947 | 0.1101433 |  |  | 0.6489664 | 0.1120486 | 0.9661043 | 0.1096864 | 1.289178 | 0.108949
[5 empty] | 0.1700198 | 0.1109189 |  |  | 0.6470726 | 0.1128376 | 0.9643933 | 0.1104588 | 1.291098 | 0.1097163
[5 empty] | 0.1655321 | 0.1116946 |  |  | 0.6469823 | 0.1136267 | 0.9664937 | 0.1112313 | 1.285274 | 0.1104835
[5 empty] | 0.1520316 | 0.1124702 |  |  | 0.6511962 | 0.1144158 | 0.969895 | 0.1120037 | 1.279867 | 0.1112508
[5 empty] | 0.1605186 | 0.1132459 |  |  | 0.648115 | 0.1152049 | 0.9648976 | 0.1127762 | 1.283178 | 0.112018
[5 empty] | 0.153993 | 0.1140216 |  |  | 0.6510393 | 0.1159939 | 0.972302 | 0.1135486 | 1.283405 | 0.1127853
[5 empty] | 0.152455 | 0.1147972 |  |  | 0.65097 | 0.116783 | 0.9726087 | 0.114321 | 1.284551 | 0.1135525
[5 empty] | 0.1579047 | 0.1155729 |  |  | 0.6476078 | 0.1175721 | 0.9710183 | 0.1150935 | 1.287814 | 0.1143198
[5 empty] | 0.1523421 | 0.1163485 |  |  | 0.6517534 | 0.1183612 | 0.9682311 | 0.1158659 | 1.280296 | 0.115087
[5 empty] | 0.1517675 | 0.1171242 |  |  | 0.6498075 | 0.1191502 | 0.9680477 | 0.1166383 | 1.279596 | 0.1158543
[5 empty] | 0.1621808 | 0.1178998 |  |  | 0.6536709 | 0.1199393 | 0.9694686 | 0.1174108 | 1.281215 | 0.1166215
[5 empty] | 0.1605821 | 0.1186755 |  |  | 0.6502443 | 0.1207284 | 0.9656942 | 0.1181832 | 1.275452 | 0.1173888
[5 empty] | 0.1479717 | 0.1194512 |  |  | 0.6523283 | 0.1215174 | 0.9737251 | 0.1189557 | 1.277509 | 0.118156
[5 empty] | 0.1453495 | 0.1202268 |  |  | 0.6496238 | 0.1223065 | 0.9677617 | 0.1197281 | 1.272986 | 0.1189232
[5 empty] | 0.1487157 | 0.1210025 |  |  | 0.6505315 | 0.1230956 | 0.9687045 | 0.1205005 | 1.276182 | 0.1196905
[5 empty] | 0.1600703 | 0.1217781 |  |  | 0.653352 | 0.1238847 | 0.966254 | 0.121273 | 1.269798 | 0.1204577
[5 empty] | 0.1514135 | 0.1225538 |  |  | 0.6505862 | 0.1246737 | 0.9744107 | 0.1220454 | 1.274035 | 0.121225
[5 empty] | 0.1577453 | 0.1233294 |  |  | 0.6509347 | 0.1254628 | 0.9688751 | 0.1228179 | 1.274992 | 0.1219922
[5 empty] | 0.1440659 | 0.1241051 |  |  | 0.6516983 | 0.1262519 | 0.9716477 | 0.1235903 | 1.266369 | 0.1227595
[5 empty] | 0.1443754 | 0.1248808 |  |  | 0.6531777 | 0.127041 | 0.9682289 | 0.1243627 | 1.264468 | 0.1235267
[5 empty] | 0.1586738 | 0.1256564 |  |  | 0.6543736 | 0.12783 | 0.9698192 | 0.1251352 | 1.267488 | 0.124294
[5 empty] | 0.1579612 | 0.1264321 |  |  | 0.6514868 | 0.1286191 | 0.9670192 | 0.1259076 | 1.26183 | 0.1250612
[5 empty] | 0.1562378 | 0.1272077 |  |  | 0.653418 | 0.1294082 | 0.9670293 | 0.1266801 | 1.266193 | 0.1258285
[5 empty] | 0.1515036 | 0.1279834 |  |  | 0.6544679 | 0.1301973 | 0.97185 | 0.1274525 | 1.258178 | 0.1265957
[5 empty] | 0.1487588 | 0.128759 |  |  | 0.6538372 | 0.1309863 | 0.9698818 | 0.1282249 | 1.259586 | 0.127363
[5 empty] | 0.1460034 | 0.1295347 |  |  | 0.6494267 | 0.1317754 | 0.9711252 | 0.1289974 | 1.262216 | 0.1281302
[5 empty] | 0.1492376 | 0.1303104 |  |  | 0.654737 | 0.1325645 | 0.9743807 | 0.1297698 | 1.261268 | 0.1288975
[5 empty] | 0.1484613 | 0.131086 |  |  | 0.653869 | 0.1333536 | 0.9670487 | 0.1305423 | 1.259544 | 0.1296647
[5 empty] | 0.1386748 | 0.1318617 |  |  | 0.6547234 | 0.1341426 | 0.9661297 | 0.1313147 | 1.259043 | 0.1304319
[5 empty] | 0.1498782 | 0.1326373 |  |  | 0.6569008 | 0.1349317 | 0.9713243 | 0.1320871 | 1.258766 | 0.1311992
[5 empty] | 0.1350714 | 0.133413 |  |  | 0.657502 | 0.1357208 | 0.9708329 | 0.1328596 | 1.252212 | 0.1319664
[5 empty] | 0.1412547 | 0.1341886 |  |  | 0.6520278 | 0.1365099 | 0.972356 | 0.133632 | 1.262583 | 0.1327337
[5 empty] | 0.1354281 | 0.1349643 |  |  | 0.6531788 | 0.1372989 | 0.9684941 | 0.1344045 | 1.252278 | 0.1335009
[5 empty] | 0.1315918 | 0.1357399 |  |  | 0.6562558 | 0.138088 | 0.9696477 | 0.1351769 | 1.250897 | 0.1342682
[5 empty] | 0.1397457 | 0.1365156 |  |  | 0.6560595 | 0.1388771 | 0.9718173 | 0.1359493 | 1.250641 | 0.1350354
[5 empty] | 0.1408901 | 0.1372913 |  |  | 0.6550906 | 0.1396662 | 0.9713033 | 0.1367218 | 1.25991 | 0.1358027
[5 empty] | 0.140025 | 0.1380669 |  |  | 0.6593499 | 0.1404552 | 0.9695062 | 0.1374942 | 1.259705 | 0.1365699
[5 empty] | 0.1411505 | 0.1388426 |  |  | 0.6554382 | 0.1412443 | 0.9687266 | 0.1382667 | 1.257825 | 0.1373372
[5 empty] | 0.1432667 | 0.1396182 |  |  | 0.658056 | 0.1420334 | 0.9707649 | 0.1390391 | 1.253271 | 0.1381044
[5 empty] | 0.1273737 | 0.1403939 |  |  | 0.6588042 | 0.1428225 | 0.9728216 | 0.1398115 | 1.246543 | 0.1388717
[5 empty] | 0.1254716 | 0.1411695 |  |  | 0.6586834 | 0.1436115 | 0.9722972 | 0.140584 | 1.253341 | 0.1396389
[5 empty] | 0.1395605 | 0.1419452 |  |  | 0.6638945 | 0.1444006 | 0.9730922 | 0.1413564 | 1.247066 | 0.1404062
[5 empty] | 0.1226405 | 0.1427209 |  |  | 0.6613381 | 0.1451897 | 0.9726071 | 0.1421288 | 1.257517 | 0.1411734
[5 empty] | 0.1377117 | 0.1434965 |  |  | 0.6597149 | 0.1459788 | 0.9781423 | 0.1429013 | 1.255396 | 0.1419406
[5 empty] | 0.1347742 | 0.1442722 |  |  | 0.6633258 | 0.1467678 | 0.9717984 | 0.1436737 | 1.247002 | 0.1427079
[5 empty] | 0.1208281 | 0.1450478 |  |  | 0.6639714 | 0.1475569 | 0.9809758 | 0.1444462 | 1.255036 | 0.1434751
[5 empty] | 0.1358735 | 0.1458235 |  |  | 0.6618524 | 0.148346 | 0.975275 | 0.1452186 | 1.246498 | 0.1442424
[5 empty] | 0.1279104 | 0.1465991 |  |  | 0.6657695 | 0.149135 | 0.9734965 | 0.145991 | 1.247087 | 0.1450096
[5 empty] | 0.1219391 | 0.1473748 |  |  | 0.6702236 | 0.1499241 | 0.9788408 | 0.1467635 | 1.252305 | 0.1457769
[5 empty] | 0.1299595 | 0.1481505 |  |  | 0.6676153 | 0.1507132 | 0.9760084 | 0.1475359 | 1.254452 | 0.1465441
[5 empty] | 0.1149719 | 0.1489261 |  |  | 0.6665453 | 0.1515023 | 0.9775998 | 0.1483084 | 1.250727 | 0.1473114
[5 empty] | 0.1319762 | 0.1497018 |  |  | 0.6691144 | 0.1522913 | 0.9761155 | 0.1490808 | 1.242532 | 0.1480786
[5 empty] | 0.1199726 | 0.1504774 |  |  | 0.6728234 | 0.1530804 | 0.9858558 | 0.1498532 | 1.244966 | 0.1488459
[5 empty] | 0.1299611 | 0.1512531 |  |  | 0.6704728 | 0.1538695 | 0.9820215 | 0.1506257 | 1.24423 | 0.1496131
[5 empty] | 0.1189419 | 0.1520287 |  |  | 0.6756635 | 0.1546586 | 0.9777128 | 0.1513981 | 1.254723 | 0.1503804
[5 empty] | 0.1129151 | 0.1528044 |  |  | 0.6758962 | 0.1554476 | 0.9825304 | 0.1521706 | 1.249247 | 0.1511476
[5 empty] | 0.1138808 | 0.1535801 |  |  | 0.6734717 | 0.1562367 | 0.9816746 | 0.152943 | 1.251401 | 0.1519149
[5 empty] | 0.114839 | 0.1543557 |  |  | 0.6754905 | 0.1570258 | 0.984546 | 0.1537154 | 1.254385 | 0.1526821