## 1
Общество с ограниченной ответственностью "Инженерная геология" (ООО "ИнжГео") | [11 empty] | Общество с ограниченной ответственностью "Инженерная геология" (ООО "ИнжГео")
Юр. адрес: 117279, г. Москва, ул. Миклухо-Маклая, 36 а, этаж 5, пом. XXIII к. 76-84 | [11 empty] | Юр. адрес: 117279, г. Москва, ул. Миклухо-Маклая, 36 а, этаж 5, пом. XXIII к. 76-84 | [8 empty] | нагр |  |  | X0 | Y0 | R |  | нагр |  |  |  | X0 | Y0 | R | нагр |  |  |  | X0 | Y0 | R |  | нагр |  |  |  | X0 | Y0 | R
Телефон/факс +7 (495) 132-30-00, Адрес электронной почты inbox@inj-geo.ru | [11 empty] | Телефон/факс +7 (495) 132-30-00, Адрес электронной почты inbox@inj-geo.ru | [12 empty] | 0 | [7 empty] | 0 | [6 empty] | 0 | [7 empty] | 0
[21 empty] | девиатор | [6 empty] | девиатор | [6 empty] | девиатор | [7 empty] | девиатор
Испытательная лаборатория ООО «ИнжГео» | [11 empty] | Испытательная лаборатория ООО «ИнжГео» | [8 empty] | x0 | Угол | X | Y |  |  |  | x0 |  | Угол | X | Y |  |  | x0 |  | Угол | X | Y |  |  |  | x0 |  | Угол | X | Y
Адрес места осуществления деятельности лаборатории: г. Москва, просп. Вернадского, д. 51, стр. 1 | [11 empty] | Адрес места осуществления деятельности лаборатории: г. Москва, просп. Вернадского, д. 51, стр. 1 | [9 empty] | 0 | [7 empty] | 0 | [6 empty] | 0 | [7 empty] | 0
Телефон +7(910)4557682, E-mail: slg85@mail.ru | [11 empty] | Телефон +7(910)4557682, E-mail: slg85@mail.ru | [9 empty] | 5 | [7 empty] | 5 | [6 empty] | 5 | [7 empty] | 5
[22 empty] | 10 | [7 empty] | 10 | [6 empty] | 10 | [7 empty] | 10
[12 empty] | Протокол испытаний № 13-63/374 от 07-11-2023 | [9 empty] | 15 | [7 empty] | 15 | [6 empty] | 15 | [7 empty] | 15
[22 empty] | 20 | [7 empty] | 20 | [6 empty] | 20 | [7 empty] | 20
[12 empty] | Наименование и адрес заказчика: Переход трубопровода через р. Енисей | [9 empty] | 25 | [7 empty] | 25 | [6 empty] | 25 | [7 empty] | 25
[12 empty] | Наименование объекта: ООО Регионстрой | [9 empty] | 30 | [7 empty] | 30 | [6 empty] | 30 | [7 empty] | 30
Наименование используемого метода/методики: ГОСТ 12248.4-2020 | [11 empty] | Наименование используемого метода/методики: ГОСТ 12248.3-2020 | [9 empty] | 35 | [7 empty] | 35 | [6 empty] | 35 | [7 empty] | 35
Условия проведения испытания: температура окружающей среды (18 - 25)0С, влажность воздуха (40 - 75)% | [11 empty] | Условия проведения испытания: температура окружающей среды (18 - 25)0С, влажность воздуха (40 - 75)% | [9 empty] | 40 | [7 empty] | 40 | [6 empty] | 40 | [7 empty] | 40
[12 empty] | Дата получение объекта подлежащего испытаниям: 11-10-2023 | [9 empty] | 45 | [7 empty] | 45 | [6 empty] | 45 | [7 empty] | 45
[12 empty] | Дата испытания: 25.10.2022-19.11.2374 | [9 empty] | 50 | [7 empty] | 50 | [6 empty] | 50 | [7 empty] | 50
[22 empty] | 55 | [7 empty] | 55 | [6 empty] | 55 | [7 empty] | 55
Испытание грунтов методом трехосного сжатия | [11 empty] | Испытание грунтов методом трехосного сжатия | [9 empty] | 60 | [7 empty] | 60 | [6 empty] | 60 | [7 empty] | 60
[22 empty] | 65 | [7 empty] | 65 | [6 empty] | 65 | [7 empty] | 65
Лабораторный номер: | [6 empty] | We, д.е. = |  |  |  |  | Лабораторный номер: |  | 1409 |  |  |  | We, д.е. = | 0.192 |  |  | 70 | [7 empty] | 70 | [6 empty] | 70 | [7 empty] | 70
Номер скважины: | [6 empty] | ρ, г/см3 = |  |  |  |  | Номер скважины: |  | BH-167 |  |  |  | ρ, г/см3 = |  |  |  | 75 | [7 empty] | 75 | [6 empty] | 75 | [7 empty] | 75
Глубина отбора, м: | [6 empty] | ρs, г/см3 = |  |  |  |  | Глубина отбора, м: |  | 2.7 |  |  |  | ρs, г/см3 = | 2.73 |  |  | 80 | [7 empty] | 80 | [6 empty] | 80 | [7 empty] | 80
Наименование грунта: | [6 empty] | e, д.е. = |  |  |  |  | Наименование грунта: |  | Щебенистый грунт, заполнитель суглинок, легкий пылеватый, после оттаивания текучий |  |  |  | e, д.е. = |  |  |  | 85 | [7 empty] | 85 | [6 empty] | 85 | [7 empty] | 85
Схема проведения опыта: | [6 empty] | IL, д.е. = |  |  |  |  | Схема проведения опыта: |  | КД |  |  |  | IL, д.е. = | 1.072227 |  |  | 90 | [7 empty] | 90 | [6 empty] | 90 | [7 empty] | 90
[22 empty] | 95 | [7 empty] | 95 | [6 empty] | 95 | [7 empty] | 95
[22 empty] | 100 | [7 empty] | 100 | [6 empty] | 100 | [7 empty] | 100
Результаты испытаний | [11 empty] | Результаты испытаний | [9 empty] | 105 | [7 empty] | 105 | [6 empty] | 105 | [7 empty] | 105
[22 empty] | 110 | [7 empty] | 110 | [6 empty] | 110 | [7 empty] | 110
[22 empty] | 115 | [7 empty] | 115 | [6 empty] | 115 | [7 empty] | 115
[22 empty] | 120 | [7 empty] | 120 | [6 empty] | 120 | [7 empty] | 120
[22 empty] | 125 | [7 empty] | 125 | [6 empty] | 125 | [7 empty] | 125
[22 empty] | 130 | [7 empty] | 130 | [6 empty] | 130 | [7 empty] | 130
[22 empty] | 135 | [7 empty] | 135 | [6 empty] | 135 | [7 empty] | 135
[22 empty] | 140 | [7 empty] | 140 | [6 empty] | 140 | [7 empty] | 140
[22 empty] | 145 | [7 empty] | 145 | [6 empty] | 145 | [7 empty] | 145
[22 empty] | 150 | [7 empty] | 150 | [6 empty] | 150 | [7 empty] | 150
[22 empty] | 155 | [7 empty] | 155 | [6 empty] | 155 | [7 empty] | 155
[22 empty] | 160 | [7 empty] | 160 | [6 empty] | 160 | [7 empty] | 160
[22 empty] | 165 | [7 empty] | 165 | [6 empty] | 165 | [7 empty] | 165
[22 empty] | 170 | [7 empty] | 170 | [6 empty] | 170 | [7 empty] | 170
[22 empty] | 175 | [7 empty] | 175 | [6 empty] | 175 | [7 empty] | 175
[22 empty] | 180 | [7 empty] | 180 | [6 empty] | 180 | [7 empty] | 180
[13 empty] | Давление в камере, Мпа σ3 | Вертикальная нагрузка, Мпа σ1 | Поровое давление, Мпа u
| K0, д.е. | 0.6744318 |  |  |  |  | Коэфф. Точки | [5 empty] | 0.15 | 0.3508968 | [5 empty] | 1 | [6 empty] | σ3,кПа | σ1,кПа | u, кПа |  |  |  | 4
| q_zg, МПа | 0.1011648 | [10 empty] | 0.25 | 0.5474427 | [27 empty] | δ3, Мпа | δ1-δ3, МПа | δ1, МПа | δ1, КПа
|  |  | Модуль деформации, МПа: | [9 empty] | 0.35 | 0.7439886 | [21 empty] | С, МПа:
|  |  | Е0= |  | Точки модуля (полное напр.), МПа |  |  |  | 0.1011648 | 0.1618636 | [25 empty] | φ, град:
|  |  | E50 = |  | qf (полное напр.), МПа |  |  |  | 0.259258 | [26 empty] | E, Мпа
|  |  | Коэф. Поперечной деформации, ϑ = | [9 empty] | Эффективные значения угла внутреннего трения и удельного сцепления ϕ', С' | [13 empty] | x | 0
[13 empty] | ϕ', град. = | 19 | [12 empty] | y |  |  |  | С, кПа | φ,°
[13 empty] | С', МПа = | 0.02
| Исполнитель: | [6 empty] | Морозов Д.С. |  |  |  |  | Исполнитель: |  |  |  |  | Морозов Д.С.
| Начальник исп. лаборатории: | [6 empty] | Семиколенова Л.Г. |  |  |  |  | Начальник исп. лаборатории: |  |  |  |  | Семиколенова Л.Г.
Лист 1 , всего листов 2 | [11 empty] | Лист 2 , всего листов 2
Частичное воспроизведение протокола испытаний без письменного разрешения ООО «ИнжГео» ЗАПРЕЩАЕТСЯ | [11 empty] | Частичное воспроизведение протокола испытаний без письменного разрешения ООО «ИнжГео» ЗАПРЕЩАЕТСЯ
[5 empty] | второй график |  | первый график | [9 empty] | К Пуассона
dev50 | epsE50 | ind | devE0 | epsE0 | dev | eps | sigma |  | dev1 | eps1 | dev2 | eps2 | dev3 | eps3 |  | Глины
0.109258 | 0.002166191 |  |  |  | 0 | 0 |  |  | 0 | 0 | 0 | 0 | 0 | 0 |  | < 0 | 0,20-0,30
ind |  |  |  |  | 0.06069887 | 0.0007220636 |  |  | 0.09 | 0.001070625 | 0.1 | 0.0007674731 | 0.098 | 0.0004669393 |  | 0-0,25 | 0,30-0,38
2 |  |  |  |  | 0.07545543 | 0.001465858 |  |  | 0.09608694 | 0.001464912 | 0.134958 | 0.001464455 | 0.1969943 | 0.00156436 |  | 0,25< | 0,38-0,45
E0 |  |  |  |  | 0.109258 | 0.002166191 |  |  | 0.1004484 | 0.001991529 | 0.1487213 | 0.001902327 | 0.2034573 | 0.002194311 |  | Суглинки | 0,35-0,37
epsE0 | devE0 |  |  |  | 0.1060962 | 0.002931715 |  |  | 0.1043116 | 0.002929824 | 0.1564122 | 0.002928911 | 0.2142347 | 0.002925749 |  | Пески и супеси | 0,30-0,35
0.0007220636 | 0.06069887 |  |  |  | 0.1174973 | 0.003664644 |  |  | 0.1082256 | 0.00366228 | 0.1639014 | 0.003661138 | 0.2255467 | 0.003657186
[5 empty] | 0.1207167 | 0.004397573 |  |  | 0.1134564 | 0.004394736 | 0.1717504 | 0.004393366 | 0.2354999 | 0.004388623
График E50 |  | График E |  |  | 0.1117575 | 0.005130502 |  |  | 0.1159039 | 0.005127192 | 0.1786628 | 0.005125593 | 0.2423006 | 0.00512006
eps | q | sigma |  |  | 0.1236223 | 0.005863431 |  |  | 0.1198678 | 0.005859648 | 0.1855424 | 0.005857821 | 0.2494554 | 0.005851497
Горизонтальная линия E50 |  | Касательная |  |  | 0.121314 | 0.006596359 |  |  | 0.1239478 | 0.006592104 | 0.1924929 | 0.006590049 | 0.2593706 | 0.006582934
0 |  | a | b |  | 0.1288354 | 0.007329288 |  |  | 0.1266438 | 0.00732456 | 0.1985179 | 0.007322276 | 0.2689527 | 0.007314371
|  |  | 0 |  | 0.1451893 | 0.008062217 |  |  | 0.1306555 | 0.008057016 | 0.2033212 | 0.008054504 | 0.2769082 | 0.008045808
Вертикальная линия E50 |  | p1 и p2 |  |  | 0.1373787 | 0.008795146 |  |  | 0.1341828 | 0.008789472 | 0.2092065 | 0.008786732 | 0.2823434 | 0.008777246
| 0 | 0 |  |  | 0.1414062 | 0.009528075 |  |  | 0.1383253 | 0.009521928 | 0.2140774 | 0.009518959 | 0.2891649 | 0.009508683
[5 empty] | 0.1502748 | 0.010261 |  |  | 0.1404828 | 0.01025438 | 0.2184377 | 0.01025119 | 0.2976791 | 0.01024012
Касательная линия E50 |  |  |  |  | 0.1529872 | 0.01099393 |  |  | 0.1450552 | 0.01098684 | 0.2251911 | 0.01098341 | 0.3033924 | 0.01097156
0 | 0 | Горизонтальная 1 |  |  | 0.1605463 | 0.01172686 |  |  | 0.1464422 | 0.0117193 | 0.2293412 | 0.01171564 | 0.3114112 | 0.01170299
[5 empty] | 0.1509549 | 0.01245979 |  |  | 0.1496436 | 0.01245175 | 0.2348918 | 0.01244787 | 0.3154421 | 0.01243443
Горизонтальная линия qкр |  |  |  |  | 0.1712159 | 0.01319272 |  |  | 0.1533592 | 0.01318421 | 0.2371466 | 0.0131801 | 0.3223915 | 0.01316587
Горизонтальная линия q |  | Горизонтальная 2 |  |  | 0.175332 | 0.01392565 |  |  | 0.1568887 | 0.01391666 | 0.2419093 | 0.01391233 | 0.3251657 | 0.01389731
0 |  | 0 |  |  | 0.1813061 | 0.01465858 |  |  | 0.1590319 | 0.01464912 | 0.2465835 | 0.01464455 | 0.3322713 | 0.01462874
[5 empty] | 0.174141 | 0.01539151 |  |  | 0.1623886 | 0.01538158 | 0.249473 | 0.01537678 | 0.3362148 | 0.01536018
Вертикальная линия q |  |  |  |  | 0.1838396 | 0.01612443 |  |  | 0.1632586 | 0.01611403 | 0.2545814 | 0.01610901 | 0.3425024 | 0.01609162
| 0 |  |  |  | 0.1684046 | 0.01685736 |  |  | 0.1674416 | 0.01684649 | 0.2581125 | 0.01684124 | 0.3437408 | 0.01682305
[5 empty] | 0.1808389 | 0.01759029 |  |  | 0.1699374 | 0.01757894 | 0.26077 | 0.01757346 | 0.3478363 | 0.01755449
[5 empty] | 0.1861454 | 0.01832322 |  |  | 0.1707458 | 0.0183114 | 0.2619576 | 0.01830569 | 0.3553953 | 0.01828593
[5 empty] | 0.1793268 | 0.01905615 |  |  | 0.1731666 | 0.01904386 | 0.2664789 | 0.01903792 | 0.3584244 | 0.01901737
[5 empty] | 0.182386 | 0.01978908 |  |  | 0.1750996 | 0.01977631 | 0.2698377 | 0.01977015 | 0.36003 | 0.0197488
[5 empty] | 0.1793258 | 0.02052201 |  |  | 0.1782445 | 0.02050877 | 0.2711377 | 0.02050237 | 0.3633185 | 0.02048024
[5 empty] | 0.196149 | 0.02125494 |  |  | 0.1789011 | 0.02124122 | 0.2748826 | 0.0212346 | 0.3675963 | 0.02121168
[5 empty] | 0.2018585 | 0.02198786 |  |  | 0.1806691 | 0.02197368 | 0.274976 | 0.02196683 | 0.36897 | 0.02194311
[5 empty] | 0.193457 | 0.02272079 |  |  | 0.1825484 | 0.02270614 | 0.2796217 | 0.02269906 | 0.3721459 | 0.02267455
[5 empty] | 0.1889475 | 0.02345372 |  |  | 0.1854388 | 0.02343859 | 0.2816233 | 0.02343128 | 0.3727305 | 0.02340599
[5 empty] | 0.1983327 | 0.02418665 |  |  | 0.18734 | 0.02417105 | 0.2827847 | 0.02416351 | 0.3765302 | 0.02413743
[5 empty] | 0.1966155 | 0.02491958 |  |  | 0.1880517 | 0.0249035 | 0.2836094 | 0.02489574 | 0.3767515 | 0.02486886
[5 empty] | 0.2027987 | 0.02565251 |  |  | 0.1884738 | 0.02563596 | 0.2861011 | 0.02562797 | 0.3808009 | 0.0256003
[5 empty] | 0.2078851 | 0.02638544 |  |  | 0.189906 | 0.02636842 | 0.2877637 | 0.0263602 | 0.3822847 | 0.02633174
[5 empty] | 0.1958776 | 0.02711837 |  |  | 0.1922482 | 0.02710087 | 0.2877007 | 0.02709242 | 0.3840095 | 0.02706317
[5 empty] | 0.2047789 | 0.0278513 |  |  | 0.1928001 | 0.02783333 | 0.2906159 | 0.02782465 | 0.3836816 | 0.02779461
[5 empty] | 0.2105919 | 0.02858422 |  |  | 0.1943614 | 0.02856578 | 0.291113 | 0.02855688 | 0.3862076 | 0.02852605
[5 empty] | 0.1993195 | 0.02931715 |  |  | 0.1946319 | 0.02929824 | 0.2928956 | 0.02928911 | 0.3865938 | 0.02925749
[5 empty] | 0.1999644 | 0.03005008 |  |  | 0.1953115 | 0.0300307 | 0.2933675 | 0.03002133 | 0.3896467 | 0.02998892
[5 empty] | 0.2105295 | 0.03078301 |  |  | 0.1964999 | 0.03076315 | 0.2928324 | 0.03075356 | 0.3886728 | 0.03072036
[5 empty] | 0.2120175 | 0.03151594 |  |  | 0.1968968 | 0.03149561 | 0.292894 | 0.03148579 | 0.3887784 | 0.0314518
[5 empty] | 0.2164315 | 0.03224887 |  |  | 0.1973021 | 0.03222806 | 0.2943559 | 0.03221802 | 0.3922701 | 0.03218323
[5 empty] | 0.1977741 | 0.0329818 |  |  | 0.1985155 | 0.03296052 | 0.2943219 | 0.03295024 | 0.3928543 | 0.03291467
[5 empty] | 0.2060482 | 0.03371473 |  |  | 0.1990369 | 0.03369298 | 0.2964957 | 0.03368247 | 0.3928375 | 0.03364611
[5 empty] | 0.2032566 | 0.03444765 |  |  | 0.2004659 | 0.03442543 | 0.2968809 | 0.0344147 | 0.3914259 | 0.03437755
[5 empty] | 0.2154021 | 0.03518058 |  |  | 0.1999023 | 0.03515789 | 0.2954814 | 0.03514693 | 0.3918263 | 0.03510898
[5 empty] | 0.2185159 | 0.03591351 |  |  | 0.2008968 | 0.03589034 | 0.2974427 | 0.03587915 | 0.3939886 | 0.03584042
[5 empty] | 0.1985159 | 0.03664644 |  |  | 0.1993967 | 0.0366228 | 0.2947426 | 0.03661138 | 0.3900881 | 0.03657186
[5 empty] | 0.2094627 | 0.03737937 |  |  | 0.2008421 | 0.03735526 | 0.29726 | 0.03734361 | 0.3916883 | 0.03730329
[5 empty] | 0.2113037 | 0.0381123 |  |  | 0.2005711 | 0.03808771 | 0.2952957 | 0.03807584 | 0.389741 | 0.03803473
[5 empty] | 0.2000439 | 0.03884523 |  |  | 0.1988891 | 0.03882017 | 0.2955581 | 0.03880806 | 0.3913566 | 0.03876617
[5 empty] | 0.2106881 | 0.03957816 |  |  | 0.1994017 | 0.03955262 | 0.2937556 | 0.03954029 | 0.3889467 | 0.0394976
[5 empty] | 0.2092414 | 0.04031109 |  |  | 0.1978141 | 0.04028508 | 0.2945966 | 0.04027252 | 0.3873229 | 0.04022904
[5 empty] | 0.2067086 | 0.04104401 |  |  | 0.1987319 | 0.04101754 | 0.2941897 | 0.04100475 | 0.3886966 | 0.04096048
[5 empty] | 0.1960947 | 0.04177694 |  |  | 0.1974603 | 0.04174999 | 0.2910432 | 0.04173698 | 0.3870796 | 0.04169192
[5 empty] | 0.1944047 | 0.04250987 |  |  | 0.196905 | 0.04248245 | 0.2893657 | 0.0424692 | 0.3854833 | 0.04242335
[5 empty] | 0.2016433 | 0.0432428 |  |  | 0.1951711 | 0.0432149 | 0.2885656 | 0.04320143 | 0.3812194 | 0.04315479
[5 empty] | 0.1938157 | 0.04397573 |  |  | 0.1942643 | 0.04394736 | 0.2888514 | 0.04393366 | 0.3820994 | 0.04388623
[5 empty] | 0.2069266 | 0.04470866 |  |  | 0.1934899 | 0.04467982 | 0.2861315 | 0.04466589 | 0.3811349 | 0.04461766
[5 empty] | 0.1949811 | 0.04544159 |  |  | 0.1927533 | 0.04541227 | 0.2848145 | 0.04539811 | 0.3785374 | 0.0453491
[5 empty] | 0.1949841 | 0.04617452 |  |  | 0.19176 | 0.04614473 | 0.2820088 | 0.04613034 | 0.3732186 | 0.04608054
[5 empty] | 0.2039404 | 0.04690744 |  |  | 0.1896153 | 0.04687718 | 0.2826228 | 0.04686257 | 0.37269 | 0.04681198
[5 empty] | 0.1908551 | 0.04764037 |  |  | 0.1893247 | 0.04760964 | 0.278065 | 0.0475948 | 0.3688631 | 0.04754341
[5 empty] | 0.1977331 | 0.0483733 |  |  | 0.1874936 | 0.0483421 | 0.277444 | 0.04832702 | 0.3684497 | 0.04827485
[5 empty] | 0.1945792 | 0.04910623 |  |  | 0.1865274 | 0.04907455 | 0.2744681 | 0.04905925 | 0.3641611 | 0.04900629
[5 empty] | 0.1943985 | 0.04983916 |  |  | 0.1856316 | 0.04980701 | 0.2748458 | 0.04979148 | 0.361809 | 0.04973772
[5 empty] | 0.1961959 | 0.05057209 |  |  | 0.1844115 | 0.05053946 | 0.2706856 | 0.05052371 | 0.359105 | 0.05046916
[5 empty] | 0.1839762 | 0.05130502 |  |  | 0.1828726 | 0.05127192 | 0.270796 | 0.05125593 | 0.3544607 | 0.0512006
[5 empty] | 0.1867444 | 0.05203795 |  |  | 0.1819203 | 0.05200438 | 0.2683854 | 0.05198816 | 0.3548876 | 0.05193204
[5 empty] | 0.1855055 | 0.05277088 |  |  | 0.1794601 | 0.05273683 | 0.2640623 | 0.05272039 | 0.3516972 | 0.05266347
[5 empty] | 0.1792644 | 0.0535038 |  |  | 0.1782973 | 0.05346929 | 0.2629351 | 0.05345262 | 0.3475013 | 0.05339491
[5 empty] | 0.189026 | 0.05423673 |  |  | 0.1783373 | 0.05420174 | 0.2619124 | 0.05418485 | 0.3445112 | 0.05412635
[5 empty] | 0.1867953 | 0.05496966 |  |  | 0.1758856 | 0.0549342 | 0.2582026 | 0.05491707 | 0.3433387 | 0.05485778
[5 empty] | 0.1875771 | 0.05570259 |  |  | 0.1737476 | 0.05566666 | 0.2565142 | 0.0556493 | 0.3393953 | 0.05558922
[5 empty] | 0.1763764 | 0.05643552 |  |  | 0.1742287 | 0.05639911 | 0.2533555 | 0.05638153 | 0.3357925 | 0.05632066
[5 empty] | 0.1781982 | 0.05716845 |  |  | 0.1722344 | 0.05713157 | 0.2523352 | 0.05711376 | 0.3323419 | 0.0570521
[5 empty] | 0.1780474 | 0.05790138 |  |  | 0.16987 | 0.05786402 | 0.2521617 | 0.05784598 | 0.3318552 | 0.05778353
[5 empty] | 0.1899288 | 0.05863431 |  |  | 0.168941 | 0.05859648 | 0.2483433 | 0.05857821 | 0.3285438 | 0.05851497
[5 empty] | 0.1738475 | 0.05936723 |  |  | 0.1679528 | 0.05932894 | 0.2467887 | 0.05931044 | 0.3266194 | 0.05924641
[5 empty] | 0.1708084 | 0.06010016 |  |  | 0.1674108 | 0.06006139 | 0.2440063 | 0.06004267 | 0.3222934 | 0.05997784
[5 empty] | 0.1698163 | 0.06083309 |  |  | 0.1668205 | 0.06079385 | 0.2430044 | 0.06077489 | 0.3201776 | 0.06070928
[5 empty] | 0.1668763 | 0.06156602 |  |  | 0.1661872 | 0.0615263 | 0.2409917 | 0.06150712 | 0.3182835 | 0.06144072
[5 empty] | 0.1709933 | 0.06229895 |  |  | 0.1648163 | 0.06225876 | 0.2397766 | 0.06223935 | 0.3155225 | 0.06217216
[5 empty] | 0.1761721 | 0.06303188 |  |  | 0.1643134 | 0.06299122 | 0.2386674 | 0.06297158 | 0.3153064 | 0.06290359
[5 empty] | 0.1834178 | 0.06376481 |  |  | 0.1619838 | 0.06372367 | 0.2375728 | 0.0637038 | 0.3131467 | 0.06363503
[5 empty] | 0.1637251 | 0.06449774 |  |  | 0.1616227 | 0.06445613 | 0.2353852 | 0.06443603 | 0.3107322 | 0.06436647
[5 empty] | 0.1620329 | 0.06523067 |  |  | 0.1613628 | 0.06518858 | 0.2340995 | 0.06516826 | 0.3092196 | 0.0650979
[5 empty] | 0.1653307 | 0.06596359 |  |  | 0.1607922 | 0.06592104 | 0.234497 | 0.06590049 | 0.3087841 | 0.06582934
[5 empty] | 0.1766201 | 0.06669652 |  |  | 0.1592121 | 0.0666535 | 0.2316798 | 0.06663272 | 0.3060289 | 0.06656078
[5 empty] | 0.1659022 | 0.06742945 |  |  | 0.1579242 | 0.06738595 | 0.2312503 | 0.06736494 | 0.3062571 | 0.06729222
[5 empty] | 0.1761785 | 0.06816238 |  |  | 0.1577298 | 0.06811841 | 0.2307108 | 0.06809717 | 0.3045718 | 0.06802365
[5 empty] | 0.1764503 | 0.06889531 |  |  | 0.1560304 | 0.06885086 | 0.2303635 | 0.0688294 | 0.300176 | 0.06875509
[5 empty] | 0.1777189 | 0.06962824 |  |  | 0.1554275 | 0.06958332 | 0.2289108 | 0.06956163 | 0.3010729 | 0.06948653
[5 empty] | 0.1599856 | 0.07036117 |  |  | 0.1553226 | 0.07031578 | 0.2278548 | 0.07029385 | 0.2994656 | 0.07021796
[5 empty] | 0.1702518 | 0.0710941 |  |  | 0.154617 | 0.07104823 | 0.2241979 | 0.07102608 | 0.2973571 | 0.0709494
[5 empty] | 0.1645188 | 0.07182702 |  |  | 0.1547123 | 0.07178069 | 0.2250424 | 0.07175831 | 0.2960506 | 0.07168084
[5 empty] | 0.1697879 | 0.07255995 |  |  | 0.1520099 | 0.07251314 | 0.2226905 | 0.07249054 | 0.2944491 | 0.07241228
[5 empty] | 0.1740605 | 0.07329288 |  |  | 0.1527114 | 0.0732456 | 0.2226445 | 0.07322276 | 0.2889558 | 0.07314371
[5 empty] | 0.1643379 | 0.07402581 |  |  | 0.151418 | 0.07397806 | 0.2205068 | 0.07395499 | 0.2892737 | 0.07387515
[5 empty] | 0.1596215 | 0.07475874 |  |  | 0.1509314 | 0.07471051 | 0.2199795 | 0.07468722 | 0.2871059 | 0.07460659
[5 empty] | 0.1659125 | 0.07549167 |  |  | 0.1496529 | 0.07544297 | 0.218165 | 0.07541945 | 0.2844556 | 0.07533802
[5 empty] | 0.1562122 | 0.0762246 |  |  | 0.1499841 | 0.07617542 | 0.2178655 | 0.07615167 | 0.2830257 | 0.07606946
[5 empty] | 0.1575222 | 0.07695753 |  |  | 0.1478264 | 0.07690788 | 0.2148833 | 0.0768839 | 0.2829195 | 0.0768009
[5 empty] | 0.1578435 | 0.07769046 |  |  | 0.1485812 | 0.07764034 | 0.2147208 | 0.07761613 | 0.27964 | 0.07753234
[5 empty] | 0.1541777 | 0.07842338 |  |  | 0.14635 | 0.07837279 | 0.2130801 | 0.07834836 | 0.2808904 | 0.07826377
[5 empty] | 0.159526 | 0.07915631 |  |  | 0.1459344 | 0.07910525 | 0.2130636 | 0.07908059 | 0.2765736 | 0.07899521
[5 empty] | 0.1668897 | 0.07988924 |  |  | 0.1451356 | 0.0798377 | 0.2108736 | 0.07981281 | 0.2758928 | 0.07972665
[5 empty] | 0.1562702 | 0.08062217 |  |  | 0.1437553 | 0.08057016 | 0.2096122 | 0.08054504 | 0.2754512 | 0.08045808
[5 empty] | 0.1556689 | 0.0813551 |  |  | 0.1431949 | 0.08130262 | 0.2098819 | 0.08127727 | 0.2724517 | 0.08118952
[5 empty] | 0.158087 | 0.08208803 |  |  | 0.1425557 | 0.08203507 | 0.2082849 | 0.0820095 | 0.2705975 | 0.08192096
[5 empty] | 0.1525258 | 0.08282096 |  |  | 0.1421394 | 0.08276753 | 0.2061234 | 0.08274172 | 0.2718917 | 0.0826524
[5 empty] | 0.1629868 | 0.08355389 |  |  | 0.1431473 | 0.08349998 | 0.2068998 | 0.08347395 | 0.2691373 | 0.08338383
[5 empty] | 0.1614713 | 0.08428681 |  |  | 0.141981 | 0.08423244 | 0.2049163 | 0.08420618 | 0.2690376 | 0.08411527
[5 empty] | 0.1589805 | 0.08501974 |  |  | 0.1406418 | 0.0849649 | 0.2037752 | 0.08493841 | 0.2669955 | 0.08484671
[5 empty] | 0.1485158 | 0.08575267 |  |  | 0.1413312 | 0.08569735 | 0.2036788 | 0.08567063 | 0.2668142 | 0.08557814
[5 empty] | 0.1590785 | 0.0864856 |  |  | 0.1394508 | 0.08642981 | 0.2031294 | 0.08640286 | 0.2634967 | 0.08630958
[5 empty] | 0.15167 | 0.08721853 |  |  | 0.1406019 | 0.08716226 | 0.2019292 | 0.08713509 | 0.2651462 | 0.08704102
[5 empty] | 0.1542917 | 0.08795146 |  |  | 0.139886 | 0.08789472 | 0.2015806 | 0.08786732 | 0.2619658 | 0.08777246
[5 empty] | 0.1439447 | 0.08868439 |  |  | 0.1399047 | 0.08862717 | 0.2009858 | 0.08859954 | 0.2628584 | 0.08850389
[5 empty] | 0.1586306 | 0.08941732 |  |  | 0.1376592 | 0.08935963 | 0.198947 | 0.08933177 | 0.2629274 | 0.08923533
[5 empty] | 0.1513505 | 0.09015025 |  |  | 0.1388512 | 0.09009209 | 0.2004667 | 0.090064 | 0.2606757 | 0.08996677
[5 empty] | 0.1551058 | 0.09088317 |  |  | 0.1376821 | 0.09082454 | 0.2008469 | 0.09079623 | 0.2590064 | 0.0906982
[5 empty] | 0.1488979 | 0.0916161 |  |  | 0.1375533 | 0.091557 | 0.1985902 | 0.09152845 | 0.2592226 | 0.09142964
[5 empty] | 0.1527282 | 0.09234903 |  |  | 0.1380663 | 0.09228945 | 0.1976986 | 0.09226068 | 0.2601275 | 0.09216108
[5 empty] | 0.1585978 | 0.09308196 |  |  | 0.1382225 | 0.09302191 | 0.1987745 | 0.09299291 | 0.2602241 | 0.09289252
[5 empty] | 0.1525082 | 0.09381489 |  |  | 0.1378235 | 0.09375437 | 0.1987202 | 0.09372514 | 0.2595154 | 0.09362395
[5 empty] | 0.1424607 | 0.09454782 |  |  | 0.1376706 | 0.09448682 | 0.198438 | 0.09445737 | 0.2580048 | 0.09435539
[5 empty] | 0.1424553 | 0.09528075 |  |  | 0.1379641 | 0.09521928 | 0.198928 | 0.09518959 | 0.2591921 | 0.09508683
[5 empty] | 0.1544807 | 0.09601368 |  |  | 0.1364917 | 0.09595173 | 0.1986711 | 0.09592182 | 0.2580513 | 0.09581826
[5 empty] | 0.1575334 | 0.0967466 |  |  | 0.1380492 | 0.09668419 | 0.1994609 | 0.09665405 | 0.260974 | 0.0965497
[5 empty] | 0.1406124 | 0.09747953 |  |  | 0.1364357 | 0.09741665 | 0.1997959 | 0.09738628 | 0.2599579 | 0.09728114
[5 empty] | 0.1507167 | 0.09821246 |  |  | 0.13805 | 0.0981491 | 0.1989742 | 0.0981185 | 0.2605008 | 0.09801258
[5 empty] | 0.1618452 | 0.09894539 |  |  | 0.137291 | 0.09888156 | 0.1999942 | 0.09885073 | 0.2619003 | 0.09874401
[5 empty] | 0.1609972 | 0.09967832 |  |  | 0.1374577 | 0.09961401 | 0.2000543 | 0.09958296 | 0.2615542 | 0.09947545
[5 empty] | 0.1461715 | 0.1004112 |  |  | 0.1372491 | 0.1003465 | 0.2005528 | 0.1003152 | 0.2612603 | 0.1002069
[5 empty] | 0.1573672 | 0.1011442 |  |  | 0.138364 | 0.1010789 | 0.2011879 | 0.1010474 | 0.2623162 | 0.1009383
[5 empty] | 0.1455833 | 0.1018771 |  |  | 0.1395014 | 0.1018114 | 0.2005582 | 0.1017796 | 0.2626197 | 0.1016698
[5 empty] | 0.1598189 | 0.10261 |  |  | 0.1393602 | 0.1025438 | 0.2011618 | 0.1025119 | 0.2608686 | 0.1024012
[5 empty] | 0.149073 | 0.103343 |  |  | 0.1391393 | 0.1032763 | 0.2011971 | 0.1032441 | 0.2619605 | 0.1031326
[5 empty] | 0.1523447 | 0.1040759 |  |  | 0.1391377 | 0.1040088 | 0.2003625 | 0.1039763 | 0.2623933 | 0.1038641
[5 empty] | 0.1626328 | 0.1048088 |  |  | 0.1395543 | 0.1047412 | 0.2027563 | 0.1047086 | 0.2653646 | 0.1045955
[5 empty] | 0.1479366 | 0.1055418 |  |  | 0.140888 | 0.1054737 | 0.2020767 | 0.1054408 | 0.2630721 | 0.1053269
[5 empty] | 0.146255 | 0.1062747 |  |  | 0.1402378 | 0.1062061 | 0.2044222 | 0.106173 | 0.2657137 | 0.1060584
[5 empty] | 0.162587 | 0.1070076 |  |  | 0.1411025 | 0.1069386 | 0.2033911 | 0.1069052 | 0.265987 | 0.1067898
[5 empty] | 0.1649316 | 0.1077405 |  |  | 0.1408812 | 0.107671 | 0.2033817 | 0.1076375 | 0.2678898 | 0.1075213
[5 empty] | 0.162288 | 0.1084735 |  |  | 0.1409727 | 0.1084035 | 0.2053923 | 0.1083697 | 0.2688198 | 0.1082527
[5 empty] | 0.144655 | 0.1092064 |  |  | 0.141776 | 0.1091359 | 0.2066213 | 0.1091019 | 0.2701747 | 0.1089841
[5 empty] | 0.1630319 | 0.1099393 |  |  | 0.14129 | 0.1098684 | 0.2047669 | 0.1098341 | 0.2696524 | 0.1097156
[5 empty] | 0.1634175 | 0.1106723 |  |  | 0.1424136 | 0.1106009 | 0.2079276 | 0.1105664 | 0.2696504 | 0.110447
[5 empty] | 0.1658109 | 0.1114052 |  |  | 0.1436458 | 0.1113333 | 0.2083017 | 0.1112986 | 0.2734666 | 0.1111784
[5 empty] | 0.1612112 | 0.1121381 |  |  | 0.1436854 | 0.1120658 | 0.2066874 | 0.1120308 | 0.2742987 | 0.1119099
[5 empty] | 0.1546173 | 0.112871 |  |  | 0.1445315 | 0.1127982 | 0.2079832 | 0.1127631 | 0.2725444 | 0.1126413
[5 empty] | 0.1670283 | 0.113604 |  |  | 0.144883 | 0.1135307 | 0.2106873 | 0.1134953 | 0.2729014 | 0.1133728
[5 empty] | 0.1544432 | 0.1143369 |  |  | 0.1449387 | 0.1142631 | 0.2092981 | 0.1142275 | 0.2760676 | 0.1141042
[5 empty] | 0.1648611 | 0.1150698 |  |  | 0.1451976 | 0.1149956 | 0.210514 | 0.1149597 | 0.2746405 | 0.1148356
[5 empty] | 0.154281 | 0.1158028 |  |  | 0.1450587 | 0.115728 | 0.2109331 | 0.115692 | 0.276718 | 0.1155671
[5 empty] | 0.1697019 | 0.1165357 |  |  | 0.1469208 | 0.1164605 | 0.212054 | 0.1164242 | 0.2767978 | 0.1162985
[5 empty] | 0.1611228 | 0.1172686 |  |  | 0.1467829 | 0.117193 | 0.2137749 | 0.1171564 | 0.2790777 | 0.1170299
[5 empty] | 0.1565518 | 0.1180015 |  |  | 0.1466541 | 0.1179254 | 0.2143097 | 0.1178886 | 0.278577 | 0.1177614
[5 empty] | 0.165008 | 0.1187345 |  |  | 0.147555 | 0.1186579 | 0.2140908 | 0.1186209 | 0.2808397 | 0.1184928
[5 empty] | 0.1614921 | 0.1194674 |  |  | 0.1480863 | 0.1193903 | 0.2147196 | 0.1193531 | 0.2813673 | 0.1192243
[5 empty] | 0.1530043 | 0.1202003 |  |  | 0.1497483 | 0.1201228 | 0.2161961 | 0.1200853 | 0.28396 | 0.1199557
[5 empty] | 0.1655446 | 0.1209333 |  |  | 0.1488411 | 0.1208552 | 0.2181206 | 0.1208176 | 0.2832182 | 0.1206871
[5 empty] | 0.1681131 | 0.1216662 |  |  | 0.1507647 | 0.1215877 | 0.2174934 | 0.1215498 | 0.2875421 | 0.1214186
[5 empty] | 0.1717101 | 0.1223991 |  |  | 0.1504194 | 0.1223202 | 0.2181145 | 0.122282 | 0.2871319 | 0.12215
[5 empty] | 0.1573355 | 0.123132 |  |  | 0.1514053 | 0.1230526 | 0.2208844 | 0.1230142 | 0.288888 | 0.1228814
[5 empty] | 0.1719896 | 0.123865 |  |  | 0.1521225 | 0.1237851 | 0.2208031 | 0.1237465 | 0.2905106 | 0.1236129
[5 empty] | 0.1616723 | 0.1245979 |  |  | 0.1536711 | 0.1245175 | 0.2228709 | 0.1244787 | 0.2909999 | 0.1243443
[5 empty] | 0.1733839 | 0.1253308 |  |  | 0.1543513 | 0.12525 | 0.224788 | 0.1252109 | 0.2933563 | 0.1250757
[5 empty] | 0.1721244 | 0.1260638 |  |  | 0.1538632 | 0.1259824 | 0.2259545 | 0.1259432 | 0.2952799 | 0.1258072
[5 empty] | 0.158894 | 0.1267967 |  |  | 0.154407 | 0.1267149 | 0.2267709 | 0.1266754 | 0.2978712 | 0.1265386
[5 empty] | 0.1756928 | 0.1275296 |  |  | 0.1570828 | 0.1274473 | 0.2281371 | 0.1274076 | 0.2979302 | 0.1272701
[5 empty] | 0.1775208 | 0.1282625 |  |  | 0.1575907 | 0.1281798 | 0.2297535 | 0.1281398 | 0.3000573 | 0.1280015
[5 empty] | 0.1763782 | 0.1289955 |  |  | 0.1586309 | 0.1289123 | 0.2295202 | 0.1288721 | 0.3019528 | 0.1287329
[5 empty] | 0.1602652 | 0.1297284 |  |  | 0.1589035 | 0.1296447 | 0.2326376 | 0.1296043 | 0.3046169 | 0.1294644
[5 empty] | 0.1771817 | 0.1304613 |  |  | 0.1594086 | 0.1303772 | 0.2332057 | 0.1303365 | 0.30735 | 0.1301958
[5 empty] | 0.175128 | 0.1311943 |  |  | 0.1612465 | 0.1311096 | 0.2339248 | 0.1310687 | 0.3107521 | 0.1309272
[5 empty] | 0.1671041 | 0.1319272 |  |  | 0.1618171 | 0.1318421 | 0.2362952 | 0.131801 | 0.3122237 | 0.1316587
[5 empty] | 0.1751103 | 0.1326601 |  |  | 0.1624207 | 0.1325745 | 0.238417 | 0.1325332 | 0.3156651 | 0.1323901
[5 empty] | 0.1691842 | 0.133393 |  |  | 0.1653984 | 0.133307 | 0.2415539 | 0.1332654 | 0.3185655 | 0.1331216
[5 empty] | 0.1683562 | 0.134126 |  |  | 0.1650841 | 0.1340394 | 0.2440595 | 0.1339977 | 0.318994 | 0.133853
[5 empty] | 0.1886222 | 0.1348589 |  |  | 0.1680732 | 0.1347719 | 0.2450264 | 0.1347299 | 0.3242406 | 0.1345844
[5 empty] | 0.1729778 | 0.1355918 |  |  | 0.1688608 | 0.1355044 | 0.2481473 | 0.1354621 | 0.3238955 | 0.1353159
[5 empty] | 0.1764188 | 0.1363248 |  |  | 0.1709425 | 0.1362368 | 0.248215 | 0.1361943 | 0.3280488 | 0.1360473
[5 empty] | 0.1759409 | 0.1370577 |  |  | 0.1723134 | 0.1369693 | 0.253522 | 0.1369266 | 0.3311907 | 0.1367787
[5 empty] | 0.19154 | 0.1377906 |  |  | 0.1732689 | 0.1377017 | 0.2551611 | 0.1376588 | 0.3355113 | 0.1375102
[5 empty] | 0.1792117 | 0.1385235 |  |  | 0.1749044 | 0.1384342 | 0.258525 | 0.138391 | 0.3382007 | 0.1382416
[5 empty] | 0.1789518 | 0.1392565 |  |  | 0.1765151 | 0.1391666 | 0.2619064 | 0.1391233 | 0.3444491 | 0.1389731
[5 empty] | 0.1817561 | 0.1399894 |  |  | 0.1796964 | 0.1398991 | 0.2628979 | 0.1398555 | 0.3472467 | 0.1397045
[5 empty] | 0.1926203 | 0.1407223 |  |  | 0.1815435 | 0.1406316 | 0.2682922 | 0.1405877 | 0.3508834 | 0.1404359
[5 empty] | 0.1835401 | 0.1414553 |  |  | 0.1836518 | 0.141364 | 0.2713821 | 0.1413199 | 0.3569496 | 0.1411674
[5 empty] | 0.2045114 | 0.1421882 |  |  | 0.1846167 | 0.1420965 | 0.2723602 | 0.1420522 | 0.3628352 | 0.1418988
[5 empty] | 0.1915298 | 0.1429211 |  |  | 0.1868333 | 0.1428289 | 0.2761192 | 0.1427844 | 0.3653306 | 0.1426302
[5 empty] | 0.2025912 | 0.143654 |  |  | 0.1909972 | 0.1435614 | 0.2813517 | 0.1435166 | 0.3723257 | 0.1433617
[5 empty] | 0.1996913 | 0.144387 |  |  | 0.1929035 | 0.1442938 | 0.2846506 | 0.1442488 | 0.3780107 | 0.1440931
[5 empty] | 0.2138258 | 0.1451199 |  |  | 0.1957475 | 0.1450263 | 0.2894084 | 0.1449811 | 0.3830758 | 0.1448246
[5 empty] | 0.2029904 | 0.1458528 |  |  | 0.1963247 | 0.1457587 | 0.2904179 | 0.1457133 | 0.3875111 | 0.145556