## 1
Общество с ограниченной ответственностью "Инженерная геология" (ООО "ИнжГео") | [11 empty] | Общество с ограниченной ответственностью "Инженерная геология" (ООО "ИнжГео")
Юр. адрес: 117279, г. Москва, ул. Миклухо-Маклая, 36 а, этаж 5, пом. XXIII к. 76-84 | [11 empty] | Юр. адрес: 117279, г. Москва, ул. Миклухо-Маклая, 36 а, этаж 5, пом. XXIII к. 76-84 | [8 empty] | нагр |  |  | X0 | Y0 | R |  | нагр |  |  |  | X0 | Y0 | R | нагр |  |  |  | X0 | Y0 | R |  | нагр |  |  |  | X0 | Y0 | R
Телефон/факс +7 (495) 132-30-00, Адрес электронной почты inbox@inj-geo.ru | [11 empty] | Телефон/факс +7 (495) 132-30-00, Адрес электронной почты inbox@inj-geo.ru | [12 empty] | 0 | [7 empty] | 0 | [6 empty] | 0 | [7 empty] | 0
[21 empty] | девиатор | [6 empty] | девиатор | [6 empty] | девиатор | [7 empty] | девиатор
Испытательная лаборатория ООО «ИнжГео» | [11 empty] | Испытательная лаборатория ООО «ИнжГео» | [8 empty] | x0 | Угол | X | Y |  |  |  | x0 |  | Угол | X | Y |  |  | x0 |  | Угол | X | Y |  |  |  | x0 |  | Угол | X | Y
Адрес места осуществления деятельности лаборатории: г. Москва, просп. Вернадского, д. 51, стр. 1 | [11 empty] | Адрес места осуществления деятельности лаборатории: г. Москва, просп. Вернадского, д. 51, стр. 1 | [9 empty] | 0 | [7 empty] | 0 | [6 empty] | 0 | [7 empty] | 0
Телефон +7(910)4557682, E-mail: slg85@mail.ru | [11 empty] | Телефон +7(910)4557682, E-mail: slg85@mail.ru | [9 empty] | 5 | [7 empty] | 5 | [6 empty] | 5 | [7 empty] | 5
[22 empty] | 10 | [7 empty] | 10 | [6 empty] | 10 | [7 empty] | 10
[12 empty] | Протокол испытаний № 13-63/375 от 08-11-2023 | [9 empty] | 15 | [7 empty] | 15 | [6 empty] | 15 | [7 empty] | 15
[22 empty] | 20 | [7 empty] | 20 | [6 empty] | 20 | [7 empty] | 20
[12 empty] | Наименование и адрес заказчика: Переход трубопровода через р. Енисей | [9 empty] | 25 | [7 empty] | 25 | [6 empty] | 25 | [7 empty] | 25
[12 empty] | Наименование объекта: ООО Регионстрой | [9 empty] | 30 | [7 empty] | 30 | [6 empty] | 30 | [7 empty] | 30
Наименование используемого метода/методики: ГОСТ 12248.4-2020 | [11 empty] | Наименование используемого метода/методики: ГОСТ 12248.3-2020 | [9 empty] | 35 | [7 empty] | 35 | [6 empty] | 35 | [7 empty] | 35
Условия проведения испытания: температура окружающей среды (18 - 25)0С, влажность воздуха (40 - 75)% | [11 empty] | Условия проведения испытания: температура окружающей среды (18 - 25)0С, влажность воздуха (40 - 75)% | [9 empty] | 40 | [7 empty] | 40 | [6 empty] | 40 | [7 empty] | 40
[12 empty] | Дата получение объекта подлежащего испытаниям: 12-10-2023 | [9 empty] | 45 | [7 empty] | 45 | [6 empty] | 45 | [7 empty] | 45
[12 empty] | Дата испытания: 25.10.2022-19.11.2375 | [9 empty] | 50 | [7 empty] | 50 | [6 empty] | 50 | [7 empty] | 50
[22 empty] | 55 | [7 empty] | 55 | [6 empty] | 55 | [7 empty] | 55
Испытание грунтов методом трехосного сжатия | [11 empty] | Испытание грунтов методом трехосного сжатия | [9 empty] | 60 | [7 empty] | 60 | [6 empty] | 60 | [7 empty] | 60
[22 empty] | 65 | [7 empty] | 65 | [6 empty] | 65 | [7 empty] | 65
Лабораторный номер: | [6 empty] | We, д.е. = |  |  |  |  | Лабораторный номер: |  | 1410 |  |  |  | We, д.е. = | 0.197 |  |  | 70 | [7 empty] | 70 | [6 empty] | 70 | [7 empty] | 70
Номер скважины: | [6 empty] | ρ, г/см3 = |  |  |  |  | Номер скважины: |  | BH-167 |  |  |  | ρ, г/см3 = |  |  |  | 75 | [7 empty] | 75 | [6 empty] | 75 | [7 empty] | 75
Глубина отбора, м: | [6 empty] | ρs, г/см3 = |  |  |  |  | Глубина отбора, м: |  | 4.4 |  |  |  | ρs, г/см3 = | 2.7 |  |  | 80 | [7 empty] | 80 | [6 empty] | 80 | [7 empty] | 80
Наименование грунта: | [6 empty] | e, д.е. = |  |  |  |  | Наименование грунта: |  | Щебенистый грунт, заполнитель суглинок, легкий пылеватый, после оттаивания текучепластичный |  |  |  | e, д.е. = |  |  |  | 85 | [7 empty] | 85 | [6 empty] | 85 | [7 empty] | 85
Схема проведения опыта: | [6 empty] | IL, д.е. = |  |  |  |  | Схема проведения опыта: |  | КД |  |  |  | IL, д.е. = | 0.8479087 |  |  | 90 | [7 empty] | 90 | [6 empty] | 90 | [7 empty] | 90
[22 empty] | 95 | [7 empty] | 95 | [6 empty] | 95 | [7 empty] | 95
[22 empty] | 100 | [7 empty] | 100 | [6 empty] | 100 | [7 empty] | 100
Результаты испытаний | [11 empty] | Результаты испытаний | [9 empty] | 105 | [7 empty] | 105 | [6 empty] | 105 | [7 empty] | 105
[22 empty] | 110 | [7 empty] | 110 | [6 empty] | 110 | [7 empty] | 110
[22 empty] | 115 | [7 empty] | 115 | [6 empty] | 115 | [7 empty] | 115
[22 empty] | 120 | [7 empty] | 120 | [6 empty] | 120 | [7 empty] | 120
[22 empty] | 125 | [7 empty] | 125 | [6 empty] | 125 | [7 empty] | 125
[22 empty] | 130 | [7 empty] | 130 | [6 empty] | 130 | [7 empty] | 130
[22 empty] | 135 | [7 empty] | 135 | [6 empty] | 135 | [7 empty] | 135
[22 empty] | 140 | [7 empty] | 140 | [6 empty] | 140 | [7 empty] | 140
[22 empty] | 145 | [7 empty] | 145 | [6 empty] | 145 | [7 empty] | 145
[22 empty] | 150 | [7 empty] | 150 | [6 empty] | 150 | [7 empty] | 150
[22 empty] | 155 | [7 empty] | 155 | [6 empty] | 155 | [7 empty] | 155
[22 empty] | 160 | [7 empty] | 160 | [6 empty] | 160 | [7 empty] | 160
[22 empty] | 165 | [7 empty] | 165 | [6 empty] | 165 | [7 empty] | 165
[22 empty] | 170 | [7 empty] | 170 | [6 empty] | 170 | [7 empty] | 170
[22 empty] | 175 | [7 empty] | 175 | [6 empty] | 175 | [7 empty] | 175
[22 empty] | 180 | [7 empty] | 180 | [6 empty] | 180 | [7 empty] | 180
[13 empty] | Давление в камере, Мпа σ3 | Вертикальная нагрузка, Мпа σ1 | Поровое давление, Мпа u
| K0, д.е. | 0.7750489 |  |  |  |  | Коэфф. Точки | [5 empty] | 0.15 | 0.2622158 | [5 empty] | 1 | [6 empty] | σ3,кПа | σ1,кПа | u, кПа |  |  |  | 4
| q_zg, МПа | 0.1162573 | [10 empty] | 0.25 | 0.420264 | [27 empty] | δ3, Мпа | δ1-δ3, МПа | δ1, МПа | δ1, КПа
|  |  | Модуль деформации, МПа: | [9 empty] | 0.35 | 0.5783122 | [21 empty] | С, МПа:
|  |  | Е0= |  | Точки модуля (полное напр.), МПа |  |  |  | 0.1162573 | 0.1860117 | [25 empty] | φ, град:
|  |  | E50 = |  | qf (полное напр.), МПа |  |  |  | 0.2755579 | [26 empty] | E, Мпа
|  |  | Коэф. Поперечной деформации, ϑ = | [9 empty] | Эффективные значения угла внутреннего трения и удельного сцепления ϕ', С' | [13 empty] | x | 0
[13 empty] | ϕ', град. = | 13 | [12 empty] | y |  |  |  | С, кПа | φ,°
[13 empty] | С', МПа = | 0.01
| Исполнитель: | [6 empty] | Морозов Д.С. |  |  |  |  | Исполнитель: |  |  |  |  | Морозов Д.С.
| Начальник исп. лаборатории: | [6 empty] | Семиколенова Л.Г. |  |  |  |  | Начальник исп. лаборатории: |  |  |  |  | Семиколенова Л.Г.
Лист 1 , всего листов 2 | [11 empty] | Лист 2 , всего листов 2
Частичное воспроизведение протокола испытаний без письменного разрешения ООО «ИнжГео» ЗАПРЕЩАЕТСЯ | [11 empty] | Частичное воспроизведение протокола испытаний без письменного разрешения ООО «ИнжГео» ЗАПРЕЩАЕТСЯ
[5 empty] | второй график |  | первый график | [9 empty] | К Пуассона
dev50 | epsE50 | ind | devE0 | epsE0 | dev | eps | sigma |  | dev1 | eps1 | dev2 | eps2 | dev3 | eps3 |  | Глины
0.1255579 | 0.002751398 |  |  |  | 0 | 0 |  |  | 0 | 0 | 0 | 0 | 0.042 | 0.0002253947 |  | < 0 | 0,20-0,30
ind |  |  |  |  | 0.06975441 | 0.0009171328 |  |  | 0.05 | 0.0006574013 | 0.067 | 0.0005808249 | 0.1141561 | 0.001021039 |  | 0-0,25 | 0,30-0,38
2 |  |  |  |  | 0.0761694 | 0.001468786 |  |  | 0.05610789 | 0.001229513 | 0.085132 | 0.001230019 | 0.1179786 | 0.001460144 |  | 0,25< | 0,38-0,45
E0 |  |  |  |  | 0.1135021 | 0.002203179 |  |  | 0.0585319 | 0.002191636 | 0.09043868 | 0.002191853 | 0.123445 | 0.002190215 |  | Суглинки | 0,35-0,37
epsE0 | devE0 |  |  |  | 0.1255579 | 0.002751398 |  |  | 0.06194565 | 0.002922181 | 0.09410501 | 0.00292247 | 0.1292792 | 0.002920287 |  | Пески и супеси | 0,30-0,35
0.0009171328 | 0.06975441 |  |  |  | 0.1173428 | 0.003671966 |  |  | 0.06438603 | 0.003652727 | 0.09802844 | 0.003653088 | 0.1340857 | 0.003650359
[5 empty] | 0.1203366 | 0.004406359 |  |  | 0.06665387 | 0.004383272 | 0.1025113 | 0.004383706 | 0.1394689 | 0.004380431
График E50 |  | График E |  |  | 0.126141 | 0.005140752 |  |  | 0.06915003 | 0.005113817 | 0.104956 | 0.005114323 | 0.1449332 | 0.005110502
eps | q | sigma |  |  | 0.1497583 | 0.005875145 |  |  | 0.07037538 | 0.005844363 | 0.1099648 | 0.005844941 | 0.1505829 | 0.005840574
Горизонтальная линия E50 |  | Касательная |  |  | 0.1421912 | 0.006609538 |  |  | 0.07243076 | 0.006574908 | 0.1120401 | 0.006575558 | 0.1555226 | 0.006570646
0 |  | a | b |  | 0.1574421 | 0.007343932 |  |  | 0.07461704 | 0.007305453 | 0.1164843 | 0.007306176 | 0.1600565 | 0.007300718
|  |  | 0 |  | 0.1585136 | 0.008078325 |  |  | 0.07763506 | 0.008035999 | 0.1202996 | 0.008036794 | 0.1654891 | 0.008030789
Вертикальная линия E50 |  | p1 и p2 |  |  | 0.1584081 | 0.008812718 |  |  | 0.07878567 | 0.008766544 | 0.1230885 | 0.008767411 | 0.1684248 | 0.008760861
| 0 | 0 |  |  | 0.1661282 | 0.009547111 |  |  | 0.08036975 | 0.009497089 | 0.1247533 | 0.009498029 | 0.1728681 | 0.009490933
[5 empty] | 0.1716764 | 0.0102815 |  |  | 0.08328814 | 0.01022763 | 0.1278963 | 0.01022865 | 0.1772232 | 0.010221
Касательная линия E50 |  |  |  |  | 0.1720551 | 0.0110159 |  |  | 0.08404169 | 0.01095818 | 0.1313199 | 0.01095926 | 0.1812947 | 0.01095108
0 | 0 | Горизонтальная 1 |  |  | 0.183267 | 0.01175029 |  |  | 0.08633126 | 0.01168873 | 0.1333264 | 0.01168988 | 0.1842869 | 0.01168115
[5 empty] | 0.1843145 | 0.01248468 |  |  | 0.08745771 | 0.01241927 | 0.1359183 | 0.0124205 | 0.1879042 | 0.01241122
Горизонтальная линия qкр |  |  |  |  | 0.1942001 | 0.01321908 |  |  | 0.08882189 | 0.01314982 | 0.1385977 | 0.01315112 | 0.1892511 | 0.01314129
Горизонтальная линия q |  | Горизонтальная 2 |  |  | 0.1949264 | 0.01395347 |  |  | 0.09032466 | 0.01388036 | 0.1411671 | 0.01388173 | 0.1938319 | 0.01387136
0 |  | 0 |  |  | 0.1824959 | 0.01468786 |  |  | 0.09196687 | 0.01461091 | 0.1435289 | 0.01461235 | 0.195451 | 0.01460144
[5 empty] | 0.183911 | 0.01542226 |  |  | 0.09424938 | 0.01534145 | 0.1451853 | 0.01534297 | 0.198913 | 0.01533151
Вертикальная линия q |  |  |  |  | 0.2031744 | 0.01615665 |  |  | 0.09467304 | 0.016072 | 0.1475388 | 0.01607359 | 0.200022 | 0.01606158
| 0 |  |  |  | 0.1932884 | 0.01689104 |  |  | 0.09623871 | 0.01680254 | 0.1482916 | 0.0168042 | 0.2024827 | 0.01679165
[5 empty] | 0.2012556 | 0.01762544 |  |  | 0.09744724 | 0.01753309 | 0.1507462 | 0.01753482 | 0.2048993 | 0.01752172
[5 empty] | 0.2000786 | 0.01835983 |  |  | 0.09919948 | 0.01826363 | 0.1522048 | 0.01826544 | 0.2069763 | 0.01825179
[5 empty] | 0.2087598 | 0.01909422 |  |  | 0.0997963 | 0.01899418 | 0.1536698 | 0.01899606 | 0.2108181 | 0.01898187
[5 empty] | 0.2083018 | 0.01982862 |  |  | 0.1004386 | 0.01972472 | 0.1549437 | 0.01972668 | 0.2118291 | 0.01971194
[5 empty] | 0.218707 | 0.02056301 |  |  | 0.1013271 | 0.02045527 | 0.1558286 | 0.02045729 | 0.2124137 | 0.02044201
[5 empty] | 0.206978 | 0.0212974 |  |  | 0.1022628 | 0.02118581 | 0.158027 | 0.02118791 | 0.2156762 | 0.02117208
[5 empty] | 0.2071174 | 0.02203179 |  |  | 0.1031464 | 0.02191636 | 0.1584412 | 0.02191853 | 0.2155212 | 0.02190215
[5 empty] | 0.2221275 | 0.02276619 |  |  | 0.1044789 | 0.02264691 | 0.1604736 | 0.02264915 | 0.217053 | 0.02263222
[5 empty] | 0.2170109 | 0.02350058 |  |  | 0.1047611 | 0.02337745 | 0.1606265 | 0.02337976 | 0.217776 | 0.0233623
[5 empty] | 0.2277702 | 0.02423497 |  |  | 0.1059939 | 0.024108 | 0.1631022 | 0.02411038 | 0.2196947 | 0.02409237
[5 empty] | 0.2274078 | 0.02496937 |  |  | 0.1071781 | 0.02483854 | 0.1634032 | 0.024841 | 0.2201134 | 0.02482244
[5 empty] | 0.2389263 | 0.02570376 |  |  | 0.1073146 | 0.02556909 | 0.1641317 | 0.02557162 | 0.2208365 | 0.02555251
[5 empty] | 0.2233281 | 0.02643815 |  |  | 0.1080042 | 0.02629963 | 0.1639901 | 0.02630223 | 0.2222684 | 0.02628258
[5 empty] | 0.2236159 | 0.02717255 |  |  | 0.1079477 | 0.02703018 | 0.1663808 | 0.02703285 | 0.2239136 | 0.02701266
[5 empty] | 0.229792 | 0.02790694 |  |  | 0.1090461 | 0.02776072 | 0.1659061 | 0.02776347 | 0.2233765 | 0.02774273
[5 empty] | 0.2388591 | 0.02864133 |  |  | 0.1097002 | 0.02849127 | 0.1667683 | 0.02849409 | 0.2237614 | 0.0284728
[5 empty] | 0.2308195 | 0.02937573 |  |  | 0.1099108 | 0.02922181 | 0.1667699 | 0.0292247 | 0.2259728 | 0.02920287
[5 empty] | 0.235676 | 0.03011012 |  |  | 0.1106789 | 0.02995236 | 0.1674131 | 0.02995532 | 0.2247151 | 0.02993294
[5 empty] | 0.2344308 | 0.03084451 |  |  | 0.1100051 | 0.0306829 | 0.1687002 | 0.03068594 | 0.2268926 | 0.03066301
[5 empty] | 0.2490867 | 0.03157891 |  |  | 0.1108905 | 0.03141345 | 0.1690338 | 0.03141656 | 0.2274099 | 0.03139309
[5 empty] | 0.242646 | 0.0323133 |  |  | 0.1107359 | 0.03214399 | 0.168316 | 0.03214717 | 0.2262712 | 0.03212316
[5 empty] | 0.2371113 | 0.03304769 |  |  | 0.1111421 | 0.03287454 | 0.1688493 | 0.03287779 | 0.227181 | 0.03285323
[5 empty] | 0.2424851 | 0.03378208 |  |  | 0.11121 | 0.03360508 | 0.1687359 | 0.03360841 | 0.2263437 | 0.0335833
[5 empty] | 0.2297699 | 0.03451648 |  |  | 0.1119403 | 0.03433563 | 0.1698783 | 0.03433903 | 0.2280637 | 0.03431337
[5 empty] | 0.2399682 | 0.03525087 |  |  | 0.1115341 | 0.03506618 | 0.1688788 | 0.03506964 | 0.2263455 | 0.03504345
[5 empty] | 0.2511159 | 0.03598526 |  |  | 0.1122158 | 0.03579672 | 0.170264 | 0.03580026 | 0.2283122 | 0.03577352
[5 empty] | 0.2321154 | 0.03671966 |  |  | 0.1111153 | 0.03652727 | 0.1690635 | 0.03653088 | 0.2267117 | 0.03650359
[5 empty] | 0.2510424 | 0.03745405 |  |  | 0.111985 | 0.03725781 | 0.1701141 | 0.0372615 | 0.2274494 | 0.03723366
[5 empty] | 0.2378492 | 0.03818844 |  |  | 0.1120674 | 0.03798836 | 0.1695249 | 0.03799212 | 0.2270957 | 0.03796373
[5 empty] | 0.2285415 | 0.03892284 |  |  | 0.1110657 | 0.0387189 | 0.1695009 | 0.03872273 | 0.2267559 | 0.0386938
[5 empty] | 0.2301248 | 0.03965723 |  |  | 0.110884 | 0.03944945 | 0.1683487 | 0.03945335 | 0.226739 | 0.03942388
[5 empty] | 0.2256048 | 0.04039162 |  |  | 0.1110264 | 0.04017999 | 0.1684748 | 0.04018397 | 0.223954 | 0.04015395
[5 empty] | 0.233987 | 0.04112602 |  |  | 0.109897 | 0.04091054 | 0.1663858 | 0.04091459 | 0.2245101 | 0.04088402
[5 empty] | 0.2462772 | 0.04186041 |  |  | 0.1101998 | 0.04164108 | 0.1657884 | 0.0416452 | 0.2234163 | 0.04161409
[5 empty] | 0.2434808 | 0.0425948 |  |  | 0.1088391 | 0.04237163 | 0.166289 | 0.04237582 | 0.2212818 | 0.04234416
[5 empty] | 0.2356035 | 0.0433292 |  |  | 0.1090189 | 0.04310217 | 0.1639943 | 0.04310644 | 0.2199155 | 0.04307423
[5 empty] | 0.2336508 | 0.04406359 |  |  | 0.1074432 | 0.04383272 | 0.1641108 | 0.04383706 | 0.2195266 | 0.04380431
[5 empty] | 0.2236285 | 0.04479798 |  |  | 0.1075163 | 0.04456326 | 0.1628452 | 0.04456767 | 0.2174241 | 0.04453438
[5 empty] | 0.2305421 | 0.04553238 |  |  | 0.1068422 | 0.04529381 | 0.1611039 | 0.04529829 | 0.2147172 | 0.04526445
[5 empty] | 0.2293972 | 0.04626677 |  |  | 0.106125 | 0.04602436 | 0.1601936 | 0.04602891 | 0.2145148 | 0.04599452
[5 empty] | 0.2341994 | 0.04700116 |  |  | 0.1047688 | 0.0467549 | 0.1576208 | 0.04675953 | 0.2121261 | 0.04672459
[5 empty] | 0.2189543 | 0.04773555 |  |  | 0.1042778 | 0.04748545 | 0.1567922 | 0.04749014 | 0.2090601 | 0.04745467
[5 empty] | 0.2256675 | 0.04846995 |  |  | 0.1032559 | 0.04821599 | 0.1546142 | 0.04822076 | 0.208726 | 0.04818474
[5 empty] | 0.2163447 | 0.04920434 |  |  | 0.1017074 | 0.04894654 | 0.1534936 | 0.04895138 | 0.2052327 | 0.04891481
[5 empty] | 0.2109914 | 0.04993873 |  |  | 0.1004363 | 0.04967708 | 0.1514367 | 0.049682 | 0.2042894 | 0.04964488
[5 empty] | 0.2196133 | 0.05067313 |  |  | 0.1000467 | 0.05040763 | 0.1506503 | 0.05041261 | 0.2010052 | 0.05037495
[5 empty] | 0.2262159 | 0.05140752 |  |  | 0.09944275 | 0.05113817 | 0.1498409 | 0.05114323 | 0.1992891 | 0.05110502
[5 empty] | 0.2178049 | 0.05214191 |  |  | 0.09762853 | 0.05186872 | 0.1483151 | 0.05187385 | 0.1961502 | 0.0518351
[5 empty] | 0.2163858 | 0.05287631 |  |  | 0.09690813 | 0.05259926 | 0.1462795 | 0.05260447 | 0.1948975 | 0.05256517
[5 empty] | 0.2079643 | 0.0536107 |  |  | 0.09568568 | 0.05332981 | 0.1436406 | 0.05333508 | 0.1918402 | 0.05329524
[5 empty] | 0.213546 | 0.05434509 |  |  | 0.09486525 | 0.05406035 | 0.141905 | 0.0540657 | 0.1892874 | 0.05402531
[5 empty] | 0.2171364 | 0.05507949 |  |  | 0.09435097 | 0.0547909 | 0.1415793 | 0.05479632 | 0.188348 | 0.05475538
[5 empty] | 0.2107413 | 0.05581388 |  |  | 0.09344693 | 0.05552144 | 0.13867 | 0.05552694 | 0.1848312 | 0.05548545
[5 empty] | 0.2093661 | 0.05654827 |  |  | 0.09145723 | 0.05625199 | 0.1385838 | 0.05625756 | 0.1842461 | 0.05621553
[5 empty] | 0.1990166 | 0.05728267 |  |  | 0.09048597 | 0.05698254 | 0.1369273 | 0.05698817 | 0.1809017 | 0.0569456
[5 empty] | 0.1956982 | 0.05801706 |  |  | 0.08963727 | 0.05771308 | 0.1355069 | 0.05771879 | 0.1786072 | 0.05767567
[5 empty] | 0.2164167 | 0.05875145 |  |  | 0.08941521 | 0.05844363 | 0.1333293 | 0.05844941 | 0.1772715 | 0.05840574
[5 empty] | 0.1971775 | 0.05948585 |  |  | 0.08782391 | 0.05917417 | 0.131401 | 0.05918003 | 0.1755038 | 0.05913581
[5 empty] | 0.2039864 | 0.06022024 |  |  | 0.08686747 | 0.05990472 | 0.1298287 | 0.05991064 | 0.1727131 | 0.05986589
[5 empty] | 0.191849 | 0.06095463 |  |  | 0.08644998 | 0.06063526 | 0.1298189 | 0.06064126 | 0.1720085 | 0.06059596
[5 empty] | 0.2027707 | 0.06168902 |  |  | 0.08587555 | 0.06136581 | 0.1286782 | 0.06137188 | 0.1703991 | 0.06132603
[5 empty] | 0.2057573 | 0.06242342 |  |  | 0.08454828 | 0.06209635 | 0.1265131 | 0.0621025 | 0.167494 | 0.0620561
[5 empty] | 0.1918144 | 0.06315781 |  |  | 0.08397228 | 0.0628269 | 0.1256303 | 0.06283311 | 0.1668022 | 0.06278617
[5 empty] | 0.2039475 | 0.0638922 |  |  | 0.08405164 | 0.06355744 | 0.1245363 | 0.06356373 | 0.1663329 | 0.06351624
[5 empty] | 0.2041518 | 0.0646266 |  |  | 0.08298242 | 0.06428799 | 0.1235243 | 0.06429435 | 0.1647769 | 0.06424632
[5 empty] | 0.1993573 | 0.06536099 |  |  | 0.08251389 | 0.06501853 | 0.1222128 | 0.06502497 | 0.1638221 | 0.06497639
[5 empty] | 0.2005514 | 0.06609538 |  |  | 0.08253738 | 0.06574908 | 0.1212886 | 0.06575558 | 0.1617498 | 0.06570646
[5 empty] | 0.2057356 | 0.06682978 |  |  | 0.08085397 | 0.06647962 | 0.1216534 | 0.0664862 | 0.1615624 | 0.06643653
[5 empty] | 0.1999113 | 0.06756417 |  |  | 0.08036475 | 0.06721017 | 0.1194089 | 0.06721682 | 0.1600621 | 0.0671666
[5 empty] | 0.1820802 | 0.06829856 |  |  | 0.08057081 | 0.06794072 | 0.1198568 | 0.06794744 | 0.1579515 | 0.06789667
[5 empty] | 0.2032438 | 0.06903296 |  |  | 0.08017324 | 0.06867126 | 0.1179989 | 0.06867805 | 0.1563328 | 0.06862675
[5 empty] | 0.1844036 | 0.06976735 |  |  | 0.07887312 | 0.06940181 | 0.1168369 | 0.06940867 | 0.1562086 | 0.06935682
[5 empty] | 0.2045612 | 0.07050174 |  |  | 0.07857154 | 0.07013235 | 0.1161726 | 0.07013929 | 0.1538812 | 0.07008689
[5 empty] | 0.1817181 | 0.07123614 |  |  | 0.07796959 | 0.0708629 | 0.1151077 | 0.07086991 | 0.1517531 | 0.07081696
[5 empty] | 0.1988757 | 0.07197053 |  |  | 0.07686836 | 0.07159344 | 0.114344 | 0.07160052 | 0.1515265 | 0.07154703
[5 empty] | 0.1930358 | 0.07270492 |  |  | 0.07646892 | 0.07232399 | 0.1126832 | 0.07233114 | 0.1496039 | 0.07227711
[5 empty] | 0.1781997 | 0.07343932 |  |  | 0.07557238 | 0.07305453 | 0.1130271 | 0.07306176 | 0.1494878 | 0.07300718
[5 empty] | 0.194369 | 0.07417371 |  |  | 0.07567981 | 0.07378508 | 0.1105773 | 0.07379238 | 0.1468805 | 0.07373725
[5 empty] | 0.1985454 | 0.0749081 |  |  | 0.07519231 | 0.07451562 | 0.1107357 | 0.07452299 | 0.1458844 | 0.07446732
[5 empty] | 0.1977302 | 0.07564249 |  |  | 0.07401095 | 0.07524617 | 0.109004 | 0.07525361 | 0.1449019 | 0.07519739
[5 empty] | 0.1869251 | 0.07637689 |  |  | 0.07343684 | 0.07597671 | 0.1093839 | 0.07598423 | 0.1439355 | 0.07592746
[5 empty] | 0.1821315 | 0.07711128 |  |  | 0.07287106 | 0.07670726 | 0.1082771 | 0.07671485 | 0.1431874 | 0.07665754
[5 empty] | 0.191351 | 0.07784567 |  |  | 0.07261468 | 0.0774378 | 0.1064855 | 0.07744547 | 0.1405602 | 0.07738761
[5 empty] | 0.1855852 | 0.07858007 |  |  | 0.07156881 | 0.07816835 | 0.1054107 | 0.07817608 | 0.1398562 | 0.07811768
[5 empty] | 0.1818355 | 0.07931446 |  |  | 0.07133453 | 0.0788989 | 0.1043545 | 0.0789067 | 0.1378777 | 0.07884775
[5 empty] | 0.1721036 | 0.08004885 |  |  | 0.07061292 | 0.07962944 | 0.1042186 | 0.07963732 | 0.1377273 | 0.07957782
[5 empty] | 0.1823909 | 0.08078325 |  |  | 0.07000508 | 0.08035999 | 0.1037049 | 0.08036794 | 0.1355074 | 0.08030789
[5 empty] | 0.181699 | 0.08151764 |  |  | 0.07051208 | 0.08109053 | 0.1023149 | 0.08109855 | 0.1362202 | 0.08103797
[5 empty] | 0.1670294 | 0.08225203 |  |  | 0.06983503 | 0.08182108 | 0.1025506 | 0.08182917 | 0.1333682 | 0.08176804
[5 empty] | 0.1753837 | 0.08298643 |  |  | 0.06927499 | 0.08255162 | 0.1005135 | 0.08255979 | 0.1320539 | 0.08249811
[5 empty] | 0.1897634 | 0.08372082 |  |  | 0.06853307 | 0.08328217 | 0.1012055 | 0.08329041 | 0.1317796 | 0.08322818
[5 empty] | 0.17317 | 0.08445521 |  |  | 0.06781035 | 0.08401271 | 0.09972828 | 0.08402102 | 0.1301476 | 0.08395825
[5 empty] | 0.172605 | 0.08518961 |  |  | 0.06810792 | 0.08474326 | 0.09888362 | 0.08475164 | 0.1302605 | 0.08468833
[5 empty] | 0.18607 | 0.085924 |  |  | 0.06752686 | 0.0854738 | 0.09897323 | 0.08548226 | 0.1289206 | 0.0854184
[5 empty] | 0.1645666 | 0.08665839 |  |  | 0.06726827 | 0.08620435 | 0.09769888 | 0.08621288 | 0.1284303 | 0.08614847
[5 empty] | 0.1720962 | 0.08739279 |  |  | 0.06683322 | 0.08693489 | 0.0975623 | 0.08694349 | 0.128592 | 0.08687854
[5 empty] | 0.1676605 | 0.08812718 |  |  | 0.06642281 | 0.08766544 | 0.09706523 | 0.08767411 | 0.1282082 | 0.08760861
[5 empty] | 0.1722609 | 0.08886157 |  |  | 0.06583812 | 0.08839598 | 0.09630943 | 0.08840473 | 0.1276811 | 0.08833868
[5 empty] | 0.1708989 | 0.08959596 |  |  | 0.06538024 | 0.08912653 | 0.09649662 | 0.08913535 | 0.1256133 | 0.08906876
[5 empty] | 0.1745762 | 0.09033036 |  |  | 0.06515026 | 0.08985707 | 0.09582856 | 0.08986596 | 0.126607 | 0.08979883
[5 empty] | 0.1702942 | 0.09106475 |  |  | 0.06584927 | 0.09058762 | 0.09600698 | 0.09059658 | 0.1257648 | 0.0905289
[5 empty] | 0.1750544 | 0.09179914 |  |  | 0.06567835 | 0.09131817 | 0.09433364 | 0.0913272 | 0.1237889 | 0.09125897
[5 empty] | 0.1638585 | 0.09253354 |  |  | 0.06543859 | 0.09204871 | 0.09471027 | 0.09205782 | 0.1249819 | 0.09198904
[5 empty] | 0.165708 | 0.09326793 |  |  | 0.06533108 | 0.09277926 | 0.09403862 | 0.09278843 | 0.1233461 | 0.09271912
[5 empty] | 0.1826043 | 0.09400232 |  |  | 0.0644569 | 0.0935098 | 0.09422043 | 0.09351905 | 0.1235839 | 0.09344919
[5 empty] | 0.182549 | 0.09473672 |  |  | 0.06481714 | 0.09424035 | 0.09425744 | 0.09424967 | 0.1234977 | 0.09417926
[5 empty] | 0.1655423 | 0.09547111 |  |  | 0.06491196 | 0.09497089 | 0.09484979 | 0.09498029 | 0.1245876 | 0.09490933
[5 empty] | 0.1635712 | 0.0962055 |  |  | 0.06483234 | 0.09570144 | 0.09378295 | 0.09571091 | 0.1236335 | 0.0956394
[5 empty] | 0.1786316 | 0.0969399 |  |  | 0.06537514 | 0.09643198 | 0.09475203 | 0.09644152 | 0.1237287 | 0.09636947
[5 empty] | 0.1717222 | 0.09767429 |  |  | 0.06443956 | 0.09716253 | 0.09455574 | 0.09717214 | 0.1231714 | 0.09709955
[5 empty] | 0.1738419 | 0.09840868 |  |  | 0.06562479 | 0.09789307 | 0.09419281 | 0.09790276 | 0.1242599 | 0.09782962
[5 empty] | 0.1829896 | 0.09914308 |  |  | 0.06543003 | 0.09862362 | 0.09426194 | 0.09863338 | 0.1251924 | 0.09855969
[5 empty] | 0.1741642 | 0.09987747 |  |  | 0.06565449 | 0.09935416 | 0.09566185 | 0.09936399 | 0.1244672 | 0.09928976
[5 empty] | 0.1723645 | 0.1006119 |  |  | 0.06599737 | 0.1000847 | 0.09599126 | 0.1000946 | 0.1260826 | 0.1000198
[5 empty] | 0.1785895 | 0.1013463 |  |  | 0.06565785 | 0.1008153 | 0.09524889 | 0.1008252 | 0.1247367 | 0.1007499
[5 empty] | 0.1718381 | 0.1020806 |  |  | 0.06543515 | 0.1015458 | 0.09613345 | 0.1015558 | 0.1269277 | 0.10148
[5 empty] | 0.163109 | 0.102815 |  |  | 0.06652845 | 0.1022763 | 0.09694366 | 0.1022865 | 0.126154 | 0.10221
[5 empty] | 0.1744013 | 0.1035494 |  |  | 0.06623697 | 0.1030069 | 0.09617824 | 0.1030171 | 0.1280138 | 0.1029401
[5 empty] | 0.1877137 | 0.1042838 |  |  | 0.0666599 | 0.1037374 | 0.0964359 | 0.1037477 | 0.1272053 | 0.1036702
[5 empty] | 0.1710451 | 0.1050182 |  |  | 0.06649643 | 0.104468 | 0.09661535 | 0.1044783 | 0.1272268 | 0.1044003
[5 empty] | 0.1813945 | 0.1057526 |  |  | 0.06734578 | 0.1051985 | 0.09691532 | 0.1052089 | 0.1283765 | 0.1051303
[5 empty] | 0.1707606 | 0.106487 |  |  | 0.06710713 | 0.1059291 | 0.09763452 | 0.1059396 | 0.1284526 | 0.1058604
[5 empty] | 0.1661425 | 0.1072214 |  |  | 0.06757969 | 0.1066596 | 0.09797166 | 0.1066702 | 0.1292534 | 0.1065905
[5 empty] | 0.1695389 | 0.1079558 |  |  | 0.06716266 | 0.1073902 | 0.09922547 | 0.1074008 | 0.1304771 | 0.1073206
[5 empty] | 0.1739488 | 0.1086902 |  |  | 0.06835523 | 0.1081207 | 0.09979466 | 0.1081314 | 0.130522 | 0.1080506
[5 empty] | 0.179371 | 0.1094246 |  |  | 0.06865661 | 0.1088513 | 0.09907794 | 0.108862 | 0.1317862 | 0.1087807
[5 empty] | 0.1858043 | 0.110159 |  |  | 0.06846599 | 0.1095818 | 0.09977403 | 0.1095926 | 0.1321682 | 0.1095108
[5 empty] | 0.1712478 | 0.1108934 |  |  | 0.06898257 | 0.1103123 | 0.1005817 | 0.1103233 | 0.133566 | 0.1102408
[5 empty] | 0.1827002 | 0.1116278 |  |  | 0.06870556 | 0.1110429 | 0.1005995 | 0.1110539 | 0.1331779 | 0.1109709
[5 empty] | 0.1801605 | 0.1123622 |  |  | 0.07013415 | 0.1117734 | 0.1013264 | 0.1117845 | 0.1343022 | 0.111701
[5 empty] | 0.1716275 | 0.1130965 |  |  | 0.07006754 | 0.112504 | 0.1023609 | 0.1125151 | 0.1355371 | 0.1124311
[5 empty] | 0.1871001 | 0.1138309 |  |  | 0.06990494 | 0.1132345 | 0.1037018 | 0.1132457 | 0.1348809 | 0.1131611
[5 empty] | 0.1725772 | 0.1145653 |  |  | 0.07064553 | 0.1139651 | 0.1029478 | 0.1139763 | 0.1372318 | 0.1138912
[5 empty] | 0.1780576 | 0.1152997 |  |  | 0.07098852 | 0.1146956 | 0.1034976 | 0.114707 | 0.136788 | 0.1146213
[5 empty] | 0.1905403 | 0.1160341 |  |  | 0.07083312 | 0.1154262 | 0.10485 | 0.1154376 | 0.1378477 | 0.1153513
[5 empty] | 0.1800241 | 0.1167685 |  |  | 0.07107851 | 0.1161567 | 0.1050036 | 0.1161682 | 0.1382093 | 0.1160814
[5 empty] | 0.1735079 | 0.1175029 |  |  | 0.0718239 | 0.1168873 | 0.1055572 | 0.1168988 | 0.1396709 | 0.1168115
[5 empty] | 0.1720012 | 0.1182373 |  |  | 0.07207598 | 0.1176178 | 0.1062221 | 0.1176294 | 0.1405474 | 0.1175416
[5 empty] | 0.1795256 | 0.1189717 |  |  | 0.07245025 | 0.1183483 | 0.1070227 | 0.1183601 | 0.1413731 | 0.1182716
[5 empty] | 0.1770819 | 0.1197061 |  |  | 0.07344728 | 0.1190789 | 0.1084598 | 0.1190907 | 0.1429493 | 0.1190017
[5 empty] | 0.1806703 | 0.1204405 |  |  | 0.0737672 | 0.1198094 | 0.1075336 | 0.1198213 | 0.1425763 | 0.1197318
[5 empty] | 0.1812909 | 0.1211749 |  |  | 0.07451011 | 0.12054 | 0.1096444 | 0.1205519 | 0.1446542 | 0.1204618
[5 empty] | 0.1869438 | 0.1219093 |  |  | 0.0742761 | 0.1212705 | 0.1105921 | 0.1212825 | 0.1453832 | 0.1211919
[5 empty] | 0.1786293 | 0.1226437 |  |  | 0.07516528 | 0.1220011 | 0.110777 | 0.1220131 | 0.1458636 | 0.121922
[5 empty] | 0.1803474 | 0.123378 |  |  | 0.07567775 | 0.1227316 | 0.1118993 | 0.1227438 | 0.1471956 | 0.1226521
[5 empty] | 0.1960983 | 0.1241124 |  |  | 0.07591362 | 0.1234622 | 0.1128591 | 0.1234744 | 0.1491793 | 0.1233821
[5 empty] | 0.1818821 | 0.1248468 |  |  | 0.075973 | 0.1241927 | 0.1124565 | 0.124205 | 0.1489149 | 0.1241122
[5 empty] | 0.199699 | 0.1255812 |  |  | 0.07715597 | 0.1249233 | 0.1137918 | 0.1249356 | 0.1506027 | 0.1248423
[5 empty] | 0.2015491 | 0.1263156 |  |  | 0.07736266 | 0.1256538 | 0.114265 | 0.1256662 | 0.1517428 | 0.1255723
[5 empty] | 0.1994325 | 0.12705 |  |  | 0.07779316 | 0.1263843 | 0.1156764 | 0.1263968 | 0.1540355 | 0.1263024
[5 empty] | 0.1893495 | 0.1277844 |  |  | 0.07934757 | 0.1271149 | 0.1172261 | 0.1271275 | 0.1555809 | 0.1270325
[5 empty] | 0.1923001 | 0.1285188 |  |  | 0.079326 | 0.1278454 | 0.1176142 | 0.1278581 | 0.1565793 | 0.1277626
[5 empty] | 0.2032845 | 0.1292532 |  |  | 0.08042855 | 0.128576 | 0.1198409 | 0.1285887 | 0.1582308 | 0.1284926
[5 empty] | 0.2053028 | 0.1299876 |  |  | 0.08085533 | 0.1293065 | 0.1208064 | 0.1293193 | 0.1602357 | 0.1292227
[5 empty] | 0.2023552 | 0.130722 |  |  | 0.08210643 | 0.1300371 | 0.1222109 | 0.1300499 | 0.1625941 | 0.1299528
[5 empty] | 0.2024418 | 0.1314564 |  |  | 0.08268197 | 0.1307676 | 0.1230544 | 0.1307806 | 0.1641063 | 0.1306828
[5 empty] | 0.1985628 | 0.1321908 |  |  | 0.08348204 | 0.1314982 | 0.1243371 | 0.1315112 | 0.1645724 | 0.1314129
[5 empty] | 0.1887183 | 0.1329252 |  |  | 0.08390677 | 0.1322287 | 0.1248593 | 0.1322418 | 0.1660928 | 0.132143
[5 empty] | 0.1899513 | 0.1336596 |  |  | 0.08538672 | 0.1329592 | 0.1272714 | 0.1329724 | 0.1692365 | 0.1328731
[5 empty] | 0.1932975 | 0.1343939 |  |  | 0.08654741 | 0.1336898 | 0.1279124 | 0.133703 | 0.1714575 | 0.1336031
[5 empty] | 0.2037517 | 0.1351283 |  |  | 0.08758536 | 0.1344203 | 0.1297767 | 0.1344336 | 0.172548 | 0.1343332
[5 empty] | 0.2073093 | 0.1358627 |  |  | 0.08819706 | 0.1351509 | 0.1319587 | 0.1351643 | 0.1767005 | 0.1350633
[5 empty] | 0.1979652 | 0.1365971 |  |  | 0.08947901 | 0.1358814 | 0.1341528 | 0.1358949 | 0.1780072 | 0.1357933
[5 empty] | 0.2067146 | 0.1373315 |  |  | 0.09052771 | 0.136612 | 0.1360536 | 0.1366255 | 0.1803605 | 0.1365234
[5 empty] | 0.2195525 | 0.1380659 |  |  | 0.09233965 | 0.1373425 | 0.1384553 | 0.1373561 | 0.1848527 | 0.1372535
[5 empty] | 0.2094741 | 0.1388003 |  |  | 0.09341135 | 0.1380731 | 0.1409524 | 0.1380867 | 0.1861762 | 0.1379836
[5 empty] | 0.2224745 | 0.1395347 |  |  | 0.09513929 | 0.1388036 | 0.1419393 | 0.1388173 | 0.1896233 | 0.1387136
[5 empty] | 0.2165487 | 0.1402691 |  |  | 0.09641997 | 0.1395342 | 0.1455105 | 0.139548 | 0.1932863 | 0.1394437
[5 empty] | 0.2296919 | 0.1410035 |  |  | 0.09784991 | 0.1402647 | 0.1465604 | 0.1402786 | 0.1973575 | 0.1401738
[5 empty] | 0.2228992 | 0.1417379 |  |  | 0.09942559 | 0.1409952 | 0.1503834 | 0.1410092 | 0.2006294 | 0.1409039
[5 empty] | 0.2201656 | 0.1424723 |  |  | 0.1012435 | 0.1417258 | 0.1515739 | 0.1417398 | 0.2046941 | 0.1416339
[5 empty] | 0.2224863 | 0.1432067 |  |  | 0.1021002 | 0.1424563 | 0.1544263 | 0.1424704 | 0.2083442 | 0.142364
[5 empty] | 0.2408563 | 0.1439411 |  |  | 0.1044921 | 0.1431869 | 0.1575351 | 0.143201 | 0.2110718 | 0.1430941
[5 empty] | 0.2362708 | 0.1446755 |  |  | 0.1057157 | 0.1439174 | 0.1595947 | 0.1439317 | 0.2153693 | 0.1438241
[5 empty] | 0.2457249 | 0.1454098 |  |  | 0.1083676 | 0.144648 | 0.1640995 | 0.1446623 | 0.2198291 | 0.1445542
[5 empty] | 0.2332136 | 0.1461442 |  |  | 0.1101443 | 0.1453785 | 0.1658439 | 0.1453929 | 0.2232435 | 0.1452843