## 1
Общество с ограниченной ответственностью "Инженерная геология" (ООО "ИнжГео") | [11 empty] | Общество с ограниченной ответственностью "Инженерная геология" (ООО "ИнжГео")
Юр. адрес: 117279, г. Москва, ул. Миклухо-Маклая, 36 а, этаж 5, пом. XXIII к. 76-84 | [11 empty] | Юр. адрес: 117279, г. Москва, ул. Миклухо-Маклая, 36 а, этаж 5, пом. XXIII к. 76-84 | [8 empty] | нагр |  |  | X0 | Y0 | R |  | нагр |  |  |  | X0 | Y0 | R | нагр |  |  |  | X0 | Y0 | R |  | нагр |  |  |  | X0 | Y0 | R
Телефон/факс +7 (495) 132-30-00, Адрес электронной почты inbox@inj-geo.ru | [11 empty] | Телефон/факс +7 (495) 132-30-00, Адрес электронной почты inbox@inj-geo.ru | [12 empty] | 0 | [7 empty] | 0 | [6 empty] | 0 | [7 empty] | 0
[21 empty] | девиатор | [6 empty] | девиатор | [6 empty] | девиатор | [7 empty] | девиатор
Испытательная лаборатория ООО «ИнжГео» | [11 empty] | Испытательная лаборатория ООО «ИнжГео» | [8 empty] | x0 | Угол | X | Y |  |  |  | x0 |  | Угол | X | Y |  |  | x0 |  | Угол | X | Y |  |  |  | x0 |  | Угол | X | Y
Адрес места осуществления деятельности лаборатории: г. Москва, просп. Вернадского, д. 51, стр. 1 | [11 empty] | Адрес места осуществления деятельности лаборатории: г. Москва, просп. Вернадского, д. 51, стр. 1 | [9 empty] | 0 | [7 empty] | 0 | [6 empty] | 0 | [7 empty] | 0
Телефон +7(910)4557682, E-mail: slg85@mail.ru | [11 empty] | Телефон +7(910)4557682, E-mail: slg85@mail.ru | [9 empty] | 5 | [7 empty] | 5 | [6 empty] | 5 | [7 empty] | 5
[22 empty] | 10 | [7 empty] | 10 | [6 empty] | 10 | [7 empty] | 10
[12 empty] | Протокол испытаний № 13-63/378 от 11-11-2023 | [9 empty] | 15 | [7 empty] | 15 | [6 empty] | 15 | [7 empty] | 15
[22 empty] | 20 | [7 empty] | 20 | [6 empty] | 20 | [7 empty] | 20
[12 empty] | Наименование и адрес заказчика: Переход трубопровода через р. Енисей | [9 empty] | 25 | [7 empty] | 25 | [6 empty] | 25 | [7 empty] | 25
[12 empty] | Наименование объекта: ООО Регионстрой | [9 empty] | 30 | [7 empty] | 30 | [6 empty] | 30 | [7 empty] | 30
Наименование используемого метода/методики: ГОСТ 12248.4-2020 | [11 empty] | Наименование используемого метода/методики: ГОСТ 12248.3-2020 | [9 empty] | 35 | [7 empty] | 35 | [6 empty] | 35 | [7 empty] | 35
Условия проведения испытания: температура окружающей среды (18 - 25)0С, влажность воздуха (40 - 75)% | [11 empty] | Условия проведения испытания: температура окружающей среды (18 - 25)0С, влажность воздуха (40 - 75)% | [9 empty] | 40 | [7 empty] | 40 | [6 empty] | 40 | [7 empty] | 40
[12 empty] | Дата получение объекта подлежащего испытаниям: 15-10-2023 | [9 empty] | 45 | [7 empty] | 45 | [6 empty] | 45 | [7 empty] | 45
[12 empty] | Дата испытания: 25.10.2022-19.11.2378 | [9 empty] | 50 | [7 empty] | 50 | [6 empty] | 50 | [7 empty] | 50
[22 empty] | 55 | [7 empty] | 55 | [6 empty] | 55 | [7 empty] | 55
Испытание грунтов методом трехосного сжатия | [11 empty] | Испытание грунтов методом трехосного сжатия | [9 empty] | 60 | [7 empty] | 60 | [6 empty] | 60 | [7 empty] | 60
[22 empty] | 65 | [7 empty] | 65 | [6 empty] | 65 | [7 empty] | 65
Лабораторный номер: | [6 empty] | We, д.е. = |  |  |  |  | Лабораторный номер: |  | 1413 |  |  |  | We, д.е. = | 0.176 |  |  | 70 | [7 empty] | 70 | [6 empty] | 70 | [7 empty] | 70
Номер скважины: | [6 empty] | ρ, г/см3 = |  |  |  |  | Номер скважины: |  | BH-168 |  |  |  | ρ, г/см3 = | 1.95 |  |  | 75 | [7 empty] | 75 | [6 empty] | 75 | [7 empty] | 75
Глубина отбора, м: | [6 empty] | ρs, г/см3 = |  |  |  |  | Глубина отбора, м: |  | 5.3 |  |  |  | ρs, г/см3 = | 2.72 |  |  | 80 | [7 empty] | 80 | [6 empty] | 80 | [7 empty] | 80
Наименование грунта: | [6 empty] | e, д.е. = |  |  |  |  | Наименование грунта: |  | Щебенистый грунт, заполнитель суглинок, слабольдистый, легкий пылеватый, после оттаивания текучепластичный |  |  |  | e, д.е. = | 0.6403692 |  |  | 85 | [7 empty] | 85 | [6 empty] | 85 | [7 empty] | 85
Схема проведения опыта: | [6 empty] | IL, д.е. = |  |  |  |  | Схема проведения опыта: |  | КД |  |  |  | IL, д.е. = | 0.9002494 |  |  | 90 | [7 empty] | 90 | [6 empty] | 90 | [7 empty] | 90
[22 empty] | 95 | [7 empty] | 95 | [6 empty] | 95 | [7 empty] | 95
[22 empty] | 100 | [7 empty] | 100 | [6 empty] | 100 | [7 empty] | 100
Результаты испытаний | [11 empty] | Результаты испытаний | [9 empty] | 105 | [7 empty] | 105 | [6 empty] | 105 | [7 empty] | 105
[22 empty] | 110 | [7 empty] | 110 | [6 empty] | 110 | [7 empty] | 110
[22 empty] | 115 | [7 empty] | 115 | [6 empty] | 115 | [7 empty] | 115
[22 empty] | 120 | [7 empty] | 120 | [6 empty] | 120 | [7 empty] | 120
[22 empty] | 125 | [7 empty] | 125 | [6 empty] | 125 | [7 empty] | 125
[22 empty] | 130 | [7 empty] | 130 | [6 empty] | 130 | [7 empty] | 130
[22 empty] | 135 | [7 empty] | 135 | [6 empty] | 135 | [7 empty] | 135
[22 empty] | 140 | [7 empty] | 140 | [6 empty] | 140 | [7 empty] | 140
[22 empty] | 145 | [7 empty] | 145 | [6 empty] | 145 | [7 empty] | 145
[22 empty] | 150 | [7 empty] | 150 | [6 empty] | 150 | [7 empty] | 150
[22 empty] | 155 | [7 empty] | 155 | [6 empty] | 155 | [7 empty] | 155
[22 empty] | 160 | [7 empty] | 160 | [6 empty] | 160 | [7 empty] | 160
[22 empty] | 165 | [7 empty] | 165 | [6 empty] | 165 | [7 empty] | 165
[22 empty] | 170 | [7 empty] | 170 | [6 empty] | 170 | [7 empty] | 170
[22 empty] | 175 | [7 empty] | 175 | [6 empty] | 175 | [7 empty] | 175
[22 empty] | 180 | [7 empty] | 180 | [6 empty] | 180 | [7 empty] | 180
[13 empty] | Давление в камере, Мпа σ3 | Вертикальная нагрузка, Мпа σ1 | Поровое давление, Мпа u
| K0, д.е. | 0.5616289 |  |  |  |  | Коэфф. Точки | [5 empty] | 0.101283 | 0.2946003 | [5 empty] | 1 | [6 empty] | σ3,кПа | σ1,кПа | u, кПа |  |  |  | 4
| q_zg, МПа | 0.05688346 | [10 empty] | 0.201283 | 0.5507073 | [27 empty] | δ3, Мпа | δ1-δ3, МПа | δ1, МПа | δ1, КПа
|  |  | Модуль деформации, МПа: | [9 empty] | 0.301283 | 0.8068144 | [21 empty] | С, МПа:
|  |  | Е0= |  | Точки модуля (полное напр.), МПа |  |  |  | 0.05688346 | 0.09101353 | [25 empty] | φ, град:
|  |  | E50 = |  | qf (полное напр.), МПа |  |  |  | 0.1627171 | [26 empty] | E, Мпа
|  |  | Коэф. Поперечной деформации, ϑ = | [9 empty] | Эффективные значения угла внутреннего трения и удельного сцепления ϕ', С' | [13 empty] | x | 0
[13 empty] | ϕ', град. = | 26 | [12 empty] | y |  |  |  | С, кПа | φ,°
[13 empty] | С', МПа = | 0.011
| Исполнитель: | [6 empty] | Морозов Д.С. |  |  |  |  | Исполнитель: |  |  |  |  | Морозов Д.С.
| Начальник исп. лаборатории: | [6 empty] | Семиколенова Л.Г. |  |  |  |  | Начальник исп. лаборатории: |  |  |  |  | Семиколенова Л.Г.
Лист 1 , всего листов 2 | [11 empty] | Лист 2 , всего листов 2
Частичное воспроизведение протокола испытаний без письменного разрешения ООО «ИнжГео» ЗАПРЕЩАЕТСЯ | [11 empty] | Частичное воспроизведение протокола испытаний без письменного разрешения ООО «ИнжГео» ЗАПРЕЩАЕТСЯ
[5 empty] | второй график |  | первый график | [9 empty] | К Пуассона
dev50 | epsE50 | ind | devE0 | epsE0 | dev | eps | sigma |  | dev1 | eps1 | dev2 | eps2 | dev3 | eps3 |  | Глины
0.06143413 | 0.001593667 |  |  |  | 0 | 0 |  |  | 0 | 0 | 0 | 0 | 0 | 0 |  | < 0 | 0,20-0,30
ind |  |  |  |  | 0.03413007 | 0.0005312224 |  |  | 0.0607698 | 0.0009458602 | 0.1207698 | 0.0008839815 | 0.1807698 | 0.001039407 |  | 0-0,25 | 0,30-0,38
2 |  |  |  |  | 0.06143413 | 0.001593667 |  |  | 0.07698086 | 0.001512429 | 0.1494941 | 0.001438413 | 0.2110106 | 0.001452343 |  | 0,25< | 0,38-0,45
E0 |  |  |  |  | 0.05385551 | 0.002339973 |  |  | 0.09665864 | 0.002507428 | 0.1747122 | 0.00213136 | 0.2527657 | 0.002422292 |  | Суглинки | 0,35-0,37
epsE0 | devE0 |  |  |  | 0.06824676 | 0.003119963 |  |  | 0.1003819 | 0.003024858 | 0.1854115 | 0.002876825 | 0.2611796 | 0.002904685 |  | Пески и супеси | 0,30-0,35
0.0005312224 | 0.03413007 |  |  |  | 0.0644087 | 0.003899954 |  |  | 0.1069305 | 0.003781072 | 0.1967639 | 0.003596032 | 0.2753976 | 0.003630857
[5 empty] | 0.07634686 | 0.004679945 |  |  | 0.1133252 | 0.004537287 | 0.2070879 | 0.004315238 | 0.2904673 | 0.004357028
График E50 |  | График E |  |  | 0.07406676 | 0.005459936 |  |  | 0.1190686 | 0.005293501 | 0.2139889 | 0.005034444 | 0.3060919 | 0.005083199
eps | q | sigma |  |  | 0.08057393 | 0.006239927 |  |  | 0.1230635 | 0.006049715 | 0.2229723 | 0.005753651 | 0.3174743 | 0.005809371
Горизонтальная линия E50 |  | Касательная |  |  | 0.0818739 | 0.007019918 |  |  | 0.1294125 | 0.00680593 | 0.2321435 | 0.006472857 | 0.3335178 | 0.006535542
0 |  | a | b |  | 0.08597219 | 0.007799909 |  |  | 0.1341185 | 0.007562144 | 0.243408 | 0.007192063 | 0.3456255 | 0.007261713
|  |  | 0 |  | 0.08687432 | 0.0085799 |  |  | 0.138384 | 0.008318359 | 0.2487711 | 0.007911269 | 0.3558004 | 0.007987884
Вертикальная линия E50 |  | p1 и p2 |  |  | 0.09658583 | 0.00935989 |  |  | 0.1439119 | 0.009074573 | 0.2567382 | 0.008630476 | 0.3683458 | 0.008714056
| 0 | 0 |  |  | 0.09511224 | 0.01013988 |  |  | 0.1474048 | 0.009830788 | 0.2639149 | 0.009349682 | 0.3760646 | 0.009440227
[5 empty] | 0.09645907 | 0.01091987 |  |  | 0.1513654 | 0.010587 | 0.2729064 | 0.01006889 | 0.3883601 | 0.0101664
Касательная линия E50 |  |  |  |  | 0.1036319 | 0.01169986 |  |  | 0.1551964 | 0.01134322 | 0.2774182 | 0.01078809 | 0.3965353 | 0.01089257
0 | 0 | Горизонтальная 1 |  |  | 0.09963612 | 0.01247985 |  |  | 0.1589006 | 0.01209943 | 0.2868557 | 0.0115073 | 0.4077933 | 0.01161874
[5 empty] | 0.09847739 | 0.01325984 |  |  | 0.1631806 | 0.01285565 | 0.2901243 | 0.01222651 | 0.4156373 | 0.01234491
Горизонтальная линия qкр |  |  |  |  | 0.1031612 | 0.01403984 |  |  | 0.1646392 | 0.01361186 | 0.2953295 | 0.01294571 | 0.4274704 | 0.01307108
Горизонтальная линия q |  | Горизонтальная 2 |  |  | 0.100693 | 0.01481983 |  |  | 0.1674791 | 0.01436807 | 0.3013765 | 0.01366492 | 0.4345957 | 0.01379725
0 |  | 0 |  |  | 0.1040785 | 0.01559982 |  |  | 0.171103 | 0.01512429 | 0.306371 | 0.01438413 | 0.4400164 | 0.01452343
[5 empty] | 0.106323 | 0.01637981 |  |  | 0.1742136 | 0.0158805 | 0.3107181 | 0.01510333 | 0.4487354 | 0.0152496
Вертикальная линия q |  |  |  |  | 0.1144322 | 0.0171598 |  |  | 0.1759136 | 0.01663672 | 0.3152235 | 0.01582254 | 0.455256 | 0.01597577
| 0 |  |  |  | 0.1144116 | 0.01793979 |  |  | 0.1779057 | 0.01739293 | 0.3186924 | 0.01654175 | 0.4602813 | 0.01670194
[5 empty] | 0.1062666 | 0.01871978 |  |  | 0.1806926 | 0.01814915 | 0.3237303 | 0.01726095 | 0.4651143 | 0.01742811
[5 empty] | 0.1170028 | 0.01949977 |  |  | 0.1816771 | 0.01890536 | 0.3258426 | 0.01798016 | 0.4698582 | 0.01815428
[5 empty] | 0.1116258 | 0.02027976 |  |  | 0.1821619 | 0.01966158 | 0.3279348 | 0.01869936 | 0.4744162 | 0.01888045
[5 empty] | 0.1091411 | 0.02105975 |  |  | 0.1848495 | 0.02041779 | 0.3308121 | 0.01941857 | 0.4768912 | 0.01960663
[5 empty] | 0.1125541 | 0.02183974 |  |  | 0.1852429 | 0.021174 | 0.3324801 | 0.02013778 | 0.4793865 | 0.0203328
[5 empty] | 0.1148705 | 0.02261974 |  |  | 0.1855446 | 0.02193022 | 0.3364442 | 0.02085698 | 0.4841052 | 0.02105897
[5 empty] | 0.1100957 | 0.02339973 |  |  | 0.1877574 | 0.02268643 | 0.3354097 | 0.02157619 | 0.4860503 | 0.02178514
[5 empty] | 0.1122353 | 0.02417972 |  |  | 0.1885841 | 0.02344265 | 0.3385821 | 0.0222954 | 0.4898251 | 0.02251131
[5 empty] | 0.1162948 | 0.02495971 |  |  | 0.1880272 | 0.02419886 | 0.3399667 | 0.0230146 | 0.4919325 | 0.02323748
[5 empty] | 0.1112506 | 0.0257397 |  |  | 0.1881896 | 0.02495508 | 0.3379691 | 0.02373381 | 0.4912757 | 0.02396365
[5 empty] | 0.1130352 | 0.02651969 |  |  | 0.1888522 | 0.02571129 | 0.3403945 | 0.02445301 | 0.4913579 | 0.02468982
[5 empty] | 0.1196652 | 0.02729968 |  |  | 0.1871385 | 0.0264675 | 0.3388485 | 0.02517222 | 0.4930821 | 0.025416
[5 empty] | 0.110162 | 0.02807967 |  |  | 0.1863715 | 0.02722372 | 0.3400245 | 0.02589143 | 0.491758 | 0.02614217
[5 empty] | 0.1145473 | 0.02885966 |  |  | 0.1862854 | 0.02797993 | 0.3401238 | 0.02661063 | 0.4929192 | 0.02686834
[5 empty] | 0.1178425 | 0.02963965 |  |  | 0.1859144 | 0.02873615 | 0.3393703 | 0.02732984 | 0.4898039 | 0.02759451
[5 empty] | 0.1080691 | 0.03041964 |  |  | 0.1852929 | 0.02949236 | 0.3394878 | 0.02804905 | 0.4885498 | 0.02832068
[5 empty] | 0.1112487 | 0.03119963 |  |  | 0.1838552 | 0.03024858 | 0.3370005 | 0.02876825 | 0.4883951 | 0.02904685
[5 empty] | 0.1134028 | 0.03197963 |  |  | 0.1813354 | 0.03100479 | 0.3341324 | 0.02948746 | 0.4835777 | 0.02977302
[5 empty] | 0.110553 | 0.03275962 |  |  | 0.181268 | 0.03176101 | 0.3342074 | 0.03020667 | 0.4801357 | 0.0304992
[5 empty] | 0.1017208 | 0.03353961 |  |  | 0.178787 | 0.03251722 | 0.3323496 | 0.03092587 | 0.4770069 | 0.03122537
[5 empty] | 0.1059277 | 0.0343196 |  |  | 0.177027 | 0.03327343 | 0.3313829 | 0.03164508 | 0.4753294 | 0.03195154
[5 empty] | 0.1041953 | 0.03509959 |  |  | 0.176722 | 0.03402965 | 0.3280314 | 0.03236428 | 0.4746411 | 0.03267771
[5 empty] | 0.107545 | 0.03587958 |  |  | 0.1757065 | 0.03478586 | 0.325819 | 0.03308349 | 0.4693801 | 0.03340388
[5 empty] | 0.1019985 | 0.03665957 |  |  | 0.1745146 | 0.03554208 | 0.3245698 | 0.0338027 | 0.4688844 | 0.03413005
[5 empty] | 0.1005771 | 0.03743956 |  |  | 0.1722806 | 0.03629829 | 0.3227078 | 0.0345219 | 0.4675918 | 0.03485622
[5 empty] | 0.1063026 | 0.03821955 |  |  | 0.1720389 | 0.03705451 | 0.3216569 | 0.03524111 | 0.4636405 | 0.03558239
[5 empty] | 0.1071964 | 0.03899954 |  |  | 0.1728236 | 0.03781072 | 0.3192413 | 0.03596032 | 0.4579684 | 0.03630857
[5 empty] | 0.1082345 | 0.03977953 |  |  | 0.1706692 | 0.03856694 | 0.3174847 | 0.03667952 | 0.4553135 | 0.03703474
[5 empty] | 0.1033603 | 0.04055953 |  |  | 0.1722693 | 0.03932315 | 0.3148114 | 0.03739873 | 0.4574138 | 0.03776091
[5 empty] | 0.09856669 | 0.04133952 |  |  | 0.1720889 | 0.04007936 | 0.3151453 | 0.03811793 | 0.4524073 | 0.03848708
[5 empty] | 0.1038473 | 0.04211951 |  |  | 0.1711083 | 0.04083558 | 0.3129103 | 0.03883714 | 0.4492319 | 0.03921325
[5 empty] | 0.1071956 | 0.0428995 |  |  | 0.172021 | 0.04159179 | 0.3119305 | 0.03955635 | 0.4497256 | 0.03993942
[5 empty] | 0.1086049 | 0.04367949 |  |  | 0.1736206 | 0.04234801 | 0.3117299 | 0.04027555 | 0.4503265 | 0.04066559
[5 empty] | 0.1100689 | 0.04445948 |  |  | 0.1722009 | 0.04310422 | 0.3091325 | 0.04099476 | 0.4463725 | 0.04139176
[5 empty] | 0.1085808 | 0.04523947 |  |  | 0.1741554 | 0.04386044 | 0.3100623 | 0.04171397 | 0.4483016 | 0.04211794
[5 empty] | 0.1111343 | 0.04601946 |  |  | 0.1733779 | 0.04461665 | 0.3101433 | 0.04243317 | 0.4464517 | 0.04284411
[5 empty] | 0.1127228 | 0.04679945 |  |  | 0.1758618 | 0.04537287 | 0.3078995 | 0.04315238 | 0.4463524 | 0.04357028
[5 empty] | 0.1133397 | 0.04757944 |  |  | 0.1755009 | 0.04612908 | 0.309679 | 0.04387159 | 0.4459856 | 0.04429645
[5 empty] | 0.1109786 | 0.04835943 |  |  | 0.1759889 | 0.04688529 | 0.3104939 | 0.04459079 | 0.4490172 | 0.04502262
[5 empty] | 0.1046328 | 0.04913942 |  |  | 0.1783192 | 0.04764151 | 0.3114154 | 0.04531 | 0.4509131 | 0.04574879
[5 empty] | 0.1112959 | 0.04991942 |  |  | 0.1788856 | 0.04839772 | 0.3131147 | 0.0460292 | 0.4513394 | 0.04647496
[5 empty] | 0.1129613 | 0.05069941 |  |  | 0.1794818 | 0.04915394 | 0.3134629 | 0.04674841 | 0.4544621 | 0.04720114
[5 empty] | 0.1096224 | 0.0514794 |  |  | 0.1801013 | 0.04991015 | 0.3143313 | 0.04746762 | 0.456647 | 0.04792731
[5 empty] | 0.1092729 | 0.05225939 |  |  | 0.1816378 | 0.05066637 | 0.3166909 | 0.04818682 | 0.4602601 | 0.04865348
[5 empty] | 0.117906 | 0.05303938 |  |  | 0.1809849 | 0.05142258 | 0.319613 | 0.04890603 | 0.4618673 | 0.04937965
[5 empty] | 0.1145154 | 0.05381937 |  |  | 0.1820362 | 0.0521788 | 0.3210687 | 0.04962524 | 0.4651348 | 0.05010582
[5 empty] | 0.1090943 | 0.05459936 |  |  | 0.1831855 | 0.05293501 | 0.3216292 | 0.05034444 | 0.4640283 | 0.05083199
[5 empty] | 0.1096365 | 0.05537935 |  |  | 0.1838263 | 0.05369122 | 0.3258657 | 0.05106365 | 0.4679139 | 0.05155816
[5 empty] | 0.1141352 | 0.05615934 |  |  | 0.1862523 | 0.05444744 | 0.3262493 | 0.05178285 | 0.4750575 | 0.05228433
[5 empty] | 0.1215839 | 0.05693933 |  |  | 0.1859571 | 0.05520365 | 0.3283513 | 0.05250206 | 0.476525 | 0.05301051
[5 empty] | 0.1219762 | 0.05771932 |  |  | 0.1866344 | 0.05595987 | 0.3319427 | 0.05322127 | 0.4812825 | 0.05373668
[5 empty] | 0.1153055 | 0.05849932 |  |  | 0.1886777 | 0.05671608 | 0.3341949 | 0.05394047 | 0.4820959 | 0.05446285
[5 empty] | 0.1185652 | 0.05927931 |  |  | 0.1891807 | 0.0574723 | 0.3366788 | 0.05465968 | 0.4858311 | 0.05518902
[5 empty] | 0.1107489 | 0.0600593 |  |  | 0.1889372 | 0.05822851 | 0.3395658 | 0.05537889 | 0.4869542 | 0.05591519
[5 empty] | 0.1228683 | 0.06083929 |  |  | 0.1907406 | 0.05898473 | 0.3411269 | 0.05609809 | 0.491131 | 0.05664136
[5 empty] | 0.1128677 | 0.06161928 |  |  | 0.1919846 | 0.05974094 | 0.3406334 | 0.0568173 | 0.4937275 | 0.05736753
[5 empty] | 0.11486 | 0.06239927 |  |  | 0.191763 | 0.06049715 | 0.3447564 | 0.05753651 | 0.4942097 | 0.05809371
[5 empty] | 0.1128438 | 0.06317926 |  |  | 0.1933173 | 0.06125337 | 0.3437671 | 0.05825571 | 0.5005435 | 0.05881988
[5 empty] | 0.1198195 | 0.06395925 |  |  | 0.1923321 | 0.06200958 | 0.3453367 | 0.05897492 | 0.4986949 | 0.05954605
[5 empty] | 0.1137874 | 0.06473924 |  |  | 0.1930002 | 0.0627658 | 0.3452364 | 0.05969412 | 0.4991299 | 0.06027222
[5 empty] | 0.112748 | 0.06551923 |  |  | 0.1931724 | 0.06352201 | 0.3486372 | 0.06041333 | 0.5055314 | 0.06099839
[5 empty] | 0.1147015 | 0.06629922 |  |  | 0.1947473 | 0.06427823 | 0.3494243 | 0.06113254 | 0.5011723 | 0.06172456
[5 empty] | 0.1186485 | 0.06707922 |  |  | 0.1950237 | 0.06503444 | 0.346523 | 0.06185174 | 0.5046785 | 0.06245073
[5 empty] | 0.1135891 | 0.06785921 |  |  | 0.1948999 | 0.06579066 | 0.3488168 | 0.06257095 | 0.5053711 | 0.0631769
[5 empty] | 0.1225239 | 0.0686392 |  |  | 0.1964746 | 0.06654687 | 0.3461056 | 0.06329016 | 0.5067477 | 0.06390308
[5 empty] | 0.1144532 | 0.06941919 |  |  | 0.1956464 | 0.06730308 | 0.3461896 | 0.06400936 | 0.5083059 | 0.06462925
[5 empty] | 0.1143773 | 0.07019918 |  |  | 0.1971139 | 0.0680593 | 0.347369 | 0.06472857 | 0.5079432 | 0.06535542
[5 empty] | 0.1172967 | 0.07097917 |  |  | 0.1977756 | 0.06881551 | 0.3470438 | 0.06544777 | 0.5085572 | 0.06608159
[5 empty] | 0.1182117 | 0.07175916 |  |  | 0.1978302 | 0.06957173 | 0.3482142 | 0.06616698 | 0.5072454 | 0.06680776
[5 empty] | 0.1121227 | 0.07253915 |  |  | 0.1970762 | 0.07032794 | 0.3482803 | 0.06688619 | 0.5073055 | 0.06753393
[5 empty] | 0.11603 | 0.07331914 |  |  | 0.1980122 | 0.07108416 | 0.3466424 | 0.06760539 | 0.5091349 | 0.0682601
[5 empty] | 0.1169341 | 0.07409913 |  |  | 0.1996367 | 0.07184037 | 0.3478004 | 0.0683246 | 0.5129313 | 0.06898627
[5 empty] | 0.1128353 | 0.07487912 |  |  | 0.1990485 | 0.07259658 | 0.3479546 | 0.06904381 | 0.5116923 | 0.06971245
[5 empty] | 0.112734 | 0.07565911 |  |  | 0.199646 | 0.0733528 | 0.348505 | 0.06976301 | 0.5096152 | 0.07043862
[5 empty] | 0.1106306 | 0.07643911 |  |  | 0.1997278 | 0.07410901 | 0.3456519 | 0.07048222 | 0.5098979 | 0.07116479
[5 empty] | 0.1195254 | 0.0772191 |  |  | 0.2011925 | 0.07486523 | 0.3477953 | 0.07120143 | 0.5146377 | 0.07189096
[5 empty] | 0.1184188 | 0.07799909 |  |  | 0.2003387 | 0.07562144 | 0.3474354 | 0.07192063 | 0.5114323 | 0.07261713
[5 empty] | 0.1103112 | 0.07877908 |  |  | 0.200765 | 0.07637766 | 0.3471723 | 0.07263984 | 0.5147792 | 0.0733433
[5 empty] | 0.1212029 | 0.07955907 |  |  | 0.20157 | 0.07713387 | 0.3455062 | 0.07335904 | 0.5144759 | 0.07406947
[5 empty] | 0.1190944 | 0.08033906 |  |  | 0.2011522 | 0.07789009 | 0.3479372 | 0.07407825 | 0.5124202 | 0.07479565
[5 empty] | 0.108986 | 0.08111905 |  |  | 0.2027102 | 0.0786463 | 0.3484654 | 0.07479746 | 0.5132094 | 0.07552182
[5 empty] | 0.1208781 | 0.08189904 |  |  | 0.2012427 | 0.07940251 | 0.347191 | 0.07551666 | 0.5137413 | 0.07624799
[5 empty] | 0.111771 | 0.08267903 |  |  | 0.2017481 | 0.08015873 | 0.345514 | 0.07623587 | 0.5138133 | 0.07697416
[5 empty] | 0.1206618 | 0.08345902 |  |  | 0.2031251 | 0.08091494 | 0.3473347 | 0.07695508 | 0.5164169 | 0.07770033
[5 empty] | 0.1185464 | 0.08423901 |  |  | 0.2032723 | 0.08167116 | 0.3450532 | 0.07767428 | 0.5131802 | 0.0784265
[5 empty] | 0.1174251 | 0.08501901 |  |  | 0.2019882 | 0.08242737 | 0.3462696 | 0.07839349 | 0.512489 | 0.07915267
[5 empty] | 0.1092979 | 0.085799 |  |  | 0.2034714 | 0.08318359 | 0.3481798 | 0.07911269 | 0.5146515 | 0.07987884
[5 empty] | 0.1191651 | 0.08657899 |  |  | 0.2030206 | 0.0839398 | 0.34483 | 0.0798319 | 0.512276 | 0.08060502
[5 empty] | 0.1190267 | 0.08735898 |  |  | 0.2029333 | 0.08469602 | 0.346207 | 0.08055111 | 0.5097706 | 0.08133119
[5 empty] | 0.1158831 | 0.08813897 |  |  | 0.2030368 | 0.08545223 | 0.345215 | 0.08127031 | 0.5105435 | 0.08205736
[5 empty] | 0.1097342 | 0.08891896 |  |  | 0.2018939 | 0.08620844 | 0.3464582 | 0.08198952 | 0.5106028 | 0.08278353
[5 empty] | 0.1115802 | 0.08969895 |  |  | 0.2027153 | 0.08696466 | 0.3442408 | 0.08270873 | 0.5076568 | 0.0835097
[5 empty] | 0.1094214 | 0.09047894 |  |  | 0.2018118 | 0.08772087 | 0.3461671 | 0.08342793 | 0.5075137 | 0.08423587
[5 empty] | 0.1112579 | 0.09125893 |  |  | 0.2015943 | 0.08847709 | 0.344741 | 0.08414714 | 0.5066816 | 0.08496204
[5 empty] | 0.1160898 | 0.09203892 |  |  | 0.2009734 | 0.0892333 | 0.3451669 | 0.08486635 | 0.5055687 | 0.08568821
[5 empty] | 0.1179173 | 0.09281891 |  |  | 0.2000601 | 0.08998952 | 0.343949 | 0.08558555 | 0.5039832 | 0.08641439
[5 empty] | 0.1137405 | 0.0935989 |  |  | 0.198765 | 0.09074573 | 0.3407913 | 0.08630476 | 0.5005332 | 0.08714056
[5 empty] | 0.1165596 | 0.0943789 |  |  | 0.1980989 | 0.09150195 | 0.3404982 | 0.08702396 | 0.502627 | 0.08786673
[5 empty] | 0.1183748 | 0.09515889 |  |  | 0.1965726 | 0.09225816 | 0.3390738 | 0.08774317 | 0.5016727 | 0.0885929
[5 empty] | 0.1121862 | 0.09593888 |  |  | 0.195197 | 0.09301437 | 0.3416222 | 0.08846238 | 0.4997786 | 0.08931907
[5 empty] | 0.116994 | 0.09671887 |  |  | 0.1946827 | 0.09377059 | 0.3402477 | 0.08918158 | 0.4958527 | 0.09004524
[5 empty] | 0.1087983 | 0.09749886 |  |  | 0.1932407 | 0.0945268 | 0.3384544 | 0.08990079 | 0.4943033 | 0.09077141
[5 empty] | 0.1105993 | 0.09827885 |  |  | 0.1921815 | 0.09528302 | 0.3391465 | 0.09062 | 0.4943386 | 0.09149759
[5 empty] | 0.1083971 | 0.09905884 |  |  | 0.1905161 | 0.09603923 | 0.3376282 | 0.0913392 | 0.4917667 | 0.09222376
[5 empty] | 0.105192 | 0.09983883 |  |  | 0.1898552 | 0.09679545 | 0.3377038 | 0.09205841 | 0.4908959 | 0.09294993
[5 empty] | 0.1119839 | 0.1006188 |  |  | 0.1880096 | 0.09755166 | 0.3359773 | 0.09277761 | 0.4887342 | 0.0936761
[5 empty] | 0.1127732 | 0.1013988 |  |  | 0.1877901 | 0.09830788 | 0.335453 | 0.09349682 | 0.48449 | 0.09440227
[5 empty] | 0.11156 | 0.1021788 |  |  | 0.1865074 | 0.09906409 | 0.333635 | 0.09421603 | 0.4871713 | 0.09512844
[5 empty] | 0.1053444 | 0.1029588 |  |  | 0.1844724 | 0.0998203 | 0.3313276 | 0.09493523 | 0.4822864 | 0.09585461
[5 empty] | 0.1111265 | 0.1037388 |  |  | 0.1848958 | 0.1005765 | 0.3302348 | 0.09565444 | 0.4831434 | 0.09658078
[5 empty] | 0.1119066 | 0.1045188 |  |  | 0.1836884 | 0.1013327 | 0.330061 | 0.09637365 | 0.4816505 | 0.09730696
[5 empty] | 0.1076849 | 0.1052988 |  |  | 0.182961 | 0.1020889 | 0.3305102 | 0.09709285 | 0.4767159 | 0.09803313
[5 empty] | 0.1084613 | 0.1060788 |  |  | 0.1825243 | 0.1028452 | 0.3298868 | 0.09781206 | 0.4800478 | 0.0987593
[5 empty] | 0.1062359 | 0.1068587 |  |  | 0.1803892 | 0.1036014 | 0.3292947 | 0.09853127 | 0.4744544 | 0.09948547
[5 empty] | 0.1150071 | 0.1076387 |  |  | 0.1807665 | 0.1043576 | 0.3293383 | 0.09925047 | 0.4765438 | 0.1002116
[5 empty] | 0.1067746 | 0.1084187 |  |  | 0.1813668 | 0.1051138 | 0.3293218 | 0.09996968 | 0.4743242 | 0.1009378
[5 empty] | 0.1135382 | 0.1091987 |  |  | 0.1806011 | 0.10587 | 0.3276492 | 0.1006889 | 0.4716039 | 0.101664
[5 empty] | 0.1122981 | 0.1099787 |  |  | 0.18038 | 0.1066262 | 0.3267248 | 0.1014081 | 0.4698909 | 0.1023902
[5 empty] | 0.1130542 | 0.1107587 |  |  | 0.1790735 | 0.1073824 | 0.3274528 | 0.1021273 | 0.4711936 | 0.1031163
[5 empty] | 0.1108066 | 0.1115387 |  |  | 0.1806736 | 0.1081387 | 0.3257374 | 0.1028465 | 0.4689199 | 0.1038425
[5 empty] | 0.1065552 | 0.1123187 |  |  | 0.1800738 | 0.1088949 | 0.3236827 | 0.1035657 | 0.4675782 | 0.1045687
[5 empty] | 0.1103002 | 0.1130987 |  |  | 0.1792742 | 0.1096511 | 0.323393 | 0.1042849 | 0.4698767 | 0.1052948
[5 empty] | 0.1070414 | 0.1138787 |  |  | 0.180375 | 0.1104073 | 0.3237723 | 0.1050041 | 0.4679234 | 0.106021
[5 empty] | 0.1007788 | 0.1146587 |  |  | 0.1798761 | 0.1111635 | 0.3245249 | 0.1057233 | 0.4687266 | 0.1067472
[5 empty] | 0.1015126 | 0.1154386 |  |  | 0.1809777 | 0.1119197 | 0.3260551 | 0.1064425 | 0.4706259 | 0.1074734
[5 empty] | 0.1002427 | 0.1162186 |  |  | 0.1795799 | 0.1126759 | 0.3246497 | 0.1071617 | 0.4685263 | 0.1081995
[5 empty] | 0.1039691 | 0.1169986 |  |  | 0.1794826 | 0.1134322 | 0.3262499 | 0.1078809 | 0.4668272 | 0.1089257
[5 empty] | 0.1036918 | 0.1177786 |  |  | 0.1795862 | 0.1141884 | 0.3243506 | 0.1086002 | 0.4685291 | 0.1096519
[5 empty] | 0.1054109 | 0.1185586 |  |  | 0.1809905 | 0.1149446 | 0.3260522 | 0.1093194 | 0.4668323 | 0.110378
[5 empty] | 0.1061262 | 0.1193386 |  |  | 0.1807957 | 0.1157008 | 0.3254548 | 0.1100386 | 0.4691372 | 0.1111042
[5 empty] | 0.109838 | 0.1201186 |  |  | 0.1800019 | 0.116457 | 0.3256589 | 0.1107578 | 0.4712439 | 0.1118304
[5 empty] | 0.09854605 | 0.1208986 |  |  | 0.1797091 | 0.1172132 | 0.3239647 | 0.111477 | 0.4711529 | 0.1125566
[5 empty] | 0.1022505 | 0.1216786 |  |  | 0.1803174 | 0.1179695 | 0.3259726 | 0.1121962 | 0.4689646 | 0.1132827
[5 empty] | 0.1059513 | 0.1224586 |  |  | 0.180227 | 0.1187257 | 0.3232828 | 0.1129154 | 0.4700791 | 0.1140089
[5 empty] | 0.1046485 | 0.1232386 |  |  | 0.1802379 | 0.1194819 | 0.3255957 | 0.1136346 | 0.4707969 | 0.1147351
[5 empty] | 0.1073421 | 0.1240185 |  |  | 0.1809502 | 0.1202381 | 0.3232115 | 0.1143538 | 0.4672183 | 0.1154612
[5 empty] | 0.100032 | 0.1247985 |  |  | 0.1808639 | 0.1209943 | 0.3255306 | 0.115073 | 0.4673437 | 0.1161874
[5 empty] | 0.1057184 | 0.1255785 |  |  | 0.1797792 | 0.1217505 | 0.3259533 | 0.1157922 | 0.4693732 | 0.1169136
[5 empty] | 0.1014012 | 0.1263585 |  |  | 0.1797961 | 0.1225067 | 0.3247799 | 0.1165114 | 0.4700073 | 0.1176398
[5 empty] | 0.1020804 | 0.1271385 |  |  | 0.1806147 | 0.123263 | 0.3238107 | 0.1172306 | 0.4689464 | 0.1183659
[5 empty] | 0.106756 | 0.1279185 |  |  | 0.1810351 | 0.1240192 | 0.323446 | 0.1179498 | 0.4680906 | 0.1190921
[5 empty] | 0.09942806 | 0.1286985 |  |  | 0.1801574 | 0.1247754 | 0.3249861 | 0.118669 | 0.4720405 | 0.1198183
[5 empty] | 0.1010966 | 0.1294785 |  |  | 0.1796817 | 0.1255316 | 0.3255313 | 0.1193882 | 0.4707962 | 0.1205444
[5 empty] | 0.1057615 | 0.1302585 |  |  | 0.180308 | 0.1262878 | 0.323882 | 0.1201075 | 0.4673581 | 0.1212706
[5 empty] | 0.09442294 | 0.1310385 |  |  | 0.1794364 | 0.127044 | 0.3233384 | 0.1208267 | 0.4678266 | 0.1219968
[5 empty] | 0.1050808 | 0.1318185 |  |  | 0.1807671 | 0.1278002 | 0.3252009 | 0.1215459 | 0.4704019 | 0.122723
[5 empty] | 0.1047352 | 0.1325984 |  |  | 0.1801 | 0.1285565 | 0.3254697 | 0.1222651 | 0.4677845 | 0.1234491
[5 empty] | 0.09638603 | 0.1333784 |  |  | 0.1807353 | 0.1293127 | 0.3237451 | 0.1229843 | 0.4711746 | 0.1241753
[5 empty] | 0.09603337 | 0.1341584 |  |  | 0.1798731 | 0.1300689 | 0.3251276 | 0.1237035 | 0.4705725 | 0.1249015
[5 empty] | 0.1046772 | 0.1349384 |  |  | 0.1795134 | 0.1308251 | 0.3261173 | 0.1244227 | 0.4717787 | 0.1256276
[5 empty] | 0.1043176 | 0.1357184 |  |  | 0.1809564 | 0.1315813 | 0.3271146 | 0.1251419 | 0.4677933 | 0.1263538
[5 empty] | 0.1029544 | 0.1364984 |  |  | 0.179602 | 0.1323375 | 0.3240198 | 0.1258611 | 0.4725168 | 0.12708
[5 empty] | 0.09558781787 | 0.1372784 |  |  | 0.1801505 | 0.1330937 | 0.3247332 | 0.1265803 | 0.4682495 | 0.1278062
[5 empty] | 0.09121774 | 0.1380584 |  |  | 0.1815018 | 0.13385 | 0.3248551 | 0.1272995 | 0.4721917 | 0.1285323
[5 empty] | 0.09884421 | 0.1388384 |  |  | 0.179956 | 0.1346062 | 0.3261858 | 0.1280187 | 0.4684437 | 0.1292585
[5 empty] | 0.09846723 | 0.1396184 |  |  | 0.1807133 | 0.1353624 | 0.3277257 | 0.1287379 | 0.4722059 | 0.1299847
[5 empty] | 0.09508681 | 0.1403984 |  |  | 0.1805738 | 0.1361186 | 0.326175 | 0.1294571 | 0.4693786 | 0.1307108
[5 empty] | 0.09570295 | 0.1411783 |  |  | 0.1802374 | 0.1368748 | 0.325234 | 0.1301763 | 0.4719621 | 0.131437
[5 empty] | 0.09531567 | 0.1419583 |  |  | 0.1807043 | 0.137631 | 0.3256031 | 0.1308955 | 0.4694568 | 0.1321632
[5 empty] | 0.08892497 | 0.1427383 |  |  | 0.1804746 | 0.1383872 | 0.3258825 | 0.1316148 | 0.4707629 | 0.1328894
[5 empty] | 0.09853087 | 0.1435183 |  |  | 0.1805483 | 0.1391435 | 0.3275726 | 0.132334 | 0.4735808 | 0.1336155
[5 empty] | 0.1001334 | 0.1442983 |  |  | 0.1806256 | 0.1398997 | 0.3287737 | 0.1330532 | 0.4709109 | 0.1343417
[5 empty] | 0.09273246 | 0.1450783 |  |  | 0.1813065 | 0.1406559 | 0.328486 | 0.1337724 | 0.4730535 | 0.1350679
[5 empty] | 0.09632818 | 0.1458583 |  |  | 0.1805911 | 0.1414121 | 0.32751 | 0.1344916 | 0.4746088 | 0.135794
[5 empty] | 0.09392052 | 0.1466383 |  |  | 0.1804795 | 0.1421683 | 0.3271458 | 0.1352108 | 0.4734773 | 0.1365202
[5 empty] | 0.09650949 | 0.1474183 |  |  | 0.1808717 | 0.1429245 | 0.3267938 | 0.13593 | 0.4757592 | 0.1372464
[5 empty] | 0.09609511 | 0.1481983 |  |  | 0.1813679 | 0.1436807 | 0.3295544 | 0.1366492 | 0.4738549 | 0.1379725
[5 empty] | 0.09567737 | 0.1489783 |  |  | 0.1809681 | 0.144437 | 0.3289278 | 0.1373684 | 0.4753647 | 0.1386987
[5 empty] | 0.0972563 | 0.1497582 |  |  | 0.1824724 | 0.1451932 | 0.3296143 | 0.1380876 | 0.4752889 | 0.1394249
[5 empty] | 0.08483188 | 0.1505382 |  |  | 0.181781 | 0.1459494 | 0.3302142 | 0.1388068 | 0.475828 | 0.1401511
[5 empty] | 0.09040414 | 0.1513182 |  |  | 0.1812938 | 0.1467056 | 0.3295279 | 0.139526 | 0.4738821 | 0.1408772
[5 empty] | 0.08497309 | 0.1520982 |  |  | 0.181711 | 0.1474618 | 0.3309556 | 0.1402452 | 0.4730516 | 0.1416034
[5 empty] | 0.08853872 | 0.1528782 |  |  | 0.1817326 | 0.148218 | 0.3298977 | 0.1409644 | 0.4751369 | 0.1423296
[5 empty] | 0.08610105 | 0.1536582 |  |  | 0.1814587 | 0.1489742 | 0.3302545 | 0.1416836 | 0.4784383 | 0.1430557
[5 empty] | 0.08366009 | 0.1544382 |  |  | 0.1834895 | 0.1497305 | 0.3326262 | 0.1424029 | 0.4789561 | 0.1437819
[5 empty] | 0.08421584 | 0.1552182 |  |  | 0.1829249 | 0.1504867 | 0.3302133 | 0.1431221 | 0.4763906 | 0.1445081