## 1
Общество с ограниченной ответственностью "Инженерная геология" (ООО "ИнжГео") | [11 empty] | Общество с ограниченной ответственностью "Инженерная геология" (ООО "ИнжГео")
Юр. адрес: 117279, г. Москва, ул. Миклухо-Маклая, 36 а, этаж 5, пом. XXIII к. 76-84 | [11 empty] | Юр. адрес: 117279, г. Москва, ул. Миклухо-Маклая, 36 а, этаж 5, пом. XXIII к. 76-84 | [8 empty] | нагр |  |  | X0 | Y0 | R |  | нагр |  |  |  | X0 | Y0 | R | нагр |  |  |  | X0 | Y0 | R |  | нагр |  |  |  | X0 | Y0 | R
Телефон/факс +7 (495) 132-30-00, Адрес электронной почты inbox@inj-geo.ru | [11 empty] | Телефон/факс +7 (495) 132-30-00, Адрес электронной почты inbox@inj-geo.ru | [12 empty] | 0 | [7 empty] | 0 | [6 empty] | 0 | [7 empty] | 0
[21 empty] | девиатор | [6 empty] | девиатор | [6 empty] | девиатор | [7 empty] | девиатор
Испытательная лаборатория ООО «ИнжГео» | [11 empty] | Испытательная лаборатория ООО «ИнжГео» | [8 empty] | x0 | Угол | X | Y |  |  |  | x0 |  | Угол | X | Y |  |  | x0 |  | Угол | X | Y |  |  |  | x0 |  | Угол | X | Y
Адрес места осуществления деятельности лаборатории: г. Москва, просп. Вернадского, д. 51, стр. 1 | [11 empty] | Адрес места осуществления деятельности лаборатории: г. Москва, просп. Вернадского, д. 51, стр. 1 | [9 empty] | 0 | [7 empty] | 0 | [6 empty] | 0 | [7 empty] | 0
Телефон +7(910)4557682, E-mail: slg85@mail.ru | [11 empty] | Телефон +7(910)4557682, E-mail: slg85@mail.ru | [9 empty] | 5 | [7 empty] | 5 | [6 empty] | 5 | [7 empty] | 5
[22 empty] | 10 | [7 empty] | 10 | [6 empty] | 10 | [7 empty] | 10
[12 empty] | Протокол испытаний № 13-63/379 от 12-11-2023 | [9 empty] | 15 | [7 empty] | 15 | [6 empty] | 15 | [7 empty] | 15
[22 empty] | 20 | [7 empty] | 20 | [6 empty] | 20 | [7 empty] | 20
[12 empty] | Наименование и адрес заказчика: Переход трубопровода через р. Енисей | [9 empty] | 25 | [7 empty] | 25 | [6 empty] | 25 | [7 empty] | 25
[12 empty] | Наименование объекта: ООО Регионстрой | [9 empty] | 30 | [7 empty] | 30 | [6 empty] | 30 | [7 empty] | 30
Наименование используемого метода/методики: ГОСТ 12248.4-2020 | [11 empty] | Наименование используемого метода/методики: ГОСТ 12248.3-2020 | [9 empty] | 35 | [7 empty] | 35 | [6 empty] | 35 | [7 empty] | 35
Условия проведения испытания: температура окружающей среды (18 - 25)0С, влажность воздуха (40 - 75)% | [11 empty] | Условия проведения испытания: температура окружающей среды (18 - 25)0С, влажность воздуха (40 - 75)% | [9 empty] | 40 | [7 empty] | 40 | [6 empty] | 40 | [7 empty] | 40
[12 empty] | Дата получение объекта подлежащего испытаниям: 16-10-2023 | [9 empty] | 45 | [7 empty] | 45 | [6 empty] | 45 | [7 empty] | 45
[12 empty] | Дата испытания: 25.10.2022-19.11.2379 | [9 empty] | 50 | [7 empty] | 50 | [6 empty] | 50 | [7 empty] | 50
[22 empty] | 55 | [7 empty] | 55 | [6 empty] | 55 | [7 empty] | 55
Испытание грунтов методом трехосного сжатия | [11 empty] | Испытание грунтов методом трехосного сжатия | [9 empty] | 60 | [7 empty] | 60 | [6 empty] | 60 | [7 empty] | 60
[22 empty] | 65 | [7 empty] | 65 | [6 empty] | 65 | [7 empty] | 65
Лабораторный номер: | [6 empty] | We, д.е. = |  |  |  |  | Лабораторный номер: |  | 1414 |  |  |  | We, д.е. = | 0.199 |  |  | 70 | [7 empty] | 70 | [6 empty] | 70 | [7 empty] | 70
Номер скважины: | [6 empty] | ρ, г/см3 = |  |  |  |  | Номер скважины: |  | BH-168 |  |  |  | ρ, г/см3 = |  |  |  | 75 | [7 empty] | 75 | [6 empty] | 75 | [7 empty] | 75
Глубина отбора, м: | [6 empty] | ρs, г/см3 = |  |  |  |  | Глубина отбора, м: |  | 7 |  |  |  | ρs, г/см3 = | 2.73 |  |  | 80 | [7 empty] | 80 | [6 empty] | 80 | [7 empty] | 80
Наименование грунта: | [6 empty] | e, д.е. = |  |  |  |  | Наименование грунта: |  | Щебенистый грунт, заполнитель суглинок, легкий пылеватый, после оттаивания текучепластичный |  |  |  | e, д.е. = |  |  |  | 85 | [7 empty] | 85 | [6 empty] | 85 | [7 empty] | 85
Схема проведения опыта: | [6 empty] | IL, д.е. = |  |  |  |  | Схема проведения опыта: |  | КД |  |  |  | IL, д.е. = | 0.9429679 |  |  | 90 | [7 empty] | 90 | [6 empty] | 90 | [7 empty] | 90
[22 empty] | 95 | [7 empty] | 95 | [6 empty] | 95 | [7 empty] | 95
[22 empty] | 100 | [7 empty] | 100 | [6 empty] | 100 | [7 empty] | 100
Результаты испытаний | [11 empty] | Результаты испытаний | [9 empty] | 105 | [7 empty] | 105 | [6 empty] | 105 | [7 empty] | 105
[22 empty] | 110 | [7 empty] | 110 | [6 empty] | 110 | [7 empty] | 110
[22 empty] | 115 | [7 empty] | 115 | [6 empty] | 115 | [7 empty] | 115
[22 empty] | 120 | [7 empty] | 120 | [6 empty] | 120 | [7 empty] | 120
[22 empty] | 125 | [7 empty] | 125 | [6 empty] | 125 | [7 empty] | 125
[22 empty] | 130 | [7 empty] | 130 | [6 empty] | 130 | [7 empty] | 130
[22 empty] | 135 | [7 empty] | 135 | [6 empty] | 135 | [7 empty] | 135
[22 empty] | 140 | [7 empty] | 140 | [6 empty] | 140 | [7 empty] | 140
[22 empty] | 145 | [7 empty] | 145 | [6 empty] | 145 | [7 empty] | 145
[22 empty] | 150 | [7 empty] | 150 | [6 empty] | 150 | [7 empty] | 150
[22 empty] | 155 | [7 empty] | 155 | [6 empty] | 155 | [7 empty] | 155
[22 empty] | 160 | [7 empty] | 160 | [6 empty] | 160 | [7 empty] | 160
[22 empty] | 165 | [7 empty] | 165 | [6 empty] | 165 | [7 empty] | 165
[22 empty] | 170 | [7 empty] | 170 | [6 empty] | 170 | [7 empty] | 170
[22 empty] | 175 | [7 empty] | 175 | [6 empty] | 175 | [7 empty] | 175
[22 empty] | 180 | [7 empty] | 180 | [6 empty] | 180 | [7 empty] | 180
[13 empty] | Давление в камере, Мпа σ3 | Вертикальная нагрузка, Мпа σ1 | Поровое давление, Мпа u
| K0, д.е. | 0.7750489 |  |  |  |  | Коэфф. Точки | [5 empty] | 0.15 | 0.3024453 | [5 empty] | 1 | [6 empty] | σ3,кПа | σ1,кПа | u, кПа |  |  |  | 4
| q_zg, МПа | 0.1162573 | [10 empty] | 0.25 | 0.4604935 | [27 empty] | δ3, Мпа | δ1-δ3, МПа | δ1, МПа | δ1, КПа
|  |  | Модуль деформации, МПа: | [9 empty] | 0.35 | 0.6185417 | [21 empty] | С, МПа:
|  |  | Е0= |  | Точки модуля (полное напр.), МПа |  |  |  | 0.1162573 | 0.1860117 | [25 empty] | φ, град:
|  |  | E50 = |  | qf (полное напр.), МПа |  |  |  | 0.2755579 | [26 empty] | E, Мпа
|  |  | Коэф. Поперечной деформации, ϑ = | [9 empty] | Эффективные значения угла внутреннего трения и удельного сцепления ϕ', С' | [13 empty] | x | 0
[13 empty] | ϕ', град. = | 13 | [12 empty] | y |  |  |  | С, кПа | φ,°
[13 empty] | С', МПа = | 0.026
| Исполнитель: | [6 empty] | Морозов Д.С. |  |  |  |  | Исполнитель: |  |  |  |  | Морозов Д.С.
| Начальник исп. лаборатории: | [6 empty] | Семиколенова Л.Г. |  |  |  |  | Начальник исп. лаборатории: |  |  |  |  | Семиколенова Л.Г.
Лист 1 , всего листов 2 | [11 empty] | Лист 2 , всего листов 2
Частичное воспроизведение протокола испытаний без письменного разрешения ООО «ИнжГео» ЗАПРЕЩАЕТСЯ | [11 empty] | Частичное воспроизведение протокола испытаний без письменного разрешения ООО «ИнжГео» ЗАПРЕЩАЕТСЯ
[5 empty] | второй график |  | первый график | [9 empty] | К Пуассона
dev50 | epsE50 | ind | devE0 | epsE0 | dev | eps | sigma |  | dev1 | eps1 | dev2 | eps2 | dev3 | eps3 |  | Глины
0.1255579 | 0.002323403 |  |  |  | 0 | 0 |  |  | 0 | 0 | 0.011 | 6.785031e-05 | 0 | 0 |  | < 0 | 0,20-0,30
ind |  |  |  |  | 0.06975441 | 0.0007744677 |  |  | 0.04 | 0.0004441111 | 0.1052468 | 0.001081973 | 0.1342709 | 0.001075599 |  | 0-0,25 | 0,30-0,38
2 |  |  |  |  | 0.09415967 | 0.001466673 |  |  | 0.07622264 | 0.001410472 | 0.1082975 | 0.001460444 | 0.1379743 | 0.001460357 |  | 0,25< | 0,38-0,45
E0 |  |  |  |  | 0.1255579 | 0.002323403 |  |  | 0.07958968 | 0.002193002 | 0.1121172 | 0.002190666 | 0.1430193 | 0.002190536 |  | Суглинки | 0,35-0,37
epsE0 | devE0 |  |  |  | 0.1088746 | 0.002933347 |  |  | 0.08351846 | 0.002924003 | 0.1183212 | 0.002920889 | 0.1510274 | 0.002920714 |  | Пески и супеси | 0,30-0,35
0.0007744677 | 0.06975441 |  |  |  | 0.1160771 | 0.003666684 |  |  | 0.08690431 | 0.003655004 | 0.1237136 | 0.003651111 | 0.1571028 | 0.003650893
[5 empty] | 0.1340753 | 0.00440002 |  |  | 0.09064981 | 0.004386004 | 0.1289985 | 0.004381333 | 0.1626494 | 0.004381072
График E50 |  | График E |  |  | 0.1448723 | 0.005133357 |  |  | 0.09435753 | 0.005117005 | 0.1339801 | 0.005111555 | 0.1679712 | 0.00511125
eps | q | sigma |  |  | 0.1544711 | 0.005866694 |  |  | 0.09773004 | 0.005848006 | 0.1383624 | 0.005841777 | 0.1730722 | 0.005841429
Горизонтальная линия E50 |  | Касательная |  |  | 0.1348748 | 0.006600031 |  |  | 0.1007699 | 0.006579007 | 0.1425494 | 0.006571999 | 0.1801563 | 0.006571607
0 |  | a | b |  | 0.1600865 | 0.007333367 |  |  | 0.1050797 | 0.007310007 | 0.1477454 | 0.007302222 | 0.1854277 | 0.007301786
|  |  | 0 |  | 0.1631092 | 0.008066704 |  |  | 0.107562 | 0.008041008 | 0.1505545 | 0.008032444 | 0.1902902 | 0.008031964
Вертикальная линия E50 |  | p1 и p2 |  |  | 0.1619459 | 0.008800041 |  |  | 0.1098194 | 0.008772009 | 0.1554806 | 0.008762666 | 0.194948 | 0.008762143
| 0 | 0 |  |  | 0.1615997 | 0.009533378 |  |  | 0.1135544 | 0.00950301 | 0.159428 | 0.009492888 | 0.2001049 | 0.009492322
[5 empty] | 0.1840737 | 0.01026671 |  |  | 0.1160697 | 0.01023401 | 0.1620007 | 0.01022311 | 0.2040649 | 0.0102225
Касательная линия E50 |  |  |  |  | 0.1793709 | 0.01100005 |  |  | 0.1183678 | 0.01096501 | 0.1655029 | 0.01095333 | 0.2072322 | 0.01095268
0 | 0 | Горизонтальная 1 |  |  | 0.1744944 | 0.01173339 |  |  | 0.1210512 | 0.01169601 | 0.1691385 | 0.01168355 | 0.2115106 | 0.01168286
[5 empty] | 0.1954471 | 0.01246672 |  |  | 0.1223226 | 0.01242701 | 0.1716119 | 0.01241378 | 0.2155041 | 0.01241304
Горизонтальная линия qкр |  |  |  |  | 0.1912323 | 0.01320006 |  |  | 0.1252844 | 0.01315801 | 0.1745269 | 0.013144 | 0.2187168 | 0.01314321
Горизонтальная линия q |  | Горизонтальная 2 |  |  | 0.1838528 | 0.0139334 |  |  | 0.1276394 | 0.01388901 | 0.1784878 | 0.01387422 | 0.2239526 | 0.01387339
0 |  | 0 |  |  | 0.1923118 | 0.01466673 |  |  | 0.12969 | 0.01462001 | 0.1797986 | 0.01460444 | 0.2269156 | 0.01460357
[5 empty] | 0.1936124 | 0.01540007 |  |  | 0.1315388 | 0.01535102 | 0.1836635 | 0.01533467 | 0.2311097 | 0.01533375
Вертикальная линия q |  |  |  |  | 0.1887575 | 0.01613341 |  |  | 0.1325885 | 0.01608202 | 0.1850865 | 0.01606489 | 0.232639 | 0.01606393
| 0 |  |  |  | 0.1947503 | 0.01686675 |  |  | 0.1338415 | 0.01681302 | 0.1882718 | 0.01679511 | 0.2357073 | 0.01679411
[5 empty] | 0.1975937 | 0.01760008 |  |  | 0.1363004 | 0.01754402 | 0.1889234 | 0.01752533 | 0.2387188 | 0.01752429
[5 empty] | 0.2202909 | 0.01833342 |  |  | 0.1378679 | 0.01827502 | 0.1925455 | 0.01825555 | 0.2423774 | 0.01825446
[5 empty] | 0.2238449 | 0.01906676 |  |  | 0.1387464 | 0.01900602 | 0.1941421 | 0.01898578 | 0.2441871 | 0.01898464
[5 empty] | 0.2152587 | 0.01980009 |  |  | 0.1403386 | 0.01973702 | 0.1944174 | 0.019716 | 0.2461519 | 0.01971482
[5 empty] | 0.2215355 | 0.02053343 |  |  | 0.1414471 | 0.02046802 | 0.1961755 | 0.02044622 | 0.2491759 | 0.020445
[5 empty] | 0.2136781 | 0.02126677 |  |  | 0.1415743 | 0.02119902 | 0.1979204 | 0.02117644 | 0.2509629 | 0.02117518
[5 empty] | 0.2176898 | 0.0220001 |  |  | 0.1428229 | 0.02193002 | 0.1998562 | 0.02190666 | 0.250717 | 0.02190536
[5 empty] | 0.2245736 | 0.02273344 |  |  | 0.1443955 | 0.02266102 | 0.2014872 | 0.02263689 | 0.2539422 | 0.02263554
[5 empty] | 0.2153324 | 0.02346678 |  |  | 0.1449946 | 0.02339202 | 0.2027173 | 0.02336711 | 0.2544425 | 0.02336571
[5 empty] | 0.2249694 | 0.02420011 |  |  | 0.1458228 | 0.02412302 | 0.2035507 | 0.02409733 | 0.2561218 | 0.02409589
[5 empty] | 0.2224876 | 0.02493345 |  |  | 0.1460826 | 0.02485403 | 0.2038914 | 0.02482755 | 0.2572842 | 0.02482607
[5 empty] | 0.2168901 | 0.02566679 |  |  | 0.1476767 | 0.02558503 | 0.2040436 | 0.02555778 | 0.2587337 | 0.02555625
[5 empty] | 0.21918 | 0.02640012 |  |  | 0.1483076 | 0.02631603 | 0.2046114 | 0.026288 | 0.2616743 | 0.02628643
[5 empty] | 0.2223601 | 0.02713346 |  |  | 0.1488778 | 0.02704703 | 0.2050989 | 0.02701822 | 0.2628099 | 0.02701661
[5 empty] | 0.2344338 | 0.0278668 |  |  | 0.1497901 | 0.02777803 | 0.2057101 | 0.02774844 | 0.2633445 | 0.02774679
[5 empty] | 0.2384039 | 0.02860013 |  |  | 0.1492468 | 0.02850903 | 0.2074492 | 0.02847866 | 0.2626822 | 0.02847696
[5 empty] | 0.2252735 | 0.02933347 |  |  | 0.1501506 | 0.02924003 | 0.2070204 | 0.02920889 | 0.263027 | 0.02920714
[5 empty] | 0.2290457 | 0.03006681 |  |  | 0.1510041 | 0.02997103 | 0.2070276 | 0.02993911 | 0.2640828 | 0.02993732
[5 empty] | 0.2467236 | 0.03080014 |  |  | 0.1510099 | 0.03070203 | 0.2081749 | 0.03066933 | 0.2647536 | 0.0306675
[5 empty] | 0.2473101 | 0.03153348 |  |  | 0.1515704 | 0.03143303 | 0.2090666 | 0.03139955 | 0.2650434 | 0.03139768
[5 empty] | 0.2288084 | 0.03226682 |  |  | 0.1512883 | 0.03216403 | 0.2078067 | 0.03212978 | 0.2661563 | 0.03212786
[5 empty] | 0.2322215 | 0.03300015 |  |  | 0.1516662 | 0.03289503 | 0.2096993 | 0.03286 | 0.2652962 | 0.03285804
[5 empty] | 0.2345525 | 0.03373349 |  |  | 0.1510066 | 0.03362603 | 0.2091484 | 0.03359022 | 0.2661671 | 0.03358821
[5 empty] | 0.2478043 | 0.03446683 |  |  | 0.1510122 | 0.03435703 | 0.2102583 | 0.03432044 | 0.267173 | 0.03431839
[5 empty] | 0.2319801 | 0.03520016 |  |  | 0.1517854 | 0.03508804 | 0.2086329 | 0.03505066 | 0.2664179 | 0.03504857
[5 empty] | 0.2511159 | 0.0359335 |  |  | 0.1524453 | 0.03581904 | 0.2104935 | 0.03578089 | 0.2685417 | 0.03577875
[5 empty] | 0.2401158 | 0.03666684 |  |  | 0.152045 | 0.03655004 | 0.2102931 | 0.03651111 | 0.2678408 | 0.03650893
[5 empty] | 0.2380513 | 0.03740017 |  |  | 0.1515071 | 0.03728104 | 0.2093423 | 0.03724133 | 0.2668734 | 0.03723911
[5 empty] | 0.2468656 | 0.03813351 |  |  | 0.1513687 | 0.03801204 | 0.2090389 | 0.03797155 | 0.267401 | 0.03796929
[5 empty] | 0.2355643 | 0.03886685 |  |  | 0.1509335 | 0.03874304 | 0.2083875 | 0.03870177 | 0.2670297 | 0.03869947
[5 empty] | 0.2411531 | 0.03960018 |  |  | 0.1511064 | 0.03947404 | 0.2085954 | 0.039432 | 0.2666694 | 0.03942964
[5 empty] | 0.2296377 | 0.04033352 |  |  | 0.1504921 | 0.04020504 | 0.2086696 | 0.04016222 | 0.2645297 | 0.04015982
[5 empty] | 0.2450236 | 0.04106686 |  |  | 0.1499952 | 0.04093604 | 0.2068175 | 0.04089244 | 0.2644202 | 0.04089
[5 empty] | 0.2323166 | 0.04180019 |  |  | 0.1497205 | 0.04166704 | 0.2069462 | 0.04162266 | 0.2623507 | 0.04162018
[5 empty] | 0.2305223 | 0.04253353 |  |  | 0.1482726 | 0.04239804 | 0.204463 | 0.04235289 | 0.2611308 | 0.04235036
[5 empty] | 0.2366464 | 0.04326687 |  |  | 0.1474564 | 0.04312904 | 0.204775 | 0.04308311 | 0.2608703 | 0.04308054
[5 empty] | 0.2216944 | 0.0440002 |  |  | 0.1466766 | 0.04386004 | 0.2017895 | 0.04381333 | 0.2589788 | 0.04381072
[5 empty] | 0.2386722 | 0.04473354 |  |  | 0.1463378 | 0.04459105 | 0.2021138 | 0.04454355 | 0.257866 | 0.04454089
[5 empty] | 0.2255852 | 0.04546688 |  |  | 0.1458448 | 0.04532205 | 0.1997549 | 0.04527377 | 0.2552416 | 0.04527107
[5 empty] | 0.2214393 | 0.04620022 |  |  | 0.1450022 | 0.04605305 | 0.1996202 | 0.046004 | 0.2528153 | 0.04600125
[5 empty] | 0.23124 | 0.04693355 |  |  | 0.1431149 | 0.04678405 | 0.1980169 | 0.04673422 | 0.2517968 | 0.04673143
[5 empty] | 0.2179929 | 0.04766689 |  |  | 0.1424875 | 0.04751505 | 0.1965521 | 0.04746444 | 0.2482957 | 0.04746161
[5 empty] | 0.2367038 | 0.04840023 |  |  | 0.1410247 | 0.04824605 | 0.1951331 | 0.04819466 | 0.2470217 | 0.04819179
[5 empty] | 0.2333783 | 0.04913356 |  |  | 0.1401312 | 0.04897705 | 0.191567 | 0.04892488 | 0.2442846 | 0.04892197
[5 empty] | 0.229022 | 0.0498669 |  |  | 0.1391119 | 0.04970805 | 0.1901612 | 0.04965511 | 0.243194 | 0.04965214
[5 empty] | 0.2136407 | 0.05060024 |  |  | 0.1381713 | 0.05043905 | 0.1900229 | 0.05038533 | 0.2395596 | 0.05038232
[5 empty] | 0.2102399 | 0.05133357 |  |  | 0.1374143 | 0.05117005 | 0.1871591 | 0.05111555 | 0.2382911 | 0.0511125
[5 empty] | 0.2228253 | 0.05206691 |  |  | 0.1358454 | 0.05190105 | 0.1845772 | 0.05184577 | 0.2342981 | 0.05184268
[5 empty] | 0.2224026 | 0.05280025 |  |  | 0.1345696 | 0.05263205 | 0.1829844 | 0.052576 | 0.2319905 | 0.05257286
[5 empty] | 0.2209773 | 0.05353358 |  |  | 0.1331913 | 0.05336305 | 0.1825879 | 0.05330622 | 0.2288778 | 0.05330304
[5 empty] | 0.2245553 | 0.05426692 |  |  | 0.1317155 | 0.05409406 | 0.1810949 | 0.05403644 | 0.2273697 | 0.05403322
[5 empty] | 0.2041421 | 0.05500026 |  |  | 0.1307467 | 0.05482506 | 0.1783126 | 0.05476666 | 0.2259759 | 0.05476339
[5 empty] | 0.2097433 | 0.05573359 |  |  | 0.1301898 | 0.05555606 | 0.1756482 | 0.05549688 | 0.2217062 | 0.05549357
[5 empty] | 0.2083647 | 0.05646693 |  |  | 0.1291493 | 0.05628706 | 0.175609 | 0.05622711 | 0.2213701 | 0.05622375
[5 empty] | 0.2040119 | 0.05720027 |  |  | 0.1281302 | 0.05701806 | 0.1721022 | 0.05695733 | 0.2186775 | 0.05695393
[5 empty] | 0.2106905 | 0.0579336 |  |  | 0.127437 | 0.05774906 | 0.1710349 | 0.05768755 | 0.2165379 | 0.05768411
[5 empty] | 0.1994062 | 0.05866694 |  |  | 0.1252744 | 0.05848006 | 0.1696145 | 0.05841777 | 0.2135611 | 0.05841429
[5 empty] | 0.2151647 | 0.05940028 |  |  | 0.1239473 | 0.05921106 | 0.168348 | 0.059148 | 0.2105567 | 0.05914447
[5 empty] | 0.1979716 | 0.06013361 |  |  | 0.1234603 | 0.05994206 | 0.1677428 | 0.05987822 | 0.2088345 | 0.05987464
[5 empty] | 0.2128325 | 0.06086695 |  |  | 0.1234181 | 0.06067306 | 0.166106 | 0.06060844 | 0.2077041 | 0.06060482
[5 empty] | 0.1907531 | 0.06160029 |  |  | 0.1218254 | 0.06140406 | 0.1638449 | 0.06133866 | 0.2061751 | 0.061335
[5 empty] | 0.2037391 | 0.06233362 |  |  | 0.120887 | 0.06213506 | 0.1615666 | 0.06206888 | 0.2035574 | 0.06206518
[5 empty] | 0.2017962 | 0.06306696 |  |  | 0.1196076 | 0.06286606 | 0.1624784 | 0.06279911 | 0.2024606 | 0.06279536
[5 empty] | 0.1869299 | 0.0638003 |  |  | 0.1194919 | 0.06359706 | 0.1610876 | 0.06352933 | 0.2006943 | 0.06352554
[5 empty] | 0.1971343 | 0.06453363 |  |  | 0.1183354 | 0.06432807 | 0.1598872 | 0.06425955 | 0.1988503 | 0.06425572
[5 empty] | 0.2003391 | 0.06526697 |  |  | 0.1179798 | 0.06505907 | 0.1578883 | 0.06498977 | 0.1997089 | 0.06498589
[5 empty] | 0.2035326 | 0.06600031 |  |  | 0.1179148 | 0.06579007 | 0.1562754 | 0.06571999 | 0.1964486 | 0.06571607
[5 empty] | 0.1997162 | 0.06673364 |  |  | 0.1160419 | 0.06652107 | 0.1564504 | 0.06645022 | 0.1968721 | 0.06644625
[5 empty] | 0.1888916 | 0.06746698 |  |  | 0.1153623 | 0.06725207 | 0.1545151 | 0.06718044 | 0.1936818 | 0.06717643
[5 empty] | 0.1960603 | 0.06820032 |  |  | 0.1159771 | 0.06798307 | 0.1552715 | 0.06791066 | 0.1934803 | 0.06790661
[5 empty] | 0.1912237 | 0.06893365 |  |  | 0.1144878 | 0.06871407 | 0.1522216 | 0.06864088 | 0.1904702 | 0.06863679
[5 empty] | 0.1873835 | 0.06966699 |  |  | 0.1134955 | 0.06944507 | 0.1530671 | 0.06937111 | 0.189854 | 0.06936697
[5 empty] | 0.1885411 | 0.07040033 |  |  | 0.1133014 | 0.07017607 | 0.1510101 | 0.07010133 | 0.1883344 | 0.07009714
[5 empty] | 0.1816982 | 0.07113366 |  |  | 0.113207 | 0.07090707 | 0.1500525 | 0.07083155 | 0.1885139 | 0.07082732
[5 empty] | 0.2018561 | 0.071867 |  |  | 0.1113133 | 0.07163807 | 0.1491961 | 0.07156177 | 0.1862951 | 0.0715575
[5 empty] | 0.2000164 | 0.07260034 |  |  | 0.1116217 | 0.07236907 | 0.1474428 | 0.07229199 | 0.1837805 | 0.07228768
[5 empty] | 0.1851808 | 0.07333367 |  |  | 0.1106334 | 0.07310007 | 0.1461947 | 0.07302222 | 0.1838727 | 0.07301786
[5 empty] | 0.1783506 | 0.07406701 |  |  | 0.1102497 | 0.07383108 | 0.1459536 | 0.07375244 | 0.1820742 | 0.07374804
[5 empty] | 0.1795275 | 0.07480035 |  |  | 0.1097718 | 0.07456208 | 0.1458213 | 0.07448266 | 0.1802877 | 0.07447822
[5 empty] | 0.1907129 | 0.07553369 |  |  | 0.108901 | 0.07529308 | 0.1441999 | 0.07521288 | 0.1797157 | 0.07520839
[5 empty] | 0.1749084 | 0.07626702 |  |  | 0.1071386 | 0.07602408 | 0.1427912 | 0.0759431 | 0.1769608 | 0.07593857
[5 empty] | 0.1781155 | 0.07700036 |  |  | 0.1066857 | 0.07675508 | 0.1419972 | 0.07667333 | 0.1769255 | 0.07666875
[5 empty] | 0.1793358 | 0.0777337 |  |  | 0.1062438 | 0.07748608 | 0.1413197 | 0.07740355 | 0.1739124 | 0.07739893
[5 empty] | 0.1875707 | 0.07846703 |  |  | 0.1058139 | 0.07821708 | 0.1400607 | 0.07813377 | 0.1730241 | 0.07812911
[5 empty] | 0.1718219 | 0.07920037 |  |  | 0.1056974 | 0.07894808 | 0.1393221 | 0.07886399 | 0.1734632 | 0.07885929
[5 empty] | 0.1920908 | 0.07993371 |  |  | 0.1041956 | 0.07967908 | 0.1370058 | 0.07959422 | 0.1710321 | 0.07958947
[5 empty] | 0.174379 | 0.08066704 |  |  | 0.1040096 | 0.08041008 | 0.1367137 | 0.08032444 | 0.1705336 | 0.08031964
[5 empty] | 0.1676879 | 0.08140038 |  |  | 0.1035408 | 0.08114108 | 0.1371477 | 0.08105466 | 0.1677701 | 0.08104982
[5 empty] | 0.1900192 | 0.08213372 |  |  | 0.1022903 | 0.08187208 | 0.1353098 | 0.08178488 | 0.1667442 | 0.08178
[5 empty] | 0.1793743 | 0.08286705 |  |  | 0.1031596 | 0.08260308 | 0.1340017 | 0.0825151 | 0.1653585 | 0.08251018
[5 empty] | 0.1667549 | 0.08360039 |  |  | 0.1019497 | 0.08333408 | 0.1332256 | 0.08324533 | 0.1665155 | 0.08324036
[5 empty] | 0.1791623 | 0.08433373 |  |  | 0.1007621 | 0.08406509 | 0.1321832 | 0.08397555 | 0.1653179 | 0.08397054
[5 empty] | 0.1735982 | 0.08506706 |  |  | 0.1004978 | 0.08479609 | 0.1326765 | 0.08470577 | 0.1648681 | 0.08470072
[5 empty] | 0.177064 | 0.0858004 |  |  | 0.1013582 | 0.08552709 | 0.1306074 | 0.08543599 | 0.1635689 | 0.08543089
[5 empty] | 0.1865614 | 0.08653374 |  |  | 0.1004446 | 0.08625809 | 0.1307778 | 0.08616622 | 0.1616226 | 0.08616107
[5 empty] | 0.1770918 | 0.08726707 |  |  | 0.0990582 | 0.08698909 | 0.1312897 | 0.08689644 | 0.1612319 | 0.08689125
[5 empty] | 0.1646567 | 0.08800041 |  |  | 0.09870023 | 0.08772009 | 0.1295448 | 0.08762666 | 0.1615994 | 0.08762143
[5 empty] | 0.1732578 | 0.08873375 |  |  | 0.09847197 | 0.08845109 | 0.1302452 | 0.08835688 | 0.1603277 | 0.08835161
[5 empty] | 0.1678965 | 0.08946708 |  |  | 0.09937468 | 0.08918209 | 0.1295928 | 0.0890871 | 0.1597192 | 0.08908179
[5 empty] | 0.1715743 | 0.09020042 |  |  | 0.09850962 | 0.08991309 | 0.1293894 | 0.08981733 | 0.1578766 | 0.08981197
[5 empty] | 0.1622928 | 0.09093376 |  |  | 0.09867805 | 0.09064409 | 0.1275371 | 0.09054755 | 0.1576025 | 0.09054214
[5 empty] | 0.1850535 | 0.09166709 |  |  | 0.09738121 | 0.09137509 | 0.1268376 | 0.09127777 | 0.1571993 | 0.09127232
[5 empty] | 0.1748579 | 0.09240043 |  |  | 0.09812036 | 0.09210609 | 0.1286929 | 0.09200799 | 0.1586697 | 0.0920025
[5 empty] | 0.1717076 | 0.09313377 |  |  | 0.09719677 | 0.09283709 | 0.1265049 | 0.09273821 | 0.1560162 | 0.09273268
[5 empty] | 0.1666042 | 0.0938671 |  |  | 0.09751169 | 0.0935681 | 0.1264756 | 0.09346844 | 0.1565415 | 0.09346286
[5 empty] | 0.163549 | 0.09460044 |  |  | 0.09726638 | 0.0942991 | 0.1278068 | 0.09419866 | 0.157948 | 0.09419304
[5 empty] | 0.1705423 | 0.09533378 |  |  | 0.09756092 | 0.0950301 | 0.1276987 | 0.09492888 | 0.1577361 | 0.09492322
[5 empty] | 0.1605713 | 0.09606711 |  |  | 0.09808476 | 0.0957611 | 0.1277351 | 0.0956591 | 0.1572844 | 0.09565339
[5 empty] | 0.1606316 | 0.09680045 |  |  | 0.09813439 | 0.0964921 | 0.1264108 | 0.09638933 | 0.1573856 | 0.09638357
[5 empty] | 0.1757222 | 0.09753379 |  |  | 0.09770889 | 0.0972231 | 0.1265244 | 0.09711955 | 0.1563377 | 0.09711375
[5 empty] | 0.173842 | 0.09826712 |  |  | 0.09840734 | 0.0979541 | 0.1276745 | 0.09784977 | 0.1563388 | 0.09784393
[5 empty] | 0.1669897 | 0.09900046 |  |  | 0.09842881 | 0.0986851 | 0.1287596 | 0.09857999 | 0.1563872 | 0.09857411
[5 empty] | 0.1731644 | 0.0997338 |  |  | 0.09747239 | 0.0994161 | 0.1285783 | 0.09931021 | 0.1583808 | 0.09930429
[5 empty] | 0.1853649 | 0.1004671 |  |  | 0.09773716 | 0.1001471 | 0.1282293 | 0.1000404 | 0.1586178 | 0.1000345
[5 empty] | 0.17759 | 0.1012005 |  |  | 0.09862219 | 0.1008781 | 0.1293112 | 0.1007707 | 0.1583964 | 0.1007646
[5 empty] | 0.1628386 | 0.1019338 |  |  | 0.09802658 | 0.1016091 | 0.1298226 | 0.1015009 | 0.1592146 | 0.1014948
[5 empty] | 0.1751096 | 0.1026671 |  |  | 0.0988494 | 0.1023401 | 0.129762 | 0.1022311 | 0.1594705 | 0.102225
[5 empty] | 0.169402 | 0.1034005 |  |  | 0.09908972 | 0.1030711 | 0.129728 | 0.1029613 | 0.1596623 | 0.1029552
[5 empty] | 0.1627145 | 0.1041338 |  |  | 0.09974664 | 0.1038021 | 0.1295193 | 0.1036915 | 0.1608881 | 0.1036854
[5 empty] | 0.1770461 | 0.1048672 |  |  | 0.09971922 | 0.1045331 | 0.1294345 | 0.1044218 | 0.1620459 | 0.1044155
[5 empty] | 0.1753956 | 0.1056005 |  |  | 0.09980656 | 0.1052641 | 0.1300721 | 0.105152 | 0.160834 | 0.1051457
[5 empty] | 0.1697619 | 0.1063338 |  |  | 0.1001077 | 0.1059951 | 0.1305308 | 0.1058822 | 0.1619503 | 0.1058759
[5 empty] | 0.1891439 | 0.1070672 |  |  | 0.1000218 | 0.1067261 | 0.1309092 | 0.1066124 | 0.1624932 | 0.1066061
[5 empty] | 0.1725405 | 0.1078005 |  |  | 0.1006479 | 0.1074571 | 0.1324057 | 0.1073427 | 0.1639605 | 0.1073363
[5 empty] | 0.1759505 | 0.1085338 |  |  | 0.101085 | 0.1081881 | 0.1329192 | 0.1080729 | 0.1640505 | 0.1080664
[5 empty] | 0.1833728 | 0.1092672 |  |  | 0.1019323 | 0.1089191 | 0.1342481 | 0.1088031 | 0.1658613 | 0.1087966
[5 empty] | 0.1848064 | 0.1100005 |  |  | 0.1016889 | 0.1096501 | 0.133891 | 0.1095333 | 0.1643909 | 0.1095268
[5 empty] | 0.17625 | 0.1107338 |  |  | 0.1029537 | 0.1103811 | 0.1341466 | 0.1102635 | 0.1663376 | 0.110257
[5 empty] | 0.1737026 | 0.1114672 |  |  | 0.103126 | 0.1111121 | 0.1359134 | 0.1109938 | 0.1669994 | 0.1109871
[5 empty] | 0.1771631 | 0.1122005 |  |  | 0.1038047 | 0.1118431 | 0.1363901 | 0.111724 | 0.1677743 | 0.1117173
[5 empty] | 0.1726302 | 0.1129339 |  |  | 0.1034889 | 0.1125741 | 0.1364752 | 0.1124542 | 0.1692607 | 0.1124475
[5 empty] | 0.181103 | 0.1136672 |  |  | 0.1032778 | 0.1133051 | 0.1373674 | 0.1131844 | 0.1701565 | 0.1131777
[5 empty] | 0.1745802 | 0.1144005 |  |  | 0.1040705 | 0.1140361 | 0.1375652 | 0.1139147 | 0.1709598 | 0.1139079
[5 empty] | 0.1840608 | 0.1151339 |  |  | 0.1048659 | 0.1147671 | 0.1369672 | 0.1146449 | 0.1709688 | 0.114638
[5 empty] | 0.1835437 | 0.1158672 |  |  | 0.1048632 | 0.1154981 | 0.1386721 | 0.1153751 | 0.1722817 | 0.1153682
[5 empty] | 0.1810276 | 0.1166005 |  |  | 0.1058614 | 0.1162291 | 0.1385784 | 0.1161053 | 0.1730964 | 0.1160984
[5 empty] | 0.1835116 | 0.1173339 |  |  | 0.1060597 | 0.1169601 | 0.1394848 | 0.1168355 | 0.1738111 | 0.1168286
[5 empty] | 0.1880053 | 0.1180672 |  |  | 0.1065656 | 0.1176911 | 0.1403028 | 0.1175658 | 0.1744417 | 0.1175588
[5 empty] | 0.1755302 | 0.1188006 |  |  | 0.1059971 | 0.1184221 | 0.1406599 | 0.118296 | 0.1760247 | 0.1182889
[5 empty] | 0.1720872 | 0.1195339 |  |  | 0.1077551 | 0.1191531 | 0.1408572 | 0.1190262 | 0.1773616 | 0.1190191
[5 empty] | 0.1726763 | 0.1202672 |  |  | 0.1070396 | 0.1198841 | 0.1421948 | 0.1197564 | 0.1778525 | 0.1197493
[5 empty] | 0.1782977 | 0.1210006 |  |  | 0.1081507 | 0.1206151 | 0.1429729 | 0.1204867 | 0.1794978 | 0.1204795
[5 empty] | 0.1799515 | 0.1217339 |  |  | 0.1094886 | 0.1213461 | 0.1437916 | 0.1212169 | 0.1797977 | 0.1212096
[5 empty] | 0.1886378 | 0.1224672 |  |  | 0.1096533 | 0.1220771 | 0.1445512 | 0.1219471 | 0.1811524 | 0.1219398
[5 empty] | 0.1783569 | 0.1232006 |  |  | 0.109945 | 0.1228081 | 0.1466517 | 0.1226773 | 0.1807621 | 0.12267
[5 empty] | 0.1921088 | 0.1239339 |  |  | 0.1103637 | 0.1235391 | 0.1470935 | 0.1234075 | 0.182527 | 0.1234002
[5 empty] | 0.1948936 | 0.1246672 |  |  | 0.1115096 | 0.1242701 | 0.1478765 | 0.1241378 | 0.1830475 | 0.1241304
[5 empty] | 0.1837115 | 0.1254006 |  |  | 0.1120828 | 0.1250011 | 0.1480011 | 0.124868 | 0.1846236 | 0.1248605
[5 empty] | 0.1795626 | 0.1261339 |  |  | 0.1121833 | 0.1257321 | 0.1503673 | 0.1255982 | 0.1881558 | 0.1255907
[5 empty] | 0.1944471 | 0.1268673 |  |  | 0.1132114 | 0.1264631 | 0.1504754 | 0.1263284 | 0.1886441 | 0.1263209
[5 empty] | 0.180365 | 0.1276006 |  |  | 0.113967 | 0.1271941 | 0.1530256 | 0.1270587 | 0.1888888 | 0.1270511
[5 empty] | 0.1973166 | 0.1283339 |  |  | 0.1140504 | 0.1279251 | 0.1523178 | 0.1277889 | 0.1925902 | 0.1277813
[5 empty] | 0.1953019 | 0.1290673 |  |  | 0.1148616 | 0.1286561 | 0.1542525 | 0.1285191 | 0.1945484 | 0.1285114
[5 empty] | 0.2083211 | 0.1298006 |  |  | 0.1170006 | 0.1293871 | 0.1562296 | 0.1292493 | 0.1942638 | 0.1292416
[5 empty] | 0.1873743 | 0.1305339 |  |  | 0.1174678 | 0.1301181 | 0.1571495 | 0.1299795 | 0.1966365 | 0.1299718
[5 empty] | 0.1914617 | 0.1312673 |  |  | 0.117763 | 0.1308491 | 0.1595122 | 0.1307098 | 0.1998667 | 0.130702
[5 empty] | 0.2025833 | 0.1320006 |  |  | 0.1188865 | 0.1315801 | 0.1601179 | 0.13144 | 0.2015548 | 0.1314321
[5 empty] | 0.1987395 | 0.132734 |  |  | 0.1202384 | 0.1323111 | 0.1617669 | 0.1321702 | 0.203101 | 0.1321623
[5 empty] | 0.2009743 | 0.1334673 |  |  | 0.1218543 | 0.1330421 | 0.1631132 | 0.1329004 | 0.2050782 | 0.1328925
[5 empty] | 0.2133216 | 0.1342006 |  |  | 0.1223631 | 0.1337731 | 0.1652011 | 0.1336307 | 0.2060454 | 0.1336227
[5 empty] | 0.2047767 | 0.134934 |  |  | 0.1230608 | 0.1345041 | 0.1653244 | 0.1343609 | 0.2096945 | 0.1343529
[5 empty] | 0.1983345 | 0.1356673 |  |  | 0.1240433 | 0.1352351 | 0.1675769 | 0.1350911 | 0.2128172 | 0.135083
[5 empty] | 0.1959903 | 0.1364006 |  |  | 0.1267067 | 0.1359661 | 0.1707527 | 0.1358213 | 0.2161053 | 0.1358132
[5 empty] | 0.2027392 | 0.137134 |  |  | 0.1271468 | 0.1366971 | 0.1735454 | 0.1365515 | 0.2187505 | 0.1365434
[5 empty] | 0.2035763 | 0.1378673 |  |  | 0.1292597 | 0.1374281 | 0.1739491 | 0.1372818 | 0.2216447 | 0.1372736
[5 empty] | 0.2124967 | 0.1386006 |  |  | 0.1310414 | 0.1381591 | 0.1783575 | 0.138012 | 0.2245796 | 0.1380038
[5 empty] | 0.2094956 | 0.139334 |  |  | 0.1319879 | 0.1388901 | 0.1789646 | 0.1387422 | 0.2280469 | 0.1387339
[5 empty] | 0.2225681 | 0.1400673 |  |  | 0.133195 | 0.1396211 | 0.1817642 | 0.1394724 | 0.2311384 | 0.1394641
[5 empty] | 0.2127094 | 0.1408007 |  |  | 0.1362589 | 0.1403521 | 0.1850501 | 0.1402027 | 0.235846 | 0.1401943
[5 empty] | 0.2149145 | 0.141534 |  |  | 0.1369754 | 0.1410831 | 0.1868163 | 0.1409329 | 0.2381613 | 0.1409245
[5 empty] | 0.2111786 | 0.1422673 |  |  | 0.1395406 | 0.1418141 | 0.1900567 | 0.1416631 | 0.2425761 | 0.1416546
[5 empty] | 0.2314968 | 0.1430007 |  |  | 0.1420505 | 0.1425451 | 0.192965 | 0.1423933 | 0.2464822 | 0.1423848
[5 empty] | 0.2348643 | 0.143734 |  |  | 0.143801 | 0.1432761 | 0.1972352 | 0.1431235 | 0.2505715 | 0.143115
[5 empty] | 0.2242761 | 0.1444673 |  |  | 0.1456881 | 0.1440071 | 0.2005611 | 0.1438538 | 0.2540355 | 0.1438452
[5 empty] | 0.2457276 | 0.1452007 |  |  | 0.1480077 | 0.1447381 | 0.2037366 | 0.144584 | 0.2594662 | 0.1445754
[5 empty] | 0.2432136 | 0.145934 |  |  | 0.149256 | 0.1454691 | 0.2053556 | 0.1453142 | 0.2633552 | 0.1453055