## 1
Общество с ограниченной ответственностью "Инженерная геология" (ООО "ИнжГео") | [11 empty] | Общество с ограниченной ответственностью "Инженерная геология" (ООО "ИнжГео")
Юр. адрес: 117279, г. Москва, ул. Миклухо-Маклая, 36 а, этаж 5, пом. XXIII к. 76-84 | [11 empty] | Юр. адрес: 117279, г. Москва, ул. Миклухо-Маклая, 36 а, этаж 5, пом. XXIII к. 76-84 | [8 empty] | нагр |  |  | X0 | Y0 | R |  | нагр |  |  |  | X0 | Y0 | R | нагр |  |  |  | X0 | Y0 | R |  | нагр |  |  |  | X0 | Y0 | R
Телефон/факс +7 (495) 132-30-00, Адрес электронной почты inbox@inj-geo.ru | [11 empty] | Телефон/факс +7 (495) 132-30-00, Адрес электронной почты inbox@inj-geo.ru | [12 empty] | 0 | [7 empty] | 0 | [6 empty] | 0 | [7 empty] | 0
[21 empty] | девиатор | [6 empty] | девиатор | [6 empty] | девиатор | [7 empty] | девиатор
Испытательная лаборатория ООО «ИнжГео» | [11 empty] | Испытательная лаборатория ООО «ИнжГео» | [8 empty] | x0 | Угол | X | Y |  |  |  | x0 |  | Угол | X | Y |  |  | x0 |  | Угол | X | Y |  |  |  | x0 |  | Угол | X | Y
Адрес места осуществления деятельности лаборатории: г. Москва, просп. Вернадского, д. 51, стр. 1 | [11 empty] | Адрес места осуществления деятельности лаборатории: г. Москва, просп. Вернадского, д. 51, стр. 1 | [9 empty] | 0 | [7 empty] | 0 | [6 empty] | 0 | [7 empty] | 0
Телефон +7(910)4557682, E-mail: slg85@mail.ru | [11 empty] | Телефон +7(910)4557682, E-mail: slg85@mail.ru | [9 empty] | 5 | [7 empty] | 5 | [6 empty] | 5 | [7 empty] | 5
[22 empty] | 10 | [7 empty] | 10 | [6 empty] | 10 | [7 empty] | 10
[12 empty] | Протокол испытаний № 13-63/382 от 15-11-2023 | [9 empty] | 15 | [7 empty] | 15 | [6 empty] | 15 | [7 empty] | 15
[22 empty] | 20 | [7 empty] | 20 | [6 empty] | 20 | [7 empty] | 20
[12 empty] | Наименование и адрес заказчика: Переход трубопровода через р. Енисей | [9 empty] | 25 | [7 empty] | 25 | [6 empty] | 25 | [7 empty] | 25
[12 empty] | Наименование объекта: ООО Регионстрой | [9 empty] | 30 | [7 empty] | 30 | [6 empty] | 30 | [7 empty] | 30
Наименование используемого метода/методики: ГОСТ 12248.4-2020 | [11 empty] | Наименование используемого метода/методики: ГОСТ 12248.3-2020 | [9 empty] | 35 | [7 empty] | 35 | [6 empty] | 35 | [7 empty] | 35
Условия проведения испытания: температура окружающей среды (18 - 25)0С, влажность воздуха (40 - 75)% | [11 empty] | Условия проведения испытания: температура окружающей среды (18 - 25)0С, влажность воздуха (40 - 75)% | [9 empty] | 40 | [7 empty] | 40 | [6 empty] | 40 | [7 empty] | 40
[12 empty] | Дата получение объекта подлежащего испытаниям: 19-10-2023 | [9 empty] | 45 | [7 empty] | 45 | [6 empty] | 45 | [7 empty] | 45
[12 empty] | Дата испытания: 25.10.2022-19.11.2382 | [9 empty] | 50 | [7 empty] | 50 | [6 empty] | 50 | [7 empty] | 50
[22 empty] | 55 | [7 empty] | 55 | [6 empty] | 55 | [7 empty] | 55
Испытание грунтов методом трехосного сжатия | [11 empty] | Испытание грунтов методом трехосного сжатия | [9 empty] | 60 | [7 empty] | 60 | [6 empty] | 60 | [7 empty] | 60
[22 empty] | 65 | [7 empty] | 65 | [6 empty] | 65 | [7 empty] | 65
Лабораторный номер: | [6 empty] | We, д.е. = |  |  |  |  | Лабораторный номер: |  | 1417 |  |  |  | We, д.е. = | 0.153 |  |  | 70 | [7 empty] | 70 | [6 empty] | 70 | [7 empty] | 70
Номер скважины: | [6 empty] | ρ, г/см3 = |  |  |  |  | Номер скважины: |  | BH-170 |  |  |  | ρ, г/см3 = |  |  |  | 75 | [7 empty] | 75 | [6 empty] | 75 | [7 empty] | 75
Глубина отбора, м: | [6 empty] | ρs, г/см3 = |  |  |  |  | Глубина отбора, м: |  | 4 |  |  |  | ρs, г/см3 = | 2.72 |  |  | 80 | [7 empty] | 80 | [6 empty] | 80 | [7 empty] | 80
Наименование грунта: | [6 empty] | e, д.е. = |  |  |  |  | Наименование грунта: |  | Щебенистый грунт, заполнитель суглинок, легкий пылеватый, после оттаивания текучепластичный |  |  |  | e, д.е. = |  |  |  | 85 | [7 empty] | 85 | [6 empty] | 85 | [7 empty] | 85
Схема проведения опыта: | [6 empty] | IL, д.е. = |  |  |  |  | Схема проведения опыта: |  | КД |  |  |  | IL, д.е. = | 0.8497961 |  |  | 90 | [7 empty] | 90 | [6 empty] | 90 | [7 empty] | 90
[22 empty] | 95 | [7 empty] | 95 | [6 empty] | 95 | [7 empty] | 95
[22 empty] | 100 | [7 empty] | 100 | [6 empty] | 100 | [7 empty] | 100
Результаты испытаний | [11 empty] | Результаты испытаний | [9 empty] | 105 | [7 empty] | 105 | [6 empty] | 105 | [7 empty] | 105
[22 empty] | 110 | [7 empty] | 110 | [6 empty] | 110 | [7 empty] | 110
[22 empty] | 115 | [7 empty] | 115 | [6 empty] | 115 | [7 empty] | 115
[22 empty] | 120 | [7 empty] | 120 | [6 empty] | 120 | [7 empty] | 120
[22 empty] | 125 | [7 empty] | 125 | [6 empty] | 125 | [7 empty] | 125
[22 empty] | 130 | [7 empty] | 130 | [6 empty] | 130 | [7 empty] | 130
[22 empty] | 135 | [7 empty] | 135 | [6 empty] | 135 | [7 empty] | 135
[22 empty] | 140 | [7 empty] | 140 | [6 empty] | 140 | [7 empty] | 140
[22 empty] | 145 | [7 empty] | 145 | [6 empty] | 145 | [7 empty] | 145
[22 empty] | 150 | [7 empty] | 150 | [6 empty] | 150 | [7 empty] | 150
[22 empty] | 155 | [7 empty] | 155 | [6 empty] | 155 | [7 empty] | 155
[22 empty] | 160 | [7 empty] | 160 | [6 empty] | 160 | [7 empty] | 160
[22 empty] | 165 | [7 empty] | 165 | [6 empty] | 165 | [7 empty] | 165
[22 empty] | 170 | [7 empty] | 170 | [6 empty] | 170 | [7 empty] | 170
[22 empty] | 175 | [7 empty] | 175 | [6 empty] | 175 | [7 empty] | 175
[22 empty] | 180 | [7 empty] | 180 | [6 empty] | 180 | [7 empty] | 180
[13 empty] | Давление в камере, Мпа σ3 | Вертикальная нагрузка, Мпа σ1 | Поровое давление, Мпа u
| K0, д.е. | 0.6579799 |  |  |  |  | Коэфф. Точки | [5 empty] | 0.15 | 0.3744921 | [5 empty] | 1 | [6 empty] | σ3,кПа | σ1,кПа | u, кПа |  |  |  | 4
| q_zg, МПа | 0.09869698 | [10 empty] | 0.25 | 0.5784528 | [27 empty] | δ3, Мпа | δ1-δ3, МПа | δ1, МПа | δ1, КПа
|  |  | Модуль деформации, МПа: | [9 empty] | 0.35 | 0.7824135 | [21 empty] | С, МПа:
|  |  | Е0= |  | Точки модуля (полное напр.), МПа |  |  |  | 0.09869698 | 0.1579152 | [25 empty] | φ, град:
|  |  | E50 = |  | qf (полное напр.), МПа |  |  |  | 0.2565927 | [26 empty] | E, Мпа
|  |  | Коэф. Поперечной деформации, ϑ = | [9 empty] | Эффективные значения угла внутреннего трения и удельного сцепления ϕ', С' | [13 empty] | x | 0
[13 empty] | ϕ', град. = | 20 | [12 empty] | y |  |  |  | С, кПа | φ,°
[13 empty] | С', МПа = | 0.024
| Исполнитель: | [6 empty] | Морозов Д.С. |  |  |  |  | Исполнитель: |  |  |  |  | Морозов Д.С.
| Начальник исп. лаборатории: | [6 empty] | Семиколенова Л.Г. |  |  |  |  | Начальник исп. лаборатории: |  |  |  |  | Семиколенова Л.Г.
Лист 1 , всего листов 2 | [11 empty] | Лист 2 , всего листов 2
Частичное воспроизведение протокола испытаний без письменного разрешения ООО «ИнжГео» ЗАПРЕЩАЕТСЯ | [11 empty] | Частичное воспроизведение протокола испытаний без письменного разрешения ООО «ИнжГео» ЗАПРЕЩАЕТСЯ
[5 empty] | второй график |  | первый график | [9 empty] | К Пуассона
dev50 | epsE50 | ind | devE0 | epsE0 | dev | eps | sigma |  | dev1 | eps1 | dev2 | eps2 | dev3 | eps3 |  | Глины
0.1065927 | 0.001994622 |  |  |  | 0 | 0 |  |  | 0 | 0 | 0 | 0 | 0 | 0 |  | < 0 | 0,20-0,30
ind |  |  |  |  | 0.05921819 | 0.0006648739 |  |  | 0.09 | 0.001010478 | 0.1209381 | 0.000732619 | 0.21 | 0.001000473 |  | 0-0,25 | 0,30-0,38
2 |  |  |  |  | 0.08235115 | 0.00146503 |  |  | 0.10276 | 0.001465469 | 0.15 | 0.001122753 | 0.2162067 | 0.001716738 |  | 0,25< | 0,38-0,45
E0 |  |  |  |  | 0.1065927 | 0.001994622 |  |  | 0.1122461 | 0.00210041 | 0.1642264 | 0.002048729 | 0.216279 | 0.002195412 |  | Суглинки | 0,35-0,37
epsE0 | devE0 |  |  |  | 0.09359434 | 0.00293006 |  |  | 0.1179734 | 0.002930939 | 0.1712288 | 0.002930476 | 0.2221712 | 0.002927216 |  | Пески и супеси | 0,30-0,35
0.0006648739 | 0.05921819 |  |  |  | 0.1008671 | 0.003662575 |  |  | 0.1216469 | 0.003663674 | 0.1763352 | 0.003663095 | 0.2308499 | 0.00365902
[5 empty] | 0.1139587 | 0.00439509 |  |  | 0.1274757 | 0.004396408 | 0.1830398 | 0.004395714 | 0.2333057 | 0.004390824
График E50 |  | График E |  |  | 0.116872 | 0.005127605 |  |  | 0.1307614 | 0.005129143 | 0.1899412 | 0.005128333 | 0.2404295 | 0.005122628
eps | q | sigma |  |  | 0.1196099 | 0.00586012 |  |  | 0.1358055 | 0.005861878 | 0.1932376 | 0.005860952 | 0.2476123 | 0.005854432
Горизонтальная линия E50 |  | Касательная |  |  | 0.1241754 | 0.006592636 |  |  | 0.1412094 | 0.006594612 | 0.2004277 | 0.006593571 | 0.2550448 | 0.006586236
0 |  | a | b |  | 0.1325715 | 0.007325151 |  |  | 0.1458746 | 0.007327347 | 0.2056098 | 0.00732619 | 0.2576179 | 0.00731804
|  |  | 0 |  | 0.130801 | 0.008057666 |  |  | 0.1494027 | 0.008060082 | 0.2103824 | 0.008058809 | 0.2667225 | 0.008049844
Вертикальная линия E50 |  | p1 и p2 |  |  | 0.148867 | 0.008790181 |  |  | 0.1526951 | 0.008792816 | 0.218044 | 0.008791428 | 0.2696494 | 0.008781648
| 0 | 0 |  |  | 0.1447723 | 0.009522696 |  |  | 0.1565533 | 0.009525551 | 0.2226929 | 0.009524047 | 0.2781894 | 0.009513452
[5 empty] | 0.1545199 | 0.01025521 |  |  | 0.1619788 | 0.01025829 | 0.2260277 | 0.01025667 | 0.2816335 | 0.01024526
Касательная линия E50 |  |  |  |  | 0.1481127 | 0.01098773 |  |  | 0.165573 | 0.01099102 | 0.2337467 | 0.01098929 | 0.2883724 | 0.01097706
0 | 0 | Горизонтальная 1 |  |  | 0.1655537 | 0.01172024 |  |  | 0.1690376 | 0.01172376 | 0.2372485 | 0.0117219 | 0.297897 | 0.01170886
[5 empty] | 0.1528458 | 0.01245276 |  |  | 0.1726739 | 0.01245649 | 0.2434314 | 0.01245452 | 0.3006982 | 0.01244067
Горизонтальная линия qкр |  |  |  |  | 0.1589919 | 0.01318527 |  |  | 0.1763835 | 0.01318922 | 0.248894 | 0.01318714 | 0.3068668 | 0.01317247
Горизонтальная линия q |  | Горизонтальная 2 |  |  | 0.164995 | 0.01391779 |  |  | 0.1784679 | 0.01392196 | 0.2528347 | 0.01391976 | 0.3141936 | 0.01390428
0 |  | 0 |  |  | 0.164858 | 0.0146503 |  |  | 0.1814285 | 0.01465469 | 0.2568518 | 0.01465238 | 0.3196696 | 0.01463608
[5 empty] | 0.1685839 | 0.01538282 |  |  | 0.1852668 | 0.01538743 | 0.259844 | 0.015385 | 0.3277855 | 0.01536788
Вертикальная линия q |  |  |  |  | 0.1781756 | 0.01611533 |  |  | 0.1867843 | 0.01612016 | 0.2644096 | 0.01611762 | 0.3311323 | 0.01609969
| 0 |  |  |  | 0.179636 | 0.01684785 |  |  | 0.1907826 | 0.0168529 | 0.269547 | 0.01685024 | 0.3377008 | 0.01683149
[5 empty] | 0.1749681 | 0.01758036 |  |  | 0.1928631 | 0.01758563 | 0.2745547 | 0.01758286 | 0.3443817 | 0.0175633
[5 empty] | 0.1721748 | 0.01831288 |  |  | 0.1951272 | 0.01831837 | 0.2781313 | 0.01831548 | 0.3489661 | 0.0182951
[5 empty] | 0.179259 | 0.01904539 |  |  | 0.1970766 | 0.0190511 | 0.279775 | 0.01904809 | 0.3564446 | 0.0190269
[5 empty] | 0.1752237 | 0.01977791 |  |  | 0.2005126 | 0.01978384 | 0.2835844 | 0.01978071 | 0.3590083 | 0.01975871
[5 empty] | 0.1840719 | 0.02051042 |  |  | 0.2022368 | 0.02051657 | 0.2892579 | 0.02051333 | 0.3629478 | 0.02049051
[5 empty] | 0.1778064 | 0.02124294 |  |  | 0.2046506 | 0.02124931 | 0.2908939 | 0.02124595 | 0.3714542 | 0.02122232
[5 empty] | 0.1784302 | 0.02197545 |  |  | 0.2056556 | 0.02198204 | 0.295291 | 0.02197857 | 0.3750182 | 0.02195412
[5 empty] | 0.1899463 | 0.02270797 |  |  | 0.2085533 | 0.02271478 | 0.2977475 | 0.02271119 | 0.3782307 | 0.02268592
[5 empty] | 0.1843575 | 0.02344048 |  |  | 0.208445 | 0.02344751 | 0.3020619 | 0.02344381 | 0.3862825 | 0.02341773
[5 empty] | 0.1846669 | 0.024173 |  |  | 0.2099324 | 0.02418025 | 0.3019326 | 0.02417643 | 0.3891645 | 0.02414953
[5 empty] | 0.1998773 | 0.02490551 |  |  | 0.2132169 | 0.02491298 | 0.3043582 | 0.02490905 | 0.3920675 | 0.02488134
[5 empty] | 0.1859917 | 0.02563803 |  |  | 0.2139 | 0.02564571 | 0.3076369 | 0.02564167 | 0.3986824 | 0.02561314
[5 empty] | 0.1920131 | 0.02637054 |  |  | 0.2139832 | 0.02637845 | 0.3090674 | 0.02637428 | 0.4029001 | 0.02634494
[5 empty] | 0.2059443 | 0.02710306 |  |  | 0.2169679 | 0.02711118 | 0.312048 | 0.0271069 | 0.4051114 | 0.02707675
[5 empty] | 0.1957883 | 0.02783557 |  |  | 0.2172558 | 0.02784392 | 0.3134772 | 0.02783952 | 0.4082071 | 0.02780855
[5 empty] | 0.2035481 | 0.02856809 |  |  | 0.2189482 | 0.02857665 | 0.3157535 | 0.02857214 | 0.4095781 | 0.02854036
[5 empty] | 0.2092265 | 0.0293006 |  |  | 0.2182466 | 0.02930939 | 0.3185752 | 0.02930476 | 0.4149152 | 0.02927216
[5 empty] | 0.1948266 | 0.03003312 |  |  | 0.2195526 | 0.03004212 | 0.3184409 | 0.03003738 | 0.4160094 | 0.03000396
[5 empty] | 0.2013513 | 0.03076563 |  |  | 0.2205677 | 0.03077486 | 0.3225489 | 0.03077 | 0.4205514 | 0.03073577
[5 empty] | 0.2078034 | 0.03149815 |  |  | 0.2212932 | 0.03150759 | 0.3210978 | 0.03150262 | 0.4241321 | 0.03146757
[5 empty] | 0.193186 | 0.03223066 |  |  | 0.2227308 | 0.03224033 | 0.3249859 | 0.03223524 | 0.4238423 | 0.03219938
[5 empty] | 0.208502 | 0.03296318 |  |  | 0.2232819 | 0.03297306 | 0.3237118 | 0.03296786 | 0.428173 | 0.03293118
[5 empty] | 0.2127543 | 0.03369569 |  |  | 0.222248 | 0.0337058 | 0.3255738 | 0.03370047 | 0.4257149 | 0.03366298
[5 empty] | 0.2069459 | 0.03442821 |  |  | 0.2227306 | 0.03443853 | 0.3263705 | 0.03443309 | 0.4275589 | 0.03439479
[5 empty] | 0.1960796 | 0.03516072 |  |  | 0.2240311 | 0.03517127 | 0.3273002 | 0.03516571 | 0.4281959 | 0.03512659
[5 empty] | 0.2131855 | 0.03589324 |  |  | 0.2244921 | 0.035904 | 0.3284528 | 0.03589833 | 0.4324135 | 0.03585839
[5 empty] | 0.1961854 | 0.03662575 |  |  | 0.2227921 | 0.03663674 | 0.3256527 | 0.03663095 | 0.4292121 | 0.0365902
[5 empty] | 0.1991364 | 0.03735827 |  |  | 0.2244315 | 0.03736947 | 0.3280604 | 0.03736357 | 0.4302022 | 0.037322
[5 empty] | 0.193984 | 0.03809078 |  |  | 0.2221469 | 0.0381022 | 0.3262765 | 0.03809619 | 0.4290312 | 0.03805381
[5 empty] | 0.193733 | 0.0388233 |  |  | 0.2223442 | 0.03883494 | 0.3247096 | 0.03882881 | 0.4295118 | 0.03878561
[5 empty] | 0.2113881 | 0.03955581 |  |  | 0.2220291 | 0.03956767 | 0.3246689 | 0.03956143 | 0.4300558 | 0.03951741
[5 empty] | 0.2049543 | 0.04028833 |  |  | 0.2211075 | 0.04030041 | 0.3252633 | 0.04029405 | 0.4278756 | 0.04024922
[5 empty] | 0.1914363 | 0.04102084 |  |  | 0.221385 | 0.04103314 | 0.3252016 | 0.04102666 | 0.4242832 | 0.04098102
[5 empty] | 0.202839 | 0.04175336 |  |  | 0.2204674 | 0.04176588 | 0.3209928 | 0.04175928 | 0.4261908 | 0.04171283
[5 empty] | 0.2101672 | 0.04248587 |  |  | 0.2208605 | 0.04249861 | 0.3227459 | 0.0424919 | 0.4213104 | 0.04244463
[5 empty] | 0.1954256 | 0.04321839 |  |  | 0.2198701 | 0.04323135 | 0.3200697 | 0.04322452 | 0.4220543 | 0.04317643
[5 empty] | 0.1986192 | 0.0439509 |  |  | 0.218402 | 0.04396408 | 0.3184733 | 0.04395714 | 0.4168346 | 0.04390824
[5 empty] | 0.2017527 | 0.04468342 |  |  | 0.2178619 | 0.04469682 | 0.3180656 | 0.04468976 | 0.4159634 | 0.04464004
[5 empty] | 0.1878309 | 0.04541593 |  |  | 0.2151556 | 0.04542955 | 0.3160555 | 0.04542238 | 0.4147528 | 0.04537185
[5 empty] | 0.1858587 | 0.04614845 |  |  | 0.2149889 | 0.04616229 | 0.3121519 | 0.046155 | 0.412015 | 0.04610365
[5 empty] | 0.1918409 | 0.04688096 |  |  | 0.2137675 | 0.04689502 | 0.3111637 | 0.04688762 | 0.4109621 | 0.04683545
[5 empty] | 0.1867824 | 0.04761348 |  |  | 0.2119972 | 0.04762776 | 0.3102 | 0.04762024 | 0.4061062 | 0.04756726
[5 empty] | 0.1936878 | 0.04834599 |  |  | 0.2117839 | 0.04836049 | 0.3082696 | 0.04835285 | 0.4049595 | 0.04829906
[5 empty] | 0.2005621 | 0.04907851 |  |  | 0.2089331 | 0.04909323 | 0.3065815 | 0.04908547 | 0.3999341 | 0.04903087
[5 empty] | 0.18041 | 0.04981102 |  |  | 0.2069508 | 0.04982596 | 0.3029446 | 0.04981809 | 0.3988422 | 0.04976267
[5 empty] | 0.1872364 | 0.05054354 |  |  | 0.2071427 | 0.05055869 | 0.3001679 | 0.05055071 | 0.3944958 | 0.05049447
[5 empty] | 0.1840462 | 0.05127605 |  |  | 0.2053146 | 0.05129143 | 0.2986603 | 0.05128333 | 0.3917071 | 0.05122628
[5 empty] | 0.183844 | 0.05200857 |  |  | 0.2042723 | 0.05202416 | 0.2966307 | 0.05201595 | 0.3882883 | 0.05195808
[5 empty] | 0.1886348 | 0.05274108 |  |  | 0.2020214 | 0.0527569 | 0.293288 | 0.05274857 | 0.3884515 | 0.05268989
[5 empty] | 0.1894233 | 0.0534736 |  |  | 0.2006679 | 0.05348963 | 0.2920413 | 0.05348119 | 0.3847088 | 0.05342169
[5 empty] | 0.1842145 | 0.05420611 |  |  | 0.1989174 | 0.05422237 | 0.2912993 | 0.05421381 | 0.3791723 | 0.05415349
[5 empty] | 0.174013 | 0.05493863 |  |  | 0.1977757 | 0.0549551 | 0.2891712 | 0.05494643 | 0.3788542 | 0.0548853
[5 empty] | 0.1858237 | 0.05567114 |  |  | 0.1954486 | 0.05568784 | 0.2851658 | 0.05567904 | 0.3729667 | 0.0556171
[5 empty] | 0.1876515 | 0.05640366 |  |  | 0.194942 | 0.05642057 | 0.284292 | 0.05641166 | 0.3696217 | 0.05634891
[5 empty] | 0.1695011 | 0.05713617 |  |  | 0.1934615 | 0.05715331 | 0.2794588 | 0.05714428 | 0.3696316 | 0.05708071
[5 empty] | 0.1853774 | 0.05786869 |  |  | 0.1920129 | 0.05788604 | 0.2796751 | 0.0578769 | 0.3661084 | 0.05781251
[5 empty] | 0.1692851 | 0.0586012 |  |  | 0.192002 | 0.05861878 | 0.2785498 | 0.05860952 | 0.3616642 | 0.05854432
[5 empty] | 0.1832292 | 0.05933372 |  |  | 0.1903345 | 0.05935151 | 0.276192 | 0.05934214 | 0.3611112 | 0.05927612
[5 empty] | 0.1802144 | 0.06006624 |  |  | 0.1879163 | 0.06008425 | 0.2733105 | 0.06007476 | 0.3578616 | 0.06000793
[5 empty] | 0.1702456 | 0.06079875 |  |  | 0.1883531 | 0.06081698 | 0.2717142 | 0.06080738 | 0.3530274 | 0.06073973
[5 empty] | 0.1693275 | 0.06153127 |  |  | 0.1857507 | 0.06154972 | 0.2682121 | 0.06154 | 0.3521208 | 0.06147153
[5 empty] | 0.167465 | 0.06226378 |  |  | 0.1860149 | 0.06228245 | 0.2696132 | 0.06227262 | 0.3527539 | 0.06220334
[5 empty] | 0.1706629 | 0.0629963 |  |  | 0.1852514 | 0.06301518 | 0.2654264 | 0.06300523 | 0.3495389 | 0.06293514
[5 empty] | 0.162926 | 0.06372881 |  |  | 0.183866 | 0.06374792 | 0.2661605 | 0.06373785 | 0.3464878 | 0.06366695
[5 empty] | 0.1622497 | 0.06446133 |  |  | 0.1824537 | 0.06448065 | 0.2647069 | 0.06447047 | 0.3448899 | 0.06439875
[5 empty] | 0.1775742 | 0.06519384 |  |  | 0.1823429 | 0.06521339 | 0.2641543 | 0.06520309 | 0.3452947 | 0.06513055
[5 empty] | 0.1678891 | 0.06592636 |  |  | 0.1817206 | 0.06594612 | 0.2610839 | 0.06593571 | 0.3424753 | 0.06586236
[5 empty] | 0.1721956 | 0.06665887 |  |  | 0.1798882 | 0.06667886 | 0.2594982 | 0.06666833 | 0.3400352 | 0.06659416
[5 empty] | 0.1604952 | 0.06739139 |  |  | 0.1789473 | 0.06741159 | 0.2576995 | 0.06740095 | 0.3361774 | 0.06732597
[5 empty] | 0.175789 | 0.0681239 |  |  | 0.1782995 | 0.06814433 | 0.2558901 | 0.06813357 | 0.3359054 | 0.06805777
[5 empty] | 0.1710784 | 0.06885642 |  |  | 0.1769464 | 0.06887706 | 0.2558727 | 0.06886619 | 0.3361223 | 0.06878957
[5 empty] | 0.1733646 | 0.06958893 |  |  | 0.1768895 | 0.0696098 | 0.2534494 | 0.06959881 | 0.3345315 | 0.06952138
[5 empty] | 0.1736491 | 0.07032145 |  |  | 0.1757304 | 0.07034253 | 0.2546228 | 0.07033142 | 0.3320361 | 0.07025318
[5 empty] | 0.163933 | 0.07105396 |  |  | 0.1743706 | 0.07107527 | 0.2522953 | 0.07106404 | 0.3283394 | 0.07098499
[5 empty] | 0.1542177 | 0.07178648 |  |  | 0.1744117 | 0.071808 | 0.2495692 | 0.07179666 | 0.3258447 | 0.07171679
[5 empty] | 0.1515045 | 0.07251899 |  |  | 0.1742552 | 0.07254074 | 0.2503469 | 0.07252928 | 0.3277552 | 0.07244859
[5 empty] | 0.1687947 | 0.07325151 |  |  | 0.1726028 | 0.07327347 | 0.248831 | 0.0732619 | 0.3219743 | 0.0731804
[5 empty] | 0.1520895 | 0.07398402 |  |  | 0.170956 | 0.07400621 | 0.2468237 | 0.07399452 | 0.3222051 | 0.0739122
[5 empty] | 0.1483904 | 0.07471654 |  |  | 0.1711164 | 0.07473894 | 0.2449275 | 0.07472714 | 0.3203509 | 0.07464401
[5 empty] | 0.1556985 | 0.07544905 |  |  | 0.1705854 | 0.07547167 | 0.2437447 | 0.07545976 | 0.3208151 | 0.07537581
[5 empty] | 0.1600152 | 0.07618157 |  |  | 0.1702647 | 0.07620441 | 0.2439779 | 0.07619238 | 0.3184007 | 0.07610761
[5 empty] | 0.1513417 | 0.07691408 |  |  | 0.1678559 | 0.07693714 | 0.2404294 | 0.076925 | 0.3143111 | 0.07683942
[5 empty] | 0.1476795 | 0.0776466 |  |  | 0.1676604 | 0.07766988 | 0.2407016 | 0.07765761 | 0.3157496 | 0.07757122
[5 empty] | 0.1610297 | 0.07837911 |  |  | 0.1669799 | 0.07840261 | 0.2403969 | 0.07839023 | 0.3111194 | 0.07830303
[5 empty] | 0.1503937 | 0.07911163 |  |  | 0.165916 | 0.07913535 | 0.2391177 | 0.07912285 | 0.3122238 | 0.07903483
[5 empty] | 0.1437728 | 0.07984414 |  |  | 0.1645701 | 0.07986808 | 0.2376665 | 0.07985547 | 0.307166 | 0.07976663
[5 empty] | 0.1441682 | 0.08057666 |  |  | 0.1649438 | 0.08060082 | 0.2375456 | 0.08058809 | 0.3094493 | 0.08049844
[5 empty] | 0.1555813 | 0.08130917 |  |  | 0.1636388 | 0.08133355 | 0.2353575 | 0.08132071 | 0.3045769 | 0.08123024
[5 empty] | 0.1620134 | 0.08204169 |  |  | 0.1622565 | 0.08206629 | 0.2354045 | 0.08205333 | 0.3039522 | 0.08196205
[5 empty] | 0.1424658 | 0.0827742 |  |  | 0.1616986 | 0.08279902 | 0.231589 | 0.08278595 | 0.3013783 | 0.08269385
[5 empty] | 0.1409398 | 0.08350672 |  |  | 0.1625665 | 0.08353176 | 0.2329136 | 0.08351857 | 0.3006585 | 0.08342565
[5 empty] | 0.1414366 | 0.08423923 |  |  | 0.1622619 | 0.08426449 | 0.2306804 | 0.08425119 | 0.3003961 | 0.08415746
[5 empty] | 0.1609576 | 0.08497175 |  |  | 0.1599863 | 0.08499723 | 0.2283921 | 0.0849838 | 0.3000943 | 0.08488926
[5 empty] | 0.1495041 | 0.08570426 |  |  | 0.1608413 | 0.08572996 | 0.230451 | 0.08571642 | 0.2969565 | 0.08562107
[5 empty] | 0.1410773 | 0.08643678 |  |  | 0.1592285 | 0.0864627 | 0.2290594 | 0.08644904 | 0.2982857 | 0.08635287
[5 empty] | 0.1556787 | 0.08716929 |  |  | 0.1590493 | 0.08719543 | 0.2260199 | 0.08718166 | 0.2969854 | 0.08708467
[5 empty] | 0.1573094 | 0.08790181 |  |  | 0.1584054 | 0.08792816 | 0.2281347 | 0.08791428 | 0.2966588 | 0.08781648
[5 empty] | 0.1379708 | 0.08863432 |  |  | 0.1590983 | 0.0886609 | 0.2266064 | 0.0886469 | 0.2930091 | 0.08854828
[5 empty] | 0.1436641 | 0.08936684 |  |  | 0.1590296 | 0.08939363 | 0.2253373 | 0.08937952 | 0.2931396 | 0.08928009
[5 empty] | 0.1453907 | 0.09009935 |  |  | 0.1573008 | 0.09012637 | 0.2239298 | 0.09011214 | 0.2943535 | 0.09001189
[5 empty] | 0.1381519 | 0.09083187 |  |  | 0.1580136 | 0.0908591 | 0.2256863 | 0.09084476 | 0.2941542 | 0.09074369
[5 empty] | 0.156949 | 0.09156438 |  |  | 0.1578694 | 0.09159184 | 0.2244093 | 0.09157738 | 0.2898448 | 0.0914755
[5 empty] | 0.1537833 | 0.0922969 |  |  | 0.1577699 | 0.09232457 | 0.2247011 | 0.09230999 | 0.2906286 | 0.0922073
[5 empty] | 0.148656 | 0.09302941 |  |  | 0.1563166 | 0.09305731 | 0.2240642 | 0.09304261 | 0.2927089 | 0.09293911
[5 empty] | 0.1575685 | 0.09376193 |  |  | 0.156411 | 0.09379004 | 0.222601 | 0.09377523 | 0.288789 | 0.09367091
[5 empty] | 0.1365221 | 0.09449444 |  |  | 0.1556547 | 0.09452278 | 0.2226138 | 0.09450785 | 0.290172 | 0.09440271
[5 empty] | 0.1565167 | 0.09522696 |  |  | 0.1561479 | 0.09525551 | 0.2250029 | 0.09524047 | 0.2892582 | 0.09513452
[5 empty] | 0.1465416 | 0.09595947 |  |  | 0.1568774 | 0.09598825 | 0.2236482 | 0.09597309 | 0.2927203 | 0.09586632
[5 empty] | 0.140593 | 0.09669199 |  |  | 0.1573389 | 0.09672098 | 0.224443 | 0.09670571 | 0.2923491 | 0.09659813
[5 empty] | 0.14967 | 0.0974245 |  |  | 0.1577312 | 0.09745372 | 0.2245854 | 0.09743833 | 0.2900423 | 0.09732993
[5 empty] | 0.1497717 | 0.09815702 |  |  | 0.1568532 | 0.09818645 | 0.2251736 | 0.09817095 | 0.2903976 | 0.09806173
[5 empty] | 0.1438972 | 0.09888953 |  |  | 0.1567037 | 0.09891919 | 0.224206 | 0.09890357 | 0.2897125 | 0.09879354
[5 empty] | 0.1500455 | 0.09962205 |  |  | 0.1566817 | 0.09965192 | 0.2245807 | 0.09963618 | 0.2932846 | 0.09952534
[5 empty] | 0.1512156 | 0.1003546 |  |  | 0.1571859 | 0.1003847 | 0.2236959 | 0.1003688 | 0.2928116 | 0.1002571
[5 empty] | 0.1374066 | 0.1010871 |  |  | 0.1582152 | 0.1011174 | 0.22585 | 0.1011014 | 0.2944911 | 0.1009889
[5 empty] | 0.1546175 | 0.1018196 |  |  | 0.1576685 | 0.1018501 | 0.2253412 | 0.101834 | 0.2936207 | 0.1017208
[5 empty] | 0.1418475 | 0.1025521 |  |  | 0.1581447 | 0.1025829 | 0.2266676 | 0.1025667 | 0.291798 | 0.1024526
[5 empty] | 0.1520955 | 0.1032846 |  |  | 0.1591425 | 0.1033156 | 0.2260276 | 0.1032993 | 0.2949206 | 0.1031844
[5 empty] | 0.1583605 | 0.1040171 |  |  | 0.1579609 | 0.1040483 | 0.2285194 | 0.1040319 | 0.2938862 | 0.1039162
[5 empty] | 0.1416418 | 0.1047497 |  |  | 0.1599987 | 0.1047811 | 0.2268411 | 0.1047645 | 0.2961922 | 0.104648
[5 empty] | 0.1459382 | 0.1054822 |  |  | 0.1588548 | 0.1055138 | 0.2283911 | 0.1054971 | 0.2955365 | 0.1053798
[5 empty] | 0.152249 | 0.1062147 |  |  | 0.159428 | 0.1062465 | 0.2294675 | 0.1062298 | 0.2988165 | 0.1061116
[5 empty] | 0.143573 | 0.1069472 |  |  | 0.1594172 | 0.1069793 | 0.2298687 | 0.1069624 | 0.29903 | 0.1068434
[5 empty] | 0.1519093 | 0.1076797 |  |  | 0.1598212 | 0.107712 | 0.2308928 | 0.107695 | 0.2995744 | 0.1075752
[5 empty] | 0.1412571 | 0.1084122 |  |  | 0.1620389 | 0.1084447 | 0.2304381 | 0.1084276 | 0.3014475 | 0.108307
[5 empty] | 0.1546154 | 0.1091447 |  |  | 0.1619692 | 0.1091775 | 0.2299028 | 0.1091602 | 0.2994467 | 0.1090388
[5 empty] | 0.1469831 | 0.1098773 |  |  | 0.162211 | 0.1099102 | 0.2328852 | 0.1098929 | 0.3025699 | 0.1097706
[5 empty] | 0.1623595 | 0.1106098 |  |  | 0.161363 | 0.1106429 | 0.2335834 | 0.1106255 | 0.3047145 | 0.1105024
[5 empty] | 0.1507434 | 0.1113423 |  |  | 0.1628241 | 0.1113757 | 0.2325958 | 0.1113581 | 0.3056782 | 0.1112342
[5 empty] | 0.142134 | 0.1120748 |  |  | 0.1635933 | 0.1121084 | 0.2353206 | 0.1120907 | 0.3052585 | 0.111966
[5 empty] | 0.1625304 | 0.1128073 |  |  | 0.1638692 | 0.1128411 | 0.2333559 | 0.1128233 | 0.3052532 | 0.1126978
[5 empty] | 0.1429315 | 0.1135398 |  |  | 0.164951 | 0.1135739 | 0.2363001 | 0.1135559 | 0.3047598 | 0.1134296
[5 empty] | 0.1433364 | 0.1142723 |  |  | 0.1643372 | 0.1143066 | 0.2353514 | 0.1142886 | 0.3066759 | 0.1141614
[5 empty] | 0.1477442 | 0.1150049 |  |  | 0.165127 | 0.1150393 | 0.235808 | 0.1150212 | 0.3074992 | 0.1148932
[5 empty] | 0.154154 | 0.1157374 |  |  | 0.165519 | 0.1157721 | 0.2368681 | 0.1157538 | 0.3109272 | 0.115625
[5 empty] | 0.1575647 | 0.1164699 |  |  | 0.1668121 | 0.1165048 | 0.23833 | 0.1164864 | 0.3096577 | 0.1163568
[5 empty] | 0.1489754 | 0.1172024 |  |  | 0.1677053 | 0.1172376 | 0.239092 | 0.117219 | 0.3107881 | 0.1170886
[5 empty] | 0.1603942 | 0.1179349 |  |  | 0.166708 | 0.1179703 | 0.2385688 | 0.1179517 | 0.314739 | 0.1178204
[5 empty] | 0.1558396 | 0.1186674 |  |  | 0.1680425 | 0.118703 | 0.2399947 | 0.1186843 | 0.3119564 | 0.1185522
[5 empty] | 0.1563123 | 0.1194 |  |  | 0.1684096 | 0.1194358 | 0.2419711 | 0.1194169 | 0.3170418 | 0.119284
[5 empty] | 0.1518123 | 0.1201325 |  |  | 0.1695093 | 0.1201685 | 0.2432981 | 0.1201495 | 0.3184957 | 0.1200159
[5 empty] | 0.1523398 | 0.120865 |  |  | 0.1694419 | 0.1209012 | 0.2443759 | 0.1208821 | 0.3159181 | 0.1207477
[5 empty] | 0.153895 | 0.1215975 |  |  | 0.1702076 | 0.121634 | 0.2434048 | 0.1216148 | 0.3191096 | 0.1214795
[5 empty] | 0.1694778 | 0.12233 |  |  | 0.1707063 | 0.1223667 | 0.244885 | 0.1223474 | 0.3225703 | 0.1222113
[5 empty] | 0.1520884 | 0.1230625 |  |  | 0.1710384 | 0.1230994 | 0.2466166 | 0.12308 | 0.3210005 | 0.1229431
[5 empty] | 0.153727 | 0.123795 |  |  | 0.1727038 | 0.1238322 | 0.2489 | 0.1238126 | 0.3259006 | 0.1236749
[5 empty] | 0.1543936 | 0.1245276 |  |  | 0.1731029 | 0.1245649 | 0.2501352 | 0.1245452 | 0.3254708 | 0.1244067
[5 empty] | 0.1570883 | 0.1252601 |  |  | 0.1749357 | 0.1252976 | 0.2501226 | 0.1252778 | 0.3275115 | 0.1251385
[5 empty] | 0.1628112 | 0.1259926 |  |  | 0.1753023 | 0.1260304 | 0.2529623 | 0.1260105 | 0.3294229 | 0.1258703
[5 empty] | 0.1715625 | 0.1267251 |  |  | 0.175403 | 0.1267631 | 0.2542545 | 0.1267431 | 0.3318054 | 0.1266021
[5 empty] | 0.1623422 | 0.1274576 |  |  | 0.1768378 | 0.1274958 | 0.2558995 | 0.1274757 | 0.3316591 | 0.1273339
[5 empty] | 0.1711504 | 0.1281901 |  |  | 0.1771069 | 0.1282286 | 0.2561975 | 0.1282083 | 0.3350845 | 0.1280657
[5 empty] | 0.1739874 | 0.1289227 |  |  | 0.1787105 | 0.1289613 | 0.2570486 | 0.1289409 | 0.3366818 | 0.1287975
[5 empty] | 0.1708531 | 0.1296552 |  |  | 0.1808486 | 0.129694 | 0.2601531 | 0.1296736 | 0.3407513 | 0.1295293
[5 empty] | 0.1767476 | 0.1303877 |  |  | 0.1816215 | 0.1304268 | 0.2597113 | 0.1304062 | 0.3414934 | 0.1302611
[5 empty] | 0.1636711 | 0.1311202 |  |  | 0.1814292 | 0.1311595 | 0.2633232 | 0.1311388 | 0.3427082 | 0.1309929
[5 empty] | 0.1776237 | 0.1318527 |  |  | 0.182572 | 0.1318922 | 0.2648892 | 0.1318714 | 0.3460961 | 0.1317247
[5 empty] | 0.1686056 | 0.1325852 |  |  | 0.18485 | 0.132625 | 0.2678095 | 0.132604 | 0.3482575 | 0.1324565
[5 empty] | 0.1736542 | 0.1333177 |  |  | 0.1851069 | 0.1333577 | 0.2691527 | 0.1333367 | 0.3514852 | 0.1331883
[5 empty] | 0.1667983 | 0.1340503 |  |  | 0.1870792 | 0.1340905 | 0.2702734 | 0.1340693 | 0.3528533 | 0.1339201
[5 empty] | 0.1820337 | 0.1347828 |  |  | 0.1885617 | 0.1348232 | 0.2722641 | 0.1348019 | 0.3563512 | 0.1346519
[5 empty] | 0.1803564 | 0.1355153 |  |  | 0.1908494 | 0.1355559 | 0.2742169 | 0.1355345 | 0.3603687 | 0.1353837
[5 empty] | 0.1817621 | 0.1362478 |  |  | 0.1905374 | 0.1362887 | 0.2763243 | 0.1362671 | 0.3623952 | 0.1361155
[5 empty] | 0.1772469 | 0.1369803 |  |  | 0.1923207 | 0.1370214 | 0.2803784 | 0.1369998 | 0.3682204 | 0.1368473
[5 empty] | 0.1848065 | 0.1377128 |  |  | 0.1962943 | 0.1377541 | 0.2829717 | 0.1377324 | 0.3731339 | 0.1375791
[5 empty] | 0.1894368 | 0.1384453 |  |  | 0.1964532 | 0.1384869 | 0.2875965 | 0.138465 | 0.3741253 | 0.138311
[5 empty] | 0.1841337 | 0.1391779 |  |  | 0.1994923 | 0.1392196 | 0.289145 | 0.1391976 | 0.3785841 | 0.1390428
[5 empty] | 0.1848931 | 0.1399104 |  |  | 0.2022068 | 0.1399523 | 0.2929096 | 0.1399302 | 0.384 | 0.1397746
[5 empty] | 0.1967108 | 0.1406429 |  |  | 0.2044915 | 0.1406851 | 0.2970826 | 0.1406628 | 0.3895626 | 0.1405064
[5 empty] | 0.1955828 | 0.1413754 |  |  | 0.2057416 | 0.1414178 | 0.2998563 | 0.1413955 | 0.3940614 | 0.1412382
[5 empty] | 0.1875048 | 0.1421079 |  |  | 0.209252 | 0.1421505 | 0.304423 | 0.1421281 | 0.398086 | 0.14197
[5 empty] | 0.1964727 | 0.1428404 |  |  | 0.2114176 | 0.1428833 | 0.3063751 | 0.1428607 | 0.405326 | 0.1427018
[5 empty] | 0.1894825 | 0.143573 |  |  | 0.2135336 | 0.143616 | 0.3118048 | 0.1435933 | 0.4066711 | 0.1434336
[5 empty] | 0.20153 | 0.1443055 |  |  | 0.216195 | 0.1443487 | 0.3144045 | 0.1443259 | 0.4138108 | 0.1441654
[5 empty] | 0.2086111 | 0.145038 |  |  | 0.2189966 | 0.1450815 | 0.3199665 | 0.1450586 | 0.4209347 | 0.1448972
[5 empty] | 0.2027216 | 0.1457705 |  |  | 0.2195336 | 0.1458142 | 0.323183 | 0.1457912 | 0.4252324 | 0.145629