## 1
Общество с ограниченной ответственностью "Инженерная геология" (ООО "ИнжГео") | [11 empty] | Общество с ограниченной ответственностью "Инженерная геология" (ООО "ИнжГео")
Юр. адрес: 117279, г. Москва, ул. Миклухо-Маклая, 36 а, этаж 5, пом. XXIII к. 76-84 | [11 empty] | Юр. адрес: 117279, г. Москва, ул. Миклухо-Маклая, 36 а, этаж 5, пом. XXIII к. 76-84 | [8 empty] | нагр |  |  | X0 | Y0 | R |  | нагр |  |  |  | X0 | Y0 | R | нагр |  |  |  | X0 | Y0 | R |  | нагр |  |  |  | X0 | Y0 | R
Телефон/факс +7 (495) 132-30-00, Адрес электронной почты inbox@inj-geo.ru | [11 empty] | Телефон/факс +7 (495) 132-30-00, Адрес электронной почты inbox@inj-geo.ru | [12 empty] | 0 | [7 empty] | 0 | [6 empty] | 0 | [7 empty] | 0
[21 empty] | девиатор | [6 empty] | девиатор | [6 empty] | девиатор | [7 empty] | девиатор
Испытательная лаборатория ООО «ИнжГео» | [11 empty] | Испытательная лаборатория ООО «ИнжГео» | [8 empty] | x0 | Угол | X | Y |  |  |  | x0 |  | Угол | X | Y |  |  | x0 |  | Угол | X | Y |  |  |  | x0 |  | Угол | X | Y
Адрес места осуществления деятельности лаборатории: г. Москва, просп. Вернадского, д. 51, стр. 1 | [11 empty] | Адрес места осуществления деятельности лаборатории: г. Москва, просп. Вернадского, д. 51, стр. 1 | [9 empty] | 0 | [7 empty] | 0 | [6 empty] | 0 | [7 empty] | 0
Телефон +7(910)4557682, E-mail: slg85@mail.ru | [11 empty] | Телефон +7(910)4557682, E-mail: slg85@mail.ru | [9 empty] | 5 | [7 empty] | 5 | [6 empty] | 5 | [7 empty] | 5
[22 empty] | 10 | [7 empty] | 10 | [6 empty] | 10 | [7 empty] | 10
[12 empty] | Протокол испытаний № 13-63/383 от 16-11-2023 | [9 empty] | 15 | [7 empty] | 15 | [6 empty] | 15 | [7 empty] | 15
[22 empty] | 20 | [7 empty] | 20 | [6 empty] | 20 | [7 empty] | 20
[12 empty] | Наименование и адрес заказчика: Переход трубопровода через р. Енисей | [9 empty] | 25 | [7 empty] | 25 | [6 empty] | 25 | [7 empty] | 25
[12 empty] | Наименование объекта: ООО Регионстрой | [9 empty] | 30 | [7 empty] | 30 | [6 empty] | 30 | [7 empty] | 30
Наименование используемого метода/методики: ГОСТ 12248.4-2020 | [11 empty] | Наименование используемого метода/методики: ГОСТ 12248.3-2020 | [9 empty] | 35 | [7 empty] | 35 | [6 empty] | 35 | [7 empty] | 35
Условия проведения испытания: температура окружающей среды (18 - 25)0С, влажность воздуха (40 - 75)% | [11 empty] | Условия проведения испытания: температура окружающей среды (18 - 25)0С, влажность воздуха (40 - 75)% | [9 empty] | 40 | [7 empty] | 40 | [6 empty] | 40 | [7 empty] | 40
[12 empty] | Дата получение объекта подлежащего испытаниям: 20-10-2023 | [9 empty] | 45 | [7 empty] | 45 | [6 empty] | 45 | [7 empty] | 45
[12 empty] | Дата испытания: 25.10.2022-19.11.2383 | [9 empty] | 50 | [7 empty] | 50 | [6 empty] | 50 | [7 empty] | 50
[22 empty] | 55 | [7 empty] | 55 | [6 empty] | 55 | [7 empty] | 55
Испытание грунтов методом трехосного сжатия | [11 empty] | Испытание грунтов методом трехосного сжатия | [9 empty] | 60 | [7 empty] | 60 | [6 empty] | 60 | [7 empty] | 60
[22 empty] | 65 | [7 empty] | 65 | [6 empty] | 65 | [7 empty] | 65
Лабораторный номер: | [6 empty] | We, д.е. = |  |  |  |  | Лабораторный номер: |  | 1418 |  |  |  | We, д.е. = | 0.232523468 |  |  | 70 | [7 empty] | 70 | [6 empty] | 70 | [7 empty] | 70
Номер скважины: | [6 empty] | ρ, г/см3 = |  |  |  |  | Номер скважины: |  | BH-164 |  |  |  | ρ, г/см3 = |  |  |  | 75 | [7 empty] | 75 | [6 empty] | 75 | [7 empty] | 75
Глубина отбора, м: | [6 empty] | ρs, г/см3 = |  |  |  |  | Глубина отбора, м: |  | 6.5 |  |  |  | ρs, г/см3 = | 2.73 |  |  | 80 | [7 empty] | 80 | [6 empty] | 80 | [7 empty] | 80
Наименование грунта: | [6 empty] | e, д.е. = |  |  |  |  | Наименование грунта: |  | Суглинок щебенистый, после оттаивания текучепластичный, легкий песчанистый |  |  |  | e, д.е. = |  |  |  | 85 | [7 empty] | 85 | [6 empty] | 85 | [7 empty] | 85
Схема проведения опыта: | [6 empty] | IL, д.е. = |  |  |  |  | Схема проведения опыта: |  | КД |  |  |  | IL, д.е. = | 0.798 |  |  | 90 | [7 empty] | 90 | [6 empty] | 90 | [7 empty] | 90
[22 empty] | 95 | [7 empty] | 95 | [6 empty] | 95 | [7 empty] | 95
[22 empty] | 100 | [7 empty] | 100 | [6 empty] | 100 | [7 empty] | 100
Результаты испытаний | [11 empty] | Результаты испытаний | [9 empty] | 105 | [7 empty] | 105 | [6 empty] | 105 | [7 empty] | 105
[22 empty] | 110 | [7 empty] | 110 | [6 empty] | 110 | [7 empty] | 110
[22 empty] | 115 | [7 empty] | 115 | [6 empty] | 115 | [7 empty] | 115
[22 empty] | 120 | [7 empty] | 120 | [6 empty] | 120 | [7 empty] | 120
[22 empty] | 125 | [7 empty] | 125 | [6 empty] | 125 | [7 empty] | 125
[22 empty] | 130 | [7 empty] | 130 | [6 empty] | 130 | [7 empty] | 130
[22 empty] | 135 | [7 empty] | 135 | [6 empty] | 135 | [7 empty] | 135
[22 empty] | 140 | [7 empty] | 140 | [6 empty] | 140 | [7 empty] | 140
[22 empty] | 145 | [7 empty] | 145 | [6 empty] | 145 | [7 empty] | 145
[22 empty] | 150 | [7 empty] | 150 | [6 empty] | 150 | [7 empty] | 150
[22 empty] | 155 | [7 empty] | 155 | [6 empty] | 155 | [7 empty] | 155
[22 empty] | 160 | [7 empty] | 160 | [6 empty] | 160 | [7 empty] | 160
[22 empty] | 165 | [7 empty] | 165 | [6 empty] | 165 | [7 empty] | 165
[22 empty] | 170 | [7 empty] | 170 | [6 empty] | 170 | [7 empty] | 170
[22 empty] | 175 | [7 empty] | 175 | [6 empty] | 175 | [7 empty] | 175
[22 empty] | 180 | [7 empty] | 180 | [6 empty] | 180 | [7 empty] | 180
[13 empty] | Давление в камере, Мпа σ3 | Вертикальная нагрузка, Мпа σ1 | Поровое давление, Мпа u
| K0, д.е. | 0.690983 |  |  |  |  | Коэфф. Точки | [5 empty] | 0.15 | 0.3419721 | [5 empty] | 1 | [6 empty] | σ3,кПа | σ1,кПа | u, кПа |  |  |  | 4
| q_zg, МПа | 0.1036475 | [10 empty] | 0.25 | 0.5314148 | [27 empty] | δ3, Мпа | δ1-δ3, МПа | δ1, МПа | δ1, КПа
|  |  | Модуль деформации, МПа: | [9 empty] | 0.35 | 0.7208576 | [21 empty] | С, МПа:
|  |  | Е0= |  | Точки модуля (полное напр.), МПа |  |  |  | 0.1036475 | 0.1658359 | [25 empty] | φ, град:
|  |  | E50 = |  | qf (полное напр.), МПа |  |  |  | 0.2619392 | [26 empty] | E, Мпа
|  |  | Коэф. Поперечной деформации, ϑ = | [9 empty] | Эффективные значения угла внутреннего трения и удельного сцепления ϕ', С' | [13 empty] | x | 0
[13 empty] | ϕ', град. = | 18 | [12 empty] | y |  |  |  | С, кПа | φ,°
[13 empty] | С', МПа = | 0.021
| Исполнитель: | [6 empty] | Морозов Д.С. |  |  |  |  | Исполнитель: |  |  |  |  | Морозов Д.С.
| Начальник исп. лаборатории: | [6 empty] | Семиколенова Л.Г. |  |  |  |  | Начальник исп. лаборатории: |  |  |  |  | Семиколенова Л.Г.
Лист 1 , всего листов 2 | [11 empty] | Лист 2 , всего листов 2
Частичное воспроизведение протокола испытаний без письменного разрешения ООО «ИнжГео» ЗАПРЕЩАЕТСЯ | [11 empty] | Частичное воспроизведение протокола испытаний без письменного разрешения ООО «ИнжГео» ЗАПРЕЩАЕТСЯ
[5 empty] | второй график |  | первый график | [9 empty] | К Пуассона
dev50 | epsE50 | ind | devE0 | epsE0 | dev | eps | sigma |  | dev1 | eps1 | dev2 | eps2 | dev3 | eps3 |  | Глины
0.1119392 | 0.00372851 |  |  |  | 0 | 0 |  |  | 0 | 0 | 0.023 | 0.0002814214 | 0.027 | 0.00025695 |  | < 0 | 0,20-0,30
ind |  |  |  |  | 0.02365682 | 0.0007369437 |  |  | 0.05086229 | 0.0007355635 | 0.05032459 | 0.0007346917 | 0.06471082 | 0.000734925 |  | 0-0,25 | 0,30-0,38
2 |  |  |  |  | 0.06218847 | 0.001242837 |  |  | 0.09 | 0.00179865 | 0.09167876 | 0.001469383 | 0.118507 | 0.00146985 |  | 0,25< | 0,38-0,45
E0 |  |  |  |  | 0.08310182 | 0.002210831 |  |  | 0.09248235 | 0.00220669 | 0.1236314 | 0.002204075 | 0.1617044 | 0.002204775 |  | Суглинки | 0,35-0,37
epsE0 | devE0 |  |  |  | 0.0886681 | 0.002947775 |  |  | 0.09598606 | 0.003197136 | 0.1407074 | 0.002869426 | 0.1854288 | 0.002941106 |  | Пески и супеси | 0,30-0,35
0.001242837 | 0.06218847 |  |  |  | 0.1119392 | 0.00372851 |  |  | 0.09735245 | 0.003677817 | 0.1463149 | 0.003673459 | 0.1913301 | 0.003674625
[5 empty] | 0.1159322 | 0.004421662 |  |  | 0.1004872 | 0.004413381 | 0.1530924 | 0.00440815 | 0.2032395 | 0.00440955
График E50 |  | График E |  |  | 0.121101 | 0.005158606 |  |  | 0.1021565 | 0.005148944 | 0.1599365 | 0.005142842 | 0.2109429 | 0.005144475
eps | q | sigma |  |  | 0.1261271 | 0.00589555 |  |  | 0.1041558 | 0.005884508 | 0.1680508 | 0.005877534 | 0.2201449 | 0.0058794
Горизонтальная линия E50 |  | Касательная |  |  | 0.1210116 | 0.006632493 |  |  | 0.1077808 | 0.006620071 | 0.1751388 | 0.006612225 | 0.22845 | 0.006614325
0 |  | a | b |  | 0.1267555 | 0.007369437 |  |  | 0.1114269 | 0.007355635 | 0.180704 | 0.007346917 | 0.2349627 | 0.00734925
|  |  | 0 |  | 0.1353599 | 0.008106381 |  |  | 0.1136897 | 0.008091198 | 0.18445 | 0.008081609 | 0.2439877 | 0.008084175
Вертикальная линия E50 |  | p1 и p2 |  |  | 0.143826 | 0.008843324 |  |  | 0.1172648 | 0.008826762 | 0.1903801 | 0.008816301 | 0.2513294 | 0.0088191
| 0 | 0 |  |  | 0.1421548 | 0.009580268 |  |  | 0.1194478 | 0.009562325 | 0.197298 | 0.009550992 | 0.2569924 | 0.009554025
[5 empty] | 0.1323475 | 0.01031721 |  |  | 0.1232342 | 0.01029789 | 0.2019072 | 0.01028568 | 0.2670812 | 0.01028895
Касательная линия E50 |  |  |  |  | 0.1394051 | 0.01105416 |  |  | 0.1251196 | 0.01103345 | 0.2071111 | 0.01102038 | 0.2701004 | 0.01102387
0 | 0 | Горизонтальная 1 |  |  | 0.1543288 | 0.0117911 |  |  | 0.1279995 | 0.01176902 | 0.2125132 | 0.01175507 | 0.2771545 | 0.0117588
[5 empty] | 0.1571195 | 0.01252804 |  |  | 0.1313695 | 0.01250458 | 0.2152172 | 0.01248976 | 0.2845479 | 0.01249372
Горизонтальная линия qкр |  |  |  |  | 0.1677786 | 0.01326499 |  |  | 0.1329251 | 0.01324014 | 0.2200264 | 0.01322445 | 0.2902854 | 0.01322865
Горизонтальная линия q |  | Горизонтальная 2 |  |  | 0.164307 | 0.01400193 |  |  | 0.135762 | 0.01397571 | 0.2252444 | 0.01395914 | 0.2971714 | 0.01396357
0 |  | 0 |  |  | 0.1607058 | 0.01473887 |  |  | 0.1399757 | 0.01471127 | 0.2276747 | 0.01469383 | 0.3019104 | 0.0146985
[5 empty] | 0.1789761 | 0.01547582 |  |  | 0.1415617 | 0.01544683 | 0.2334209 | 0.01542853 | 0.305907 | 0.01543342
Вертикальная линия q |  |  |  |  | 0.1801191 | 0.01621276 |  |  | 0.1440156 | 0.0161824 | 0.2367863 | 0.01616322 | 0.3104657 | 0.01616835
| 0 |  |  |  | 0.1761358 | 0.01694971 |  |  | 0.148533 | 0.01691796 | 0.2404746 | 0.01689791 | 0.315291 | 0.01690327
[5 empty] | 0.1840274 | 0.01768665 |  |  | 0.1497093 | 0.01765352 | 0.2422893 | 0.0176326 | 0.3192876 | 0.0176382
[5 empty] | 0.1797949 | 0.01842359 |  |  | 0.1520403 | 0.01838909 | 0.2466338 | 0.01836729 | 0.3251599 | 0.01837312
[5 empty] | 0.1734394 | 0.01916054 |  |  | 0.1551214 | 0.01912465 | 0.2484116 | 0.01910198 | 0.3288125 | 0.01910805
[5 empty] | 0.1859621 | 0.01989748 |  |  | 0.1572483 | 0.01986021 | 0.2536264 | 0.01983668 | 0.3317499 | 0.01984297
[5 empty] | 0.181364 | 0.02063442 |  |  | 0.1613163 | 0.02059578 | 0.2541815 | 0.02057137 | 0.3339767 | 0.0205779
[5 empty] | 0.1826462 | 0.02137137 |  |  | 0.1625213 | 0.02133134 | 0.2569805 | 0.02130606 | 0.3399973 | 0.02131282
[5 empty] | 0.2008098 | 0.02210831 |  |  | 0.1658586 | 0.0220669 | 0.2607269 | 0.02204075 | 0.3434164 | 0.02204775
[5 empty] | 0.196856 | 0.02284525 |  |  | 0.1666238 | 0.02280247 | 0.2615242 | 0.02277544 | 0.3465384 | 0.02278267
[5 empty] | 0.2007858 | 0.0235822 |  |  | 0.1689126 | 0.02353803 | 0.2636759 | 0.02351013 | 0.3460679 | 0.0235176
[5 empty] | 0.2096003 | 0.02431914 |  |  | 0.1709204 | 0.0242736 | 0.2646856 | 0.02424483 | 0.3485095 | 0.02425252
[5 empty] | 0.2023007 | 0.02505609 |  |  | 0.1746429 | 0.02500916 | 0.2668567 | 0.02497952 | 0.3535677 | 0.02498745
[5 empty] | 0.190888 | 0.02579303 |  |  | 0.1757755 | 0.02574472 | 0.2694928 | 0.02571421 | 0.355647 | 0.02572237
[5 empty] | 0.2093633 | 0.02652997 |  |  | 0.1773139 | 0.02648029 | 0.2704973 | 0.0264489 | 0.3568519 | 0.0264573
[5 empty] | 0.2137277 | 0.02726692 |  |  | 0.1796537 | 0.02721585 | 0.2723738 | 0.02718359 | 0.3572871 | 0.02719222
[5 empty] | 0.2109823 | 0.02800386 |  |  | 0.1802903 | 0.02795141 | 0.2744258 | 0.02791829 | 0.3603569 | 0.02792715
[5 empty] | 0.2121283 | 0.0287408 |  |  | 0.1833193 | 0.02868698 | 0.2731567 | 0.02865298 | 0.3621661 | 0.02866207
[5 empty] | 0.2051666 | 0.02947775 |  |  | 0.1849363 | 0.02942254 | 0.2758702 | 0.02938767 | 0.363719 | 0.029397
[5 empty] | 0.2120985 | 0.03021469 |  |  | 0.1855369 | 0.0301581 | 0.2766697 | 0.03012236 | 0.3648204 | 0.03013192
[5 empty] | 0.2099251 | 0.03095164 |  |  | 0.1861166 | 0.03089367 | 0.2786586 | 0.03085705 | 0.3637746 | 0.03086685
[5 empty] | 0.2056473 | 0.03168858 |  |  | 0.187771 | 0.03162923 | 0.2767407 | 0.03159174 | 0.3672862 | 0.03160177
[5 empty] | 0.2072663 | 0.03242552 |  |  | 0.1891957 | 0.03236479 | 0.2785192 | 0.03232644 | 0.3662598 | 0.0323367
[5 empty] | 0.2197833 | 0.03316247 |  |  | 0.1892861 | 0.03310036 | 0.2800978 | 0.03306113 | 0.3691999 | 0.03307162
[5 empty] | 0.2051993 | 0.03389941 |  |  | 0.1896379 | 0.03383592 | 0.27998 | 0.03379582 | 0.368811 | 0.03380655
[5 empty] | 0.2115153 | 0.03463635 |  |  | 0.1896466 | 0.03457148 | 0.2800692 | 0.03453051 | 0.3673977 | 0.03454147
[5 empty] | 0.2197326 | 0.0353733 |  |  | 0.1898078 | 0.03530705 | 0.278969 | 0.0352652 | 0.3691646 | 0.0352764
[5 empty] | 0.2238785 | 0.03611024 |  |  | 0.1919721 | 0.03604261 | 0.2814148 | 0.03599989 | 0.3708576 | 0.03601132
[5 empty] | 0.2098747 | 0.03684718 |  |  | 0.1913705 | 0.03677817 | 0.2812138 | 0.03673459 | 0.3671557 | 0.03674625
[5 empty] | 0.2167916 | 0.03758413 |  |  | 0.1902938 | 0.03751374 | 0.2798046 | 0.03746928 | 0.3687039 | 0.03748117
[5 empty] | 0.2176031 | 0.03832107 |  |  | 0.1903061 | 0.0382493 | 0.280522 | 0.03820397 | 0.3678169 | 0.0382161
[5 empty] | 0.2073143 | 0.03905802 |  |  | 0.1901126 | 0.03898487 | 0.2802739 | 0.03893866 | 0.3697059 | 0.03895102
[5 empty] | 0.21593 | 0.03979496 |  |  | 0.1910186 | 0.03972043 | 0.2786686 | 0.03967335 | 0.3678816 | 0.03968595
[5 empty] | 0.2154552 | 0.0405319 |  |  | 0.1904291 | 0.04045599 | 0.278014 | 0.04040804 | 0.3663552 | 0.04042087
[5 empty] | 0.2078949 | 0.04126885 |  |  | 0.1898494 | 0.04119156 | 0.2772183 | 0.04114274 | 0.3632376 | 0.0411558
[5 empty] | 0.2202538 | 0.04200579 |  |  | 0.1880846 | 0.04192712 | 0.2764896 | 0.04187743 | 0.3616398 | 0.04189072
[5 empty] | 0.2035371 | 0.04274273 |  |  | 0.18854 | 0.04266268 | 0.276036 | 0.04261212 | 0.3615727 | 0.04262565
[5 empty] | 0.2077495 | 0.04347968 |  |  | 0.1873207 | 0.04339825 | 0.2740655 | 0.04334681 | 0.3607474 | 0.04336057
[5 empty] | 0.2088961 | 0.04421662 |  |  | 0.1854319 | 0.04413381 | 0.2718864 | 0.0440815 | 0.3564748 | 0.0440955
[5 empty] | 0.2099817 | 0.04495357 |  |  | 0.1858788 | 0.04486937 | 0.2714066 | 0.04481619 | 0.3575659 | 0.04483042
[5 empty] | 0.2110113 | 0.04569051 |  |  | 0.1844665 | 0.04560494 | 0.2704343 | 0.04555089 | 0.3537318 | 0.04556535
[5 empty] | 0.1979898 | 0.04642745 |  |  | 0.1832003 | 0.0463405 | 0.2676776 | 0.04628558 | 0.3514833 | 0.04630027
[5 empty] | 0.2149221 | 0.0471644 |  |  | 0.1824854 | 0.04707606 | 0.2645446 | 0.04702027 | 0.3484314 | 0.0470352
[5 empty] | 0.1978131 | 0.04790134 |  |  | 0.1811269 | 0.04781163 | 0.2645434 | 0.04775496 | 0.3463872 | 0.04777012
[5 empty] | 0.2126679 | 0.04863828 |  |  | 0.18013 | 0.04854719 | 0.262282 | 0.04848965 | 0.3432617 | 0.04850505
[5 empty] | 0.1894912 | 0.04937523 |  |  | 0.1771998 | 0.04928275 | 0.2603686 | 0.04922434 | 0.3433657 | 0.04923997
[5 empty] | 0.1942881 | 0.05011217 |  |  | 0.1776417 | 0.05001832 | 0.2588113 | 0.04995904 | 0.3402103 | 0.0499749
[5 empty] | 0.2020634 | 0.05084912 |  |  | 0.1750607 | 0.05075388 | 0.2565182 | 0.05069373 | 0.3349065 | 0.05070982
[5 empty] | 0.1948221 | 0.05158606 |  |  | 0.1738621 | 0.05148944 | 0.2542974 | 0.05142842 | 0.3338652 | 0.05144475
[5 empty] | 0.1845691 | 0.052323 |  |  | 0.173451 | 0.05222501 | 0.2520569 | 0.05216311 | 0.3320975 | 0.05217967
[5 empty] | 0.1933094 | 0.05305995 |  |  | 0.1712326 | 0.05296057 | 0.2512049 | 0.0528978 | 0.3285143 | 0.0529146
[5 empty] | 0.1900478 | 0.05379689 |  |  | 0.1707121 | 0.05369614 | 0.2491495 | 0.0536325 | 0.3263265 | 0.05364952
[5 empty] | 0.2007893 | 0.05453383 |  |  | 0.1683947 | 0.0544317 | 0.2463988 | 0.05436719 | 0.3213453 | 0.05438445
[5 empty] | 0.1825388 | 0.05527078 |  |  | 0.1677856 | 0.05516726 | 0.2442608 | 0.05510188 | 0.3186815 | 0.05511937
[5 empty] | 0.1923013 | 0.05600772 |  |  | 0.1671899 | 0.05590283 | 0.2425437 | 0.05583657 | 0.3178461 | 0.0558543
[5 empty] | 0.1920816 | 0.05674466 |  |  | 0.1646129 | 0.05663839 | 0.2397556 | 0.05657126 | 0.3128502 | 0.05658922
[5 empty] | 0.1888847 | 0.05748161 |  |  | 0.1648597 | 0.05737395 | 0.2366046 | 0.05730595 | 0.3110047 | 0.05732415
[5 empty] | 0.1857156 | 0.05821855 |  |  | 0.1623354 | 0.05810952 | 0.2355987 | 0.05804065 | 0.3111206 | 0.05805907
[5 empty] | 0.1805791 | 0.0589555 |  |  | 0.1618454 | 0.05884508 | 0.2345461 | 0.05877534 | 0.3081088 | 0.058794
[5 empty] | 0.1804801 | 0.05969244 |  |  | 0.1604947 | 0.05958064 | 0.2314549 | 0.05951003 | 0.3044804 | 0.05952892
[5 empty] | 0.1834237 | 0.06042938 |  |  | 0.1588886 | 0.06031621 | 0.2315331 | 0.06024472 | 0.3020464 | 0.06026385
[5 empty] | 0.1804147 | 0.06116633 |  |  | 0.1573323 | 0.06105177 | 0.228389 | 0.06097941 | 0.2981176 | 0.06099877
[5 empty] | 0.187458 | 0.06190327 |  |  | 0.1563308 | 0.06178733 | 0.2263305 | 0.0617141 | 0.2966051 | 0.0617337
[5 empty] | 0.1755586 | 0.06264021 |  |  | 0.1556895 | 0.0625229 | 0.2270657 | 0.0624488 | 0.29642 | 0.06246862
[5 empty] | 0.1897215 | 0.06337716 |  |  | 0.1558135 | 0.06325846 | 0.2260028 | 0.06318349 | 0.2954731 | 0.06320355
[5 empty] | 0.1749514 | 0.0641141 |  |  | 0.1549079 | 0.06399402 | 0.2219499 | 0.06391818 | 0.2921754 | 0.06393847
[5 empty] | 0.1702438 | 0.06485105 |  |  | 0.1535681 | 0.06472959 | 0.2234996 | 0.06465287 | 0.2905159 | 0.0646734
[5 empty] | 0.1735367 | 0.06558799 |  |  | 0.1529292 | 0.06546515 | 0.2203506 | 0.06538756 | 0.2882574 | 0.06540832
[5 empty] | 0.1768193 | 0.06632493 |  |  | 0.1517795 | 0.06620071 | 0.2209851 | 0.06612225 | 0.2880763 | 0.06614325
[5 empty] | 0.183093 | 0.06706188 |  |  | 0.1521205 | 0.06693628 | 0.2200052 | 0.06685695 | 0.2862759 | 0.06687817
[5 empty] | 0.1823591 | 0.06779882 |  |  | 0.1509537 | 0.06767184 | 0.2183132 | 0.06759164 | 0.284559 | 0.0676131
[5 empty] | 0.168619 | 0.06853576 |  |  | 0.1507805 | 0.06840741 | 0.2154112 | 0.06832633 | 0.2832287 | 0.06834802
[5 empty] | 0.1678741 | 0.06927271 |  |  | 0.1502023 | 0.06914297 | 0.2147016 | 0.06906102 | 0.2818881 | 0.06908295
[5 empty] | 0.1821258 | 0.07000965 |  |  | 0.1490205 | 0.06987853 | 0.2135866 | 0.06979571 | 0.28084 | 0.06981787
[5 empty] | 0.1683754 | 0.0707466 |  |  | 0.1475366 | 0.0706141 | 0.2114682 | 0.0705304 | 0.2787876 | 0.0705528
[5 empty] | 0.1816242 | 0.07148354 |  |  | 0.147352 | 0.07134966 | 0.2103489 | 0.0712651 | 0.2777338 | 0.07128772
[5 empty] | 0.1648738 | 0.07222048 |  |  | 0.1470682 | 0.07208522 | 0.2111307 | 0.07199979 | 0.2748817 | 0.07202265
[5 empty] | 0.1671254 | 0.07295743 |  |  | 0.1462865 | 0.07282079 | 0.207616 | 0.07273448 | 0.2711342 | 0.07275757
[5 empty] | 0.1613803 | 0.07369437 |  |  | 0.1455084 | 0.07355635 | 0.2092069 | 0.07346917 | 0.2693944 | 0.0734925
[5 empty] | 0.1576401 | 0.07443131 |  |  | 0.1440354 | 0.07429191 | 0.2069056 | 0.07420386 | 0.2689653 | 0.07422742
[5 empty] | 0.174906 | 0.07516826 |  |  | 0.1426687 | 0.07502748 | 0.2055145 | 0.07493855 | 0.2659498 | 0.07496235
[5 empty] | 0.1771795 | 0.0759052 |  |  | 0.14241 | 0.07576304 | 0.2040356 | 0.07567325 | 0.265751 | 0.07569727
[5 empty] | 0.1554618 | 0.07664214 |  |  | 0.1416606 | 0.0764986 | 0.2020712 | 0.07640794 | 0.263472 | 0.0764322
[5 empty] | 0.1657544 | 0.07737909 |  |  | 0.141222 | 0.07723417 | 0.2013236 | 0.07714263 | 0.2620156 | 0.07716712
[5 empty] | 0.1660587 | 0.07811603 |  |  | 0.1407955 | 0.07796973 | 0.2020949 | 0.07787732 | 0.262985 | 0.07790205
[5 empty] | 0.1733759 | 0.07885298 |  |  | 0.1395827 | 0.07870529 | 0.2007873 | 0.07861201 | 0.2618831 | 0.07863697
[5 empty] | 0.1557076 | 0.07958992 |  |  | 0.1393848 | 0.07944086 | 0.1981032 | 0.07934671 | 0.258813 | 0.0793719
[5 empty] | 0.173055 | 0.08032686 |  |  | 0.1380035 | 0.08017642 | 0.1964447 | 0.0800814 | 0.2576776 | 0.08010682
[5 empty] | 0.1644195 | 0.08106381 |  |  | 0.1376401 | 0.08091198 | 0.196614 | 0.08081609 | 0.2556799 | 0.08084175
[5 empty] | 0.1608025 | 0.08180075 |  |  | 0.136896 | 0.08164755 | 0.1943133 | 0.08155078 | 0.2534231 | 0.08157667
[5 empty] | 0.1602054 | 0.08253769 |  |  | 0.1350726 | 0.08238311 | 0.193345 | 0.08228547 | 0.25341 | 0.0823116
[5 empty] | 0.1606295 | 0.08327464 |  |  | 0.1353715 | 0.08311868 | 0.1928111 | 0.08302016 | 0.2528437 | 0.08304652
[5 empty] | 0.1500763 | 0.08401158 |  |  | 0.1352939 | 0.08385424 | 0.1933139 | 0.08375486 | 0.2512272 | 0.08378145
[5 empty] | 0.158547 | 0.08474853 |  |  | 0.1343415 | 0.0845898 | 0.1918557 | 0.08448955 | 0.2479635 | 0.08451637
[5 empty] | 0.1590431 | 0.08548547 |  |  | 0.1342155 | 0.08532537 | 0.1908386 | 0.08522424 | 0.2464557 | 0.0852513
[5 empty] | 0.1605659 | 0.08622241 |  |  | 0.1340174 | 0.08606093 | 0.1896649 | 0.08595893 | 0.2463067 | 0.08598622
[5 empty] | 0.1581168 | 0.08695936 |  |  | 0.1324487 | 0.08679649 | 0.1887367 | 0.08669362 | 0.2457195 | 0.08672115
[5 empty] | 0.1536972 | 0.0876963 |  |  | 0.1331107 | 0.08753206 | 0.1887564 | 0.08742831 | 0.2447971 | 0.08745607
[5 empty] | 0.1643084 | 0.08843324 |  |  | 0.131705 | 0.08826762 | 0.1894261 | 0.08816301 | 0.2461427 | 0.088191
[5 empty] | 0.1459518 | 0.08917019 |  |  | 0.1314329 | 0.08900318 | 0.188648 | 0.0888977 | 0.242159 | 0.08892592
[5 empty] | 0.1456288 | 0.08990713 |  |  | 0.1303959 | 0.08973875 | 0.1867244 | 0.08963239 | 0.2441493 | 0.08966085
[5 empty] | 0.1633408 | 0.09064407 |  |  | 0.1301953 | 0.09047431 | 0.1855575 | 0.09036708 | 0.2441165 | 0.09039577
[5 empty] | 0.1560891 | 0.09138102 |  |  | 0.1302327 | 0.09120987 | 0.1867495 | 0.09110177 | 0.2430635 | 0.0911307
[5 empty] | 0.1458751 | 0.09211796 |  |  | 0.1302095 | 0.09194544 | 0.1864027 | 0.09183646 | 0.2416935 | 0.09186562
[5 empty] | 0.1457002 | 0.09285491 |  |  | 0.129627 | 0.092681 | 0.1869192 | 0.09257116 | 0.2394094 | 0.09260055
[5 empty] | 0.1595657 | 0.09359185 |  |  | 0.1298868 | 0.09341656 | 0.1863012 | 0.09330585 | 0.2404142 | 0.09333547
[5 empty] | 0.165473 | 0.09432879 |  |  | 0.1298902 | 0.09415213 | 0.186651 | 0.09404054 | 0.2407109 | 0.0940704
[5 empty] | 0.1504235 | 0.09506574 |  |  | 0.1305388 | 0.09488769 | 0.1844709 | 0.09477523 | 0.2415026 | 0.09480532
[5 empty] | 0.1624173 | 0.09580268 |  |  | 0.1308325 | 0.09562325 | 0.1850609 | 0.09550992 | 0.2390895 | 0.09554025
[5 empty] | 0.1624431 | 0.09653962 |  |  | 0.1292594 | 0.09635882 | 0.1852026 | 0.09624461 | 0.2390464 | 0.09627517
[5 empty] | 0.1464968 | 0.09727657 |  |  | 0.1297155 | 0.09709438 | 0.1853897 | 0.09697931 | 0.2386648 | 0.0970101
[5 empty] | 0.1565775 | 0.09801351 |  |  | 0.1291998 | 0.09782995 | 0.1853205 | 0.097714 | 0.2392425 | 0.09774502
[5 empty] | 0.1646842 | 0.09875046 |  |  | 0.1298113 | 0.09856551 | 0.1865935 | 0.09844869 | 0.2398775 | 0.09847995
[5 empty] | 0.1578159 | 0.0994874 |  |  | 0.1310488 | 0.09930107 | 0.1861069 | 0.09918338 | 0.2417674 | 0.09921487
[5 empty] | 0.1569716 | 0.1002243 |  |  | 0.1305113 | 0.1000366 | 0.1852593 | 0.09991807 | 0.24041 | 0.0999498
[5 empty] | 0.1451503 | 0.1009613 |  |  | 0.1307978 | 0.1007722 | 0.1860489 | 0.1006528 | 0.2410032 | 0.1006847
[5 empty] | 0.1483509 | 0.1016982 |  |  | 0.1313073 | 0.1015078 | 0.1862741 | 0.1013875 | 0.2408448 | 0.1014196
[5 empty] | 0.1525726 | 0.1024352 |  |  | 0.1305387 | 0.1022433 | 0.1862334 | 0.1021221 | 0.2429326 | 0.1021546
[5 empty] | 0.1478143 | 0.1031721 |  |  | 0.1319909 | 0.1029789 | 0.1877252 | 0.1028568 | 0.2445643 | 0.1028895
[5 empty] | 0.1550749 | 0.1039091 |  |  | 0.1313629 | 0.1037145 | 0.1884477 | 0.1035915 | 0.2449377 | 0.1036244
[5 empty] | 0.1493536 | 0.104646 |  |  | 0.1323538 | 0.10445 | 0.1883993 | 0.1043262 | 0.2456508 | 0.1043593
[5 empty] | 0.1636492 | 0.1053829 |  |  | 0.1318623 | 0.1051856 | 0.1901786 | 0.1050609 | 0.2466012 | 0.1050943
[5 empty] | 0.1469608 | 0.1061199 |  |  | 0.1334875 | 0.1059211 | 0.1887837 | 0.1057956 | 0.2455868 | 0.1058292
[5 empty] | 0.1562875 | 0.1068568 |  |  | 0.1332284 | 0.1066567 | 0.1893132 | 0.1065303 | 0.2466054 | 0.1065641
[5 empty] | 0.160628 | 0.1075938 |  |  | 0.1328839 | 0.1073923 | 0.1915654 | 0.107265 | 0.2488547 | 0.107299
[5 empty] | 0.1609816 | 0.1083307 |  |  | 0.1343529 | 0.1081278 | 0.1922386 | 0.1079997 | 0.2467327 | 0.108034
[5 empty] | 0.1633472 | 0.1090677 |  |  | 0.1341345 | 0.1088634 | 0.1925313 | 0.1087344 | 0.248337 | 0.1087689
[5 empty] | 0.1487238 | 0.1098046 |  |  | 0.1342275 | 0.109599 | 0.1929418 | 0.1094691 | 0.2503654 | 0.1095038
[5 empty] | 0.1691103 | 0.1105416 |  |  | 0.1353309 | 0.1103345 | 0.1924686 | 0.1102038 | 0.2511159 | 0.1102387
[5 empty] | 0.1535058 | 0.1112785 |  |  | 0.1362438 | 0.1110701 | 0.1946099 | 0.1109384 | 0.2521862 | 0.1109737
[5 empty] | 0.1519093 | 0.1120154 |  |  | 0.1364649 | 0.1118057 | 0.1936643 | 0.1116731 | 0.252174 | 0.1117086
[5 empty] | 0.1513198 | 0.1127524 |  |  | 0.1362934 | 0.1125412 | 0.19523 | 0.1124078 | 0.2539772 | 0.1124435
[5 empty] | 0.1647363 | 0.1134893 |  |  | 0.1372281 | 0.1132768 | 0.1955054 | 0.1131425 | 0.2557936 | 0.1131784
[5 empty] | 0.1621577 | 0.1142263 |  |  | 0.137068 | 0.1140123 | 0.1950889 | 0.1138772 | 0.256621 | 0.1139134
[5 empty] | 0.1675832 | 0.1149632 |  |  | 0.1380121 | 0.1147479 | 0.197479 | 0.1146119 | 0.2578572 | 0.1146483
[5 empty] | 0.1580116 | 0.1157002 |  |  | 0.1382594 | 0.1154835 | 0.1975739 | 0.1153466 | 0.2576999 | 0.1153832
[5 empty] | 0.164442 | 0.1164371 |  |  | 0.1389086 | 0.116219 | 0.1977721 | 0.1160813 | 0.2598471 | 0.1161181
[5 empty] | 0.1698734 | 0.117174 |  |  | 0.139159 | 0.1169546 | 0.1989719 | 0.116816 | 0.2605965 | 0.1168531
[5 empty] | 0.1733047 | 0.117911 |  |  | 0.1389093 | 0.1176902 | 0.1996717 | 0.1175507 | 0.2596458 | 0.117588
[5 empty] | 0.1677446 | 0.1186479 |  |  | 0.1406685 | 0.1184257 | 0.2008851 | 0.1182854 | 0.2597139 | 0.1183229
[5 empty] | 0.1642122 | 0.1193849 |  |  | 0.1408566 | 0.1191613 | 0.2012434 | 0.1190201 | 0.2624431 | 0.1190578
[5 empty] | 0.1717082 | 0.1201218 |  |  | 0.1415743 | 0.1198969 | 0.2029479 | 0.1197547 | 0.261435 | 0.1197928
[5 empty] | 0.1582327 | 0.1208588 |  |  | 0.1406219 | 0.1206324 | 0.2016989 | 0.1204894 | 0.2652898 | 0.1205277
[5 empty] | 0.1557859 | 0.1215957 |  |  | 0.1417995 | 0.121368 | 0.2024966 | 0.1212241 | 0.2662079 | 0.1212626
[5 empty] | 0.1563678 | 0.1223327 |  |  | 0.1432071 | 0.1221035 | 0.2051411 | 0.1219588 | 0.2653894 | 0.1219975
[5 empty] | 0.1559787 | 0.1230696 |  |  | 0.142645 | 0.1228391 | 0.2042326 | 0.1226935 | 0.2663348 | 0.1227325
[5 empty] | 0.1576186 | 0.1238065 |  |  | 0.1439132 | 0.1235747 | 0.2067714 | 0.1234282 | 0.2711442 | 0.1234674
[5 empty] | 0.1662878 | 0.1245435 |  |  | 0.144312 | 0.1243102 | 0.2085577 | 0.1241629 | 0.272418 | 0.1242023
[5 empty] | 0.1739862 | 0.1252804 |  |  | 0.1457414 | 0.1250458 | 0.2096916 | 0.1248976 | 0.2737564 | 0.1249372
[5 empty] | 0.1617141 | 0.1260174 |  |  | 0.1454016 | 0.1257814 | 0.2092734 | 0.1256323 | 0.2731597 | 0.1256722
[5 empty] | 0.1794716 | 0.1267543 |  |  | 0.1458926 | 0.1265169 | 0.2098033 | 0.126367 | 0.2743281 | 0.1264071
[5 empty] | 0.1642588 | 0.1274913 |  |  | 0.1485148 | 0.1272525 | 0.2130814 | 0.1271017 | 0.278162 | 0.127142
[5 empty] | 0.1810759 | 0.1282282 |  |  | 0.1477681 | 0.127988 | 0.212608 | 0.1278364 | 0.2778617 | 0.1278769
[5 empty] | 0.183923 | 0.1289651 |  |  | 0.1486527 | 0.1287236 | 0.2141833 | 0.128571 | 0.2811273 | 0.1286119
[5 empty] | 0.1638001 | 0.1297021 |  |  | 0.1507688 | 0.1294592 | 0.2161075 | 0.1293057 | 0.2824592 | 0.1293468
[5 empty] | 0.1857076 | 0.130439 |  |  | 0.1505165 | 0.1301947 | 0.2179808 | 0.1300404 | 0.2832577 | 0.1300817
[5 empty] | 0.1696454 | 0.131176 |  |  | 0.1511959 | 0.1309303 | 0.2193033 | 0.1307751 | 0.285323 | 0.1308166
[5 empty] | 0.1846138 | 0.1319129 |  |  | 0.1541071 | 0.1316659 | 0.2200754 | 0.1315098 | 0.2888554 | 0.1315516
[5 empty] | 0.1846128 | 0.1326499 |  |  | 0.1542504 | 0.1324014 | 0.2225971 | 0.1322445 | 0.2927552 | 0.1322865
[5 empty] | 0.1836426 | 0.1333868 |  |  | 0.1557258 | 0.133137 | 0.2256688 | 0.1329792 | 0.2938228 | 0.1330214
[5 empty] | 0.1697415 | 0.1341238 |  |  | 0.1573732 | 0.1338726 | 0.2267525 | 0.1337139 | 0.2956429 | 0.1337563
[5 empty] | 0.1779412 | 0.1348607 |  |  | 0.157926 | 0.1346081 | 0.2289997 | 0.1344486 | 0.3001848 | 0.1344913
[5 empty] | 0.1762375 | 0.1355976 |  |  | 0.1599796 | 0.1353437 | 0.2291034 | 0.1351833 | 0.3013387 | 0.1352262
[5 empty] | 0.190626 | 0.1363346 |  |  | 0.1603294 | 0.1360792 | 0.2333565 | 0.135918 | 0.303295 | 0.1359611
[5 empty] | 0.1961023 | 0.1370715 |  |  | 0.1624708 | 0.1368148 | 0.2345519 | 0.1366527 | 0.3074442 | 0.136696
[5 empty] | 0.185662 | 0.1378085 |  |  | 0.1645993 | 0.1375504 | 0.2371826 | 0.1373874 | 0.3099766 | 0.137431
[5 empty] | 0.1873007 | 0.1385454 |  |  | 0.1660103 | 0.1382859 | 0.2389413 | 0.138122 | 0.3141826 | 0.1381659
[5 empty] | 0.1810141 | 0.1392824 |  |  | 0.1665993 | 0.1390215 | 0.2419211 | 0.1388567 | 0.3202527 | 0.1389008
[5 empty] | 0.1937977 | 0.1400193 |  |  | 0.1693616 | 0.1397571 | 0.2457148 | 0.1395914 | 0.3237772 | 0.1396357
[5 empty] | 0.1896473 | 0.1407562 |  |  | 0.1708927 | 0.1404926 | 0.2494154 | 0.1403261 | 0.3269466 | 0.1403707
[5 empty] | 0.1855584 | 0.1414932 |  |  | 0.1725881 | 0.1412282 | 0.2519158 | 0.1410608 | 0.3320511 | 0.1411056
[5 empty] | 0.1885266 | 0.1422301 |  |  | 0.1752431 | 0.1419638 | 0.2538089 | 0.1417955 | 0.3340813 | 0.1418405
[5 empty] | 0.2015476 | 0.1429671 |  |  | 0.1780533 | 0.1426993 | 0.2594875 | 0.1425302 | 0.3403276 | 0.1425754
[5 empty] | 0.212617 | 0.143704 |  |  | 0.1801139 | 0.1434349 | 0.2605447 | 0.1432649 | 0.3442802 | 0.1433104
[5 empty] | 0.2037305 | 0.144441 |  |  | 0.1812206 | 0.1441704 | 0.2656733 | 0.1439996 | 0.3489296 | 0.1440453
[5 empty] | 0.2048835 | 0.1451779 |  |  | 0.1844686 | 0.144906 | 0.2687662 | 0.1447343 | 0.3526663 | 0.1447802
[5 empty] | 0.2190718 | 0.1459149 |  |  | 0.1869534 | 0.1456416 | 0.2736164 | 0.145469 | 0.3602805 | 0.1455151
[5 empty] | 0.201291 | 0.1466518 |  |  | 0.1874705 | 0.1463771 | 0.2752167 | 0.1462037 | 0.3635628 | 0.1462501