## 1
Общество с ограниченной ответственностью "Инженерная геология" (ООО "ИнжГео") | [11 empty] | Общество с ограниченной ответственностью "Инженерная геология" (ООО "ИнжГео")
Юр. адрес: 117279, г. Москва, ул. Миклухо-Маклая, 36 а, этаж 5, пом. XXIII к. 76-84 | [11 empty] | Юр. адрес: 117279, г. Москва, ул. Миклухо-Маклая, 36 а, этаж 5, пом. XXIII к. 76-84 | [8 empty] | нагр |  |  | X0 | Y0 | R |  | нагр |  |  |  | X0 | Y0 | R | нагр |  |  |  | X0 | Y0 | R |  | нагр |  |  |  | X0 | Y0 | R
Телефон/факс +7 (495) 132-30-00, Адрес электронной почты inbox@inj-geo.ru | [11 empty] | Телефон/факс +7 (495) 132-30-00, Адрес электронной почты inbox@inj-geo.ru | [12 empty] | 0 | [7 empty] | 0 | [6 empty] | 0 | [7 empty] | 0
[21 empty] | девиатор | [6 empty] | девиатор | [6 empty] | девиатор | [7 empty] | девиатор
Испытательная лаборатория ООО «ИнжГео» | [11 empty] | Испытательная лаборатория ООО «ИнжГео» | [8 empty] | x0 | Угол | X | Y |  |  |  | x0 |  | Угол | X | Y |  |  | x0 |  | Угол | X | Y |  |  |  | x0 |  | Угол | X | Y
Адрес места осуществления деятельности лаборатории: г. Москва, просп. Вернадского, д. 51, стр. 1 | [11 empty] | Адрес места осуществления деятельности лаборатории: г. Москва, просп. Вернадского, д. 51, стр. 1 | [9 empty] | 0 | [7 empty] | 0 | [6 empty] | 0 | [7 empty] | 0
Телефон +7(910)4557682, E-mail: slg85@mail.ru | [11 empty] | Телефон +7(910)4557682, E-mail: slg85@mail.ru | [9 empty] | 5 | [7 empty] | 5 | [6 empty] | 5 | [7 empty] | 5
[22 empty] | 10 | [7 empty] | 10 | [6 empty] | 10 | [7 empty] | 10
[12 empty] | Протокол испытаний № 13-63/384 от 17-11-2023 | [9 empty] | 15 | [7 empty] | 15 | [6 empty] | 15 | [7 empty] | 15
[22 empty] | 20 | [7 empty] | 20 | [6 empty] | 20 | [7 empty] | 20
[12 empty] | Наименование и адрес заказчика: Переход трубопровода через р. Енисей | [9 empty] | 25 | [7 empty] | 25 | [6 empty] | 25 | [7 empty] | 25
[12 empty] | Наименование объекта: ООО Регионстрой | [9 empty] | 30 | [7 empty] | 30 | [6 empty] | 30 | [7 empty] | 30
Наименование используемого метода/методики: ГОСТ 12248.4-2020 | [11 empty] | Наименование используемого метода/методики: ГОСТ 12248.3-2020 | [9 empty] | 35 | [7 empty] | 35 | [6 empty] | 35 | [7 empty] | 35
Условия проведения испытания: температура окружающей среды (18 - 25)0С, влажность воздуха (40 - 75)% | [11 empty] | Условия проведения испытания: температура окружающей среды (18 - 25)0С, влажность воздуха (40 - 75)% | [9 empty] | 40 | [7 empty] | 40 | [6 empty] | 40 | [7 empty] | 40
[12 empty] | Дата получение объекта подлежащего испытаниям: 21-10-2023 | [9 empty] | 45 | [7 empty] | 45 | [6 empty] | 45 | [7 empty] | 45
[12 empty] | Дата испытания: 25.10.2022-19.11.2384 | [9 empty] | 50 | [7 empty] | 50 | [6 empty] | 50 | [7 empty] | 50
[22 empty] | 55 | [7 empty] | 55 | [6 empty] | 55 | [7 empty] | 55
Испытание грунтов методом трехосного сжатия | [11 empty] | Испытание грунтов методом трехосного сжатия | [9 empty] | 60 | [7 empty] | 60 | [6 empty] | 60 | [7 empty] | 60
[22 empty] | 65 | [7 empty] | 65 | [6 empty] | 65 | [7 empty] | 65
Лабораторный номер: | [6 empty] | We, д.е. = |  |  |  |  | Лабораторный номер: |  | 1419 |  |  |  | We, д.е. = | 0.28795416 |  |  | 70 | [7 empty] | 70 | [6 empty] | 70 | [7 empty] | 70
Номер скважины: | [6 empty] | ρ, г/см3 = |  |  |  |  | Номер скважины: |  | BH-164 |  |  |  | ρ, г/см3 = | 1.88 |  |  | 75 | [7 empty] | 75 | [6 empty] | 75 | [7 empty] | 75
Глубина отбора, м: | [6 empty] | ρs, г/см3 = |  |  |  |  | Глубина отбора, м: |  | 7.9 |  |  |  | ρs, г/см3 = | 2.7 |  |  | 80 | [7 empty] | 80 | [6 empty] | 80 | [7 empty] | 80
Наименование грунта: | [6 empty] | e, д.е. = |  |  |  |  | Наименование грунта: |  | Суглинок щебенистый, после оттаивания текучепластичный, легкий пылеватый |  |  |  | e, д.е. = | 0.8497214 |  |  | 85 | [7 empty] | 85 | [6 empty] | 85 | [7 empty] | 85
Схема проведения опыта: | [6 empty] | IL, д.е. = |  |  |  |  | Схема проведения опыта: |  | КД |  |  |  | IL, д.е. = | 0.86 |  |  | 90 | [7 empty] | 90 | [6 empty] | 90 | [7 empty] | 90
[22 empty] | 95 | [7 empty] | 95 | [6 empty] | 95 | [7 empty] | 95
[22 empty] | 100 | [7 empty] | 100 | [6 empty] | 100 | [7 empty] | 100
Результаты испытаний | [11 empty] | Результаты испытаний | [9 empty] | 105 | [7 empty] | 105 | [6 empty] | 105 | [7 empty] | 105
[22 empty] | 110 | [7 empty] | 110 | [6 empty] | 110 | [7 empty] | 110
[22 empty] | 115 | [7 empty] | 115 | [6 empty] | 115 | [7 empty] | 115
[22 empty] | 120 | [7 empty] | 120 | [6 empty] | 120 | [7 empty] | 120
[22 empty] | 125 | [7 empty] | 125 | [6 empty] | 125 | [7 empty] | 125
[22 empty] | 130 | [7 empty] | 130 | [6 empty] | 130 | [7 empty] | 130
[22 empty] | 135 | [7 empty] | 135 | [6 empty] | 135 | [7 empty] | 135
[22 empty] | 140 | [7 empty] | 140 | [6 empty] | 140 | [7 empty] | 140
[22 empty] | 145 | [7 empty] | 145 | [6 empty] | 145 | [7 empty] | 145
[22 empty] | 150 | [7 empty] | 150 | [6 empty] | 150 | [7 empty] | 150
[22 empty] | 155 | [7 empty] | 155 | [6 empty] | 155 | [7 empty] | 155
[22 empty] | 160 | [7 empty] | 160 | [6 empty] | 160 | [7 empty] | 160
[22 empty] | 165 | [7 empty] | 165 | [6 empty] | 165 | [7 empty] | 165
[22 empty] | 170 | [7 empty] | 170 | [6 empty] | 170 | [7 empty] | 170
[22 empty] | 175 | [7 empty] | 175 | [6 empty] | 175 | [7 empty] | 175
[22 empty] | 180 | [7 empty] | 180 | [6 empty] | 180 | [7 empty] | 180
[13 empty] | Давление в камере, Мпа σ3 | Вертикальная нагрузка, Мпа σ1 | Поровое давление, Мпа u
| K0, д.е. | 0.6744318 |  |  |  |  | Коэфф. Точки | [5 empty] | 0.1455496 | 0.3281302 | [5 empty] | 1 | [6 empty] | σ3,кПа | σ1,кПа | u, кПа |  |  |  | 4
| q_zg, МПа | 0.09816329 | [10 empty] | 0.2455496 | 0.5246761 | [27 empty] | δ3, Мпа | δ1-δ3, МПа | δ1, МПа | δ1, КПа
|  |  | Модуль деформации, МПа: | [9 empty] | 0.3455496 | 0.721222 | [21 empty] | С, МПа:
|  |  | Е0= |  | Точки модуля (полное напр.), МПа |  |  |  | 0.09816329 | 0.1570613 | [25 empty] | φ, град:
|  |  | E50 = |  | qf (полное напр.), МПа |  |  |  | 0.2692353 | [26 empty] | E, Мпа
|  |  | Коэф. Поперечной деформации, ϑ = | [9 empty] | Эффективные значения угла внутреннего трения и удельного сцепления ϕ', С' | [13 empty] | x | 0
[13 empty] | ϕ', град. = | 19 | [12 empty] | y |  |  |  | С, кПа | φ,°
[13 empty] | С', МПа = | 0.015
| Исполнитель: | [6 empty] | Морозов Д.С. |  |  |  |  | Исполнитель: |  |  |  |  | Морозов Д.С.
| Начальник исп. лаборатории: | [6 empty] | Семиколенова Л.Г. |  |  |  |  | Начальник исп. лаборатории: |  |  |  |  | Семиколенова Л.Г.
Лист 1 , всего листов 2 | [11 empty] | Лист 2 , всего листов 2
Частичное воспроизведение протокола испытаний без письменного разрешения ООО «ИнжГео» ЗАПРЕЩАЕТСЯ | [11 empty] | Частичное воспроизведение протокола испытаний без письменного разрешения ООО «ИнжГео» ЗАПРЕЩАЕТСЯ
[5 empty] | второй график |  | первый график | [9 empty] | К Пуассона
dev50 | epsE50 | ind | devE0 | epsE0 | dev | eps | sigma |  | dev1 | eps1 | dev2 | eps2 | dev3 | eps3 |  | Глины
0.1236857 | 0.003435047 |  |  |  | 0 | 0 |  |  | 0 | 0 | 0 | 0 | 0 | 0 |  | < 0 | 0,20-0,30
ind |  |  |  |  | 0.02011967 | 0.0007404108 |  |  | 0.05517542 | 0.0007746711 | 0.06731225 | 0.0007038421 | 0.1029279 | 0.0006877062 |  | 0-0,25 | 0,30-0,38
2 |  |  |  |  | 0.05889797 | 0.001145016 |  |  | 0.08732976 | 0.001697748 | 0.1104504 | 0.00136857 | 0.1674504 | 0.001458713 |  | 0,25< | 0,38-0,45
E0 |  |  |  |  | 0.08279464 | 0.002221232 |  |  | 0.09129031 | 0.002535349 | 0.1333671 | 0.002111526 | 0.1878362 | 0.002337573 |  | Суглинки | 0,35-0,37
epsE0 | devE0 |  |  |  | 0.09513401 | 0.002961643 |  |  | 0.09208615 | 0.003098684 | 0.1395633 | 0.002470432 | 0.1900793 | 0.002750825 |  | Пески и супеси | 0,30-0,35
0.001145016 | 0.05889797 |  |  |  | 0.1236857 | 0.003435047 |  |  | 0.09712906 | 0.003873355 | 0.1494297 | 0.00351921 | 0.1992269 | 0.003438531
[5 empty] | 0.1166306 | 0.004442465 |  |  | 0.09958425 | 0.004648027 | 0.1576936 | 0.004223052 | 0.2117897 | 0.004126237
График E50 |  | График E |  |  | 0.1413213 | 0.005182876 |  |  | 0.1036341 | 0.005422698 | 0.1666903 | 0.004926894 | 0.2180612 | 0.004813944
eps | q | sigma |  |  | 0.1467143 | 0.005923286 |  |  | 0.1071611 | 0.006197369 | 0.1738204 | 0.005630737 | 0.2284349 | 0.00550165
Горизонтальная линия E50 |  | Касательная |  |  | 0.1368112 | 0.006663697 |  |  | 0.1108476 | 0.00697204 | 0.1788848 | 0.006334579 | 0.2374042 | 0.006189356
0 |  | a | b |  | 0.1546134 | 0.007404108 |  |  | 0.115676 | 0.007746711 | 0.1852844 | 0.007038421 | 0.2458625 | 0.006877062
|  |  | 0 |  | 0.1531225 | 0.008144519 |  |  | 0.1187288 | 0.008521382 | 0.1928199 | 0.007742263 | 0.2534033 | 0.007564768
Вертикальная линия E50 |  | p1 и p2 |  |  | 0.15534 | 0.00888493 |  |  | 0.1230884 | 0.009296053 | 0.1980921 | 0.008446105 | 0.25882 | 0.008252475
| 0 | 0 |  |  | 0.1692675 | 0.00962534 |  |  | 0.1271371 | 0.01007072 | 0.2059018 | 0.009149947 | 0.2659062 | 0.008940181
[5 empty] | 0.1699063 | 0.01036575 |  |  | 0.1321575 | 0.0108454 | 0.2101498 | 0.009853789 | 0.2736551 | 0.009627887
Касательная линия E50 |  |  |  |  | 0.1822582 | 0.01110616 |  |  | 0.1350318 | 0.01162007 | 0.216537 | 0.01055763 | 0.2829603 | 0.01031559
0 | 0 | Горизонтальная 1 |  |  | 0.1853244 | 0.01184657 |  |  | 0.1396426 | 0.01239474 | 0.222364 | 0.01126147 | 0.2898153 | 0.0110033
[5 empty] | 0.1861067 | 0.01258698 |  |  | 0.1434722 | 0.01316941 | 0.2262318 | 0.01196532 | 0.2962133 | 0.01169101
Горизонтальная линия qкр |  |  |  |  | 0.1896065 | 0.01332739 |  |  | 0.1463031 | 0.01394408 | 0.2314411 | 0.01266916 | 0.300748 | 0.01237871
Горизонтальная линия q |  | Горизонтальная 2 |  |  | 0.2018253 | 0.01406781 |  |  | 0.1496176 | 0.01471875 | 0.2345928 | 0.013373 | 0.3074128 | 0.01306642
0 |  | 0 |  |  | 0.1957647 | 0.01480822 |  |  | 0.1531983 | 0.01549342 | 0.2393875 | 0.01407684 | 0.313701 | 0.01375412
[5 empty] | 0.2124262 | 0.01554863 |  |  | 0.1556274 | 0.01626809 | 0.2437262 | 0.01478068 | 0.3177062 | 0.01444183
Вертикальная линия q |  |  |  |  | 0.2138112 | 0.01628904 |  |  | 0.1598875 | 0.01704276 | 0.2463096 | 0.01548453 | 0.3227217 | 0.01512954
| 0 |  |  |  | 0.2089213 | 0.01702945 |  |  | 0.1624609 | 0.01781744 | 0.2496385 | 0.01618837 | 0.3295411 | 0.01581724
[5 empty] | 0.208758 | 0.01776986 |  |  | 0.16523 | 0.01859211 | 0.2537138 | 0.01689221 | 0.3342577 | 0.01650495
[5 empty] | 0.2183229 | 0.01851027 |  |  | 0.1670773 | 0.01936678 | 0.2546362 | 0.01759605 | 0.3395651 | 0.01719266
[5 empty] | 0.2306175 | 0.01925068 |  |  | 0.1703852 | 0.02014145 | 0.2584065 | 0.01829989 | 0.3418566 | 0.01788036
[5 empty] | 0.2166432 | 0.01999109 |  |  | 0.1722361 | 0.02091612 | 0.2599255 | 0.01900374 | 0.3472257 | 0.01856807
[5 empty] | 0.2374016 | 0.0207315 |  |  | 0.1730124 | 0.02169079 | 0.2634941 | 0.01970758 | 0.3476659 | 0.01925577
[5 empty] | 0.2268943 | 0.02147191 |  |  | 0.1738965 | 0.02246546 | 0.263613 | 0.02041142 | 0.3533706 | 0.01994348
[5 empty] | 0.2331226 | 0.02221232 |  |  | 0.1758709 | 0.02324013 | 0.2648831 | 0.02111526 | 0.3545332 | 0.02063119
[5 empty] | 0.2380882 | 0.02295273 |  |  | 0.1757179 | 0.0240148 | 0.2668051 | 0.0218191 | 0.3570472 | 0.02131889
[5 empty] | 0.2397926 | 0.02369315 |  |  | 0.17712 | 0.02478947 | 0.2688798 | 0.02252295 | 0.358206 | 0.0220066
[5 empty] | 0.2212373 | 0.02443356 |  |  | 0.1769693 | 0.02556415 | 0.269208 | 0.02322679 | 0.3593031 | 0.02269431
[5 empty] | 0.2344238 | 0.02517397 |  |  | 0.1770552 | 0.02633882 | 0.2697906 | 0.02393063 | 0.360732 | 0.02338201
[5 empty] | 0.2322943 | 0.02591438 |  |  | 0.1764227 | 0.02711349 | 0.2711284 | 0.02463447 | 0.3634859 | 0.02406972
[5 empty] | 0.2347471 | 0.02665479 |  |  | 0.1755958 | 0.02788816 | 0.2693217 | 0.02533831 | 0.3636585 | 0.02475742
[5 empty] | 0.2348363 | 0.0273952 |  |  | 0.1751985 | 0.02866283 | 0.2700432 | 0.02604216 | 0.3626422 | 0.02544513
[5 empty] | 0.2346215 | 0.02813561 |  |  | 0.1741549 | 0.0294375 | 0.2697929 | 0.026746 | 0.3618256 | 0.02613284
[5 empty] | 0.2181623 | 0.02887602 |  |  | 0.1729891 | 0.03021217 | 0.2677954 | 0.02744984 | 0.3638339 | 0.02682054
[5 empty] | 0.2235181 | 0.02961643 |  |  | 0.1715249 | 0.03098684 | 0.2684753 | 0.02815368 | 0.3612021 | 0.02750825
[5 empty] | 0.2127486 | 0.03035684 |  |  | 0.1701866 | 0.03176151 | 0.2663573 | 0.02885752 | 0.360765 | 0.02819596
[5 empty] | 0.2229133 | 0.03109725 |  |  | 0.169698 | 0.03253619 | 0.2659659 | 0.02956137 | 0.3591576 | 0.02888366
[5 empty] | 0.2300718 | 0.03183766 |  |  | 0.1674834 | 0.03331086 | 0.2640259 | 0.03026521 | 0.3552147 | 0.02957137
[5 empty] | 0.2132837 | 0.03257807 |  |  | 0.1669666 | 0.03408553 | 0.2631617 | 0.03096905 | 0.3549712 | 0.03025907
[5 empty] | 0.2056085 | 0.03331849 |  |  | 0.1655717 | 0.0348602 | 0.261398 | 0.03167289 | 0.3529619 | 0.03094678
[5 empty] | 0.2151059 | 0.0340589 |  |  | 0.1639229 | 0.03563487 | 0.2584594 | 0.03237674 | 0.3511218 | 0.03163449
[5 empty] | 0.2148352 | 0.03479931 |  |  | 0.163044 | 0.03640954 | 0.2583706 | 0.03308058 | 0.3490857 | 0.03232219
[5 empty] | 0.2068562 | 0.03553972 |  |  | 0.1611592 | 0.03718421 | 0.2566561 | 0.03378442 | 0.3457886 | 0.0330099
[5 empty] | 0.2212284 | 0.03628013 |  |  | 0.1600925 | 0.03795888 | 0.2534406 | 0.03448826 | 0.3421652 | 0.0336976
[5 empty] | 0.2060113 | 0.03702054 |  |  | 0.1601679 | 0.03873355 | 0.2510487 | 0.0351921 | 0.3412504 | 0.03438531
[5 empty] | 0.2230671 | 0.03776095 |  |  | 0.1596094 | 0.03950823 | 0.250805 | 0.03589595 | 0.3379793 | 0.03507302
[5 empty] | 0.2172269 | 0.03850136 |  |  | 0.1596412 | 0.0402829 | 0.2477342 | 0.03659979 | 0.3359865 | 0.03576072
[5 empty] | 0.2084846 | 0.03924177 |  |  | 0.1587872 | 0.04105757 | 0.2479607 | 0.03730363 | 0.3331071 | 0.03644843
[5 empty] | 0.2108345 | 0.03998218 |  |  | 0.1583624 | 0.04183224 | 0.2465094 | 0.03800747 | 0.3319758 | 0.03713614
[5 empty] | 0.2122705 | 0.04072259 |  |  | 0.1586079 | 0.04260691 | 0.2431046 | 0.03871131 | 0.3300276 | 0.03782384
[5 empty] | 0.2017867 | 0.041463 |  |  | 0.1593993 | 0.04338158 | 0.2422712 | 0.03941516 | 0.3258973 | 0.03851155
[5 empty] | 0.2123773 | 0.04220342 |  |  | 0.1592262 | 0.04415625 | 0.2425337 | 0.040119 | 0.3268199 | 0.03919925
[5 empty] | 0.2040363 | 0.04294383 |  |  | 0.1605779 | 0.04493092 | 0.2416167 | 0.04082284 | 0.3234301 | 0.03988696
[5 empty] | 0.2247578 | 0.04368424 |  |  | 0.1611437 | 0.04570559 | 0.2396449 | 0.04152668 | 0.322863 | 0.04057467
[5 empty] | 0.2245359 | 0.04442465 |  |  | 0.162313 | 0.04648027 | 0.2414427 | 0.04223052 | 0.3242533 | 0.04126237
[5 empty] | 0.2253646 | 0.04516506 |  |  | 0.1620752 | 0.04725494 | 0.2410202 | 0.04293437 | 0.3234349 | 0.04195008
[5 empty] | 0.2262381 | 0.04590547 |  |  | 0.1639197 | 0.04802961 | 0.2400483 | 0.04363821 | 0.3217969 | 0.04263779
[5 empty] | 0.2231504 | 0.04664588 |  |  | 0.1634359 | 0.04880428 | 0.2427083 | 0.04434205 | 0.323405 | 0.04332549
[5 empty] | 0.2150956 | 0.04738629 |  |  | 0.1651131 | 0.04957895 | 0.2416822 | 0.04504589 | 0.3239324 | 0.0440132
[5 empty] | 0.2200679 | 0.0481267 |  |  | 0.1669407 | 0.05035362 | 0.2423517 | 0.04574973 | 0.3251525 | 0.0447009
[5 empty] | 0.2140612 | 0.04886711 |  |  | 0.166908 | 0.05112829 | 0.2453988 | 0.04645358 | 0.3266387 | 0.04538861
[5 empty] | 0.2310697 | 0.04960752 |  |  | 0.1691045 | 0.05190296 | 0.2450054 | 0.04715742 | 0.3274643 | 0.04607632
[5 empty] | 0.2250874 | 0.05034793 |  |  | 0.1692196 | 0.05267763 | 0.2479535 | 0.04786126 | 0.3302026 | 0.04676402
[5 empty] | 0.2271084 | 0.05108834 |  |  | 0.1708425 | 0.05345231 | 0.2489247 | 0.0485651 | 0.3341271 | 0.04745173
[5 empty] | 0.2311269 | 0.05182876 |  |  | 0.1723627 | 0.05422698 | 0.2510012 | 0.04926894 | 0.3345111 | 0.04813944
[5 empty] | 0.2251369 | 0.05256917 |  |  | 0.1731695 | 0.05500165 | 0.2524647 | 0.04997279 | 0.3366278 | 0.04882714
[5 empty] | 0.2201324 | 0.05330958 |  |  | 0.1743524 | 0.05577632 | 0.2553972 | 0.05067663 | 0.3391508 | 0.04951485
[5 empty] | 0.2181076 | 0.05404999 |  |  | 0.1752006 | 0.05655099 | 0.2557805 | 0.05138047 | 0.3413533 | 0.05020255
[5 empty] | 0.2190566 | 0.0547904 |  |  | 0.1767036 | 0.05732566 | 0.2568966 | 0.05208431 | 0.3476087 | 0.05089026
[5 empty] | 0.2359734 | 0.05553081 |  |  | 0.1774508 | 0.05810033 | 0.2602273 | 0.05278816 | 0.3501903 | 0.05157797
[5 empty] | 0.2218521 | 0.05627122 |  |  | 0.1785315 | 0.058875 | 0.2619546 | 0.053492 | 0.3496715 | 0.05226567
[5 empty] | 0.2426867 | 0.05701163 |  |  | 0.180035 | 0.05964967 | 0.2648603 | 0.05419584 | 0.3548257 | 0.05295338
[5 empty] | 0.2354715 | 0.05775204 |  |  | 0.1816509 | 0.06042434 | 0.2652263 | 0.05489968 | 0.3550261 | 0.05364109
[5 empty] | 0.2332005 | 0.05849245 |  |  | 0.1825806 | 0.06119902 | 0.2688345 | 0.05560352 | 0.3590462 | 0.05432879
[5 empty] | 0.2328676 | 0.05923286 |  |  | 0.1829206 | 0.06197369 | 0.2680669 | 0.05630737 | 0.3595594 | 0.0550165
[5 empty] | 0.2374672 | 0.05997327 |  |  | 0.1823834 | 0.06274836 | 0.2708052 | 0.05701121 | 0.3642389 | 0.0557042
[5 empty] | 0.2319931 | 0.06071368 |  |  | 0.1828559 | 0.06352303 | 0.2727315 | 0.05771505 | 0.3668581 | 0.05639191
[5 empty] | 0.2473715 | 0.0614541 |  |  | 0.1847355 | 0.0642977 | 0.2733275 | 0.05841889 | 0.3670903 | 0.05707962
[5 empty] | 0.2348607 | 0.06219451 |  |  | 0.1848194 | 0.06507237 | 0.2753752 | 0.05912273 | 0.370809 | 0.05776732
[5 empty] | 0.2442819 | 0.06293492 |  |  | 0.186005 | 0.06584704 | 0.2764565 | 0.05982658 | 0.3712875 | 0.05845503
[5 empty] | 0.2287034 | 0.06367533 |  |  | 0.1863897 | 0.06662171 | 0.2758533 | 0.06053042 | 0.3725991 | 0.05914273
[5 empty] | 0.2281243 | 0.06441574 |  |  | 0.1866708 | 0.06739638 | 0.2791265 | 0.06123426 | 0.3722171 | 0.05983044
[5 empty] | 0.2485437 | 0.06515615 |  |  | 0.1871457 | 0.06817106 | 0.2772036 | 0.0619381 | 0.373915 | 0.06051815
[5 empty] | 0.2299606 | 0.06589656 |  |  | 0.1886117 | 0.06894573 | 0.2798519 | 0.06264194 | 0.3756724 | 0.06120585
[5 empty] | 0.2373743 | 0.06663697 |  |  | 0.1891662 | 0.0697204 | 0.2779931 | 0.06334579 | 0.3736687 | 0.06189356
[5 empty] | 0.2447837 | 0.06737738 |  |  | 0.1898065 | 0.07049507 | 0.2794259 | 0.06404963 | 0.3752539 | 0.06258127
[5 empty] | 0.2491881 | 0.06811779 |  |  | 0.1894299 | 0.07126974 | 0.2811492 | 0.06475347 | 0.3740283 | 0.06326897
[5 empty] | 0.2365864 | 0.0688582 |  |  | 0.1904337 | 0.07204441 | 0.2822617 | 0.06545731 | 0.373692 | 0.06395668
[5 empty] | 0.2469778 | 0.06959861 |  |  | 0.1910155 | 0.07281908 | 0.2807621 | 0.06616115 | 0.3738452 | 0.06464438
[5 empty] | 0.2373613 | 0.07033903 |  |  | 0.1915724 | 0.07359375 | 0.2831493 | 0.066865 | 0.3720883 | 0.06533209
[5 empty] | 0.2367362 | 0.07107944 |  |  | 0.1926018 | 0.07436842 | 0.2811221 | 0.06756884 | 0.3744214 | 0.0660198
[5 empty] | 0.2371014 | 0.07181985 |  |  | 0.1926011 | 0.0751431 | 0.2832791 | 0.06827268 | 0.3734449 | 0.0667075
[5 empty] | 0.2354561 | 0.07256026 |  |  | 0.1941676 | 0.07591777 | 0.2829192 | 0.06897652 | 0.3730588 | 0.06739521
[5 empty] | 0.2407993 | 0.07330067 |  |  | 0.1940987 | 0.07669244 | 0.2823412 | 0.06968036 | 0.3744635 | 0.06808292
[5 empty] | 0.2391303 | 0.07404108 |  |  | 0.1950917 | 0.07746711 | 0.2841437 | 0.07038421 | 0.3718593 | 0.06877062
[5 empty] | 0.2354479 | 0.07478149 |  |  | 0.194844 | 0.07824178 | 0.2838257 | 0.07108805 | 0.3729463 | 0.06945833
[5 empty] | 0.2417515 | 0.0755219 |  |  | 0.1950528 | 0.07901645 | 0.2854858 | 0.07179189 | 0.3717248 | 0.07014603
[5 empty] | 0.25204 | 0.07626231 |  |  | 0.1943156 | 0.07979112 | 0.2839229 | 0.07249573 | 0.3725951 | 0.07083374
[5 empty] | 0.2433126 | 0.07700272 |  |  | 0.1960297 | 0.08056579 | 0.2843356 | 0.07319958 | 0.3744573 | 0.07152145
[5 empty] | 0.2385683 | 0.07774313 |  |  | 0.1950924 | 0.08134046 | 0.2844229 | 0.07390342 | 0.3737118 | 0.07220915
[5 empty] | 0.2448063 | 0.07848354 |  |  | 0.195501 | 0.08211514 | 0.2864834 | 0.07460726 | 0.3722587 | 0.07289686
[5 empty] | 0.2480256 | 0.07922395 |  |  | 0.1966531 | 0.08288981 | 0.2875159 | 0.0753111 | 0.3740984 | 0.07358457
[5 empty] | 0.2352254 | 0.07996437 |  |  | 0.1956236 | 0.08366448 | 0.2860192 | 0.07601494 | 0.3739309 | 0.07427227
[5 empty] | 0.2494048 | 0.08070478 |  |  | 0.1959312 | 0.08443915 | 0.2879921 | 0.07671879 | 0.3705567 | 0.07495998
[5 empty] | 0.2405628 | 0.08144519 |  |  | 0.195679 | 0.08521382 | 0.2879334 | 0.07742263 | 0.3725759 | 0.07564768
[5 empty] | 0.2466985 | 0.0821856 |  |  | 0.1951785 | 0.08598849 | 0.2879418 | 0.07812647 | 0.3696888 | 0.07633539
[5 empty] | 0.2328111 | 0.08292601 |  |  | 0.1941416 | 0.08676316 | 0.286616 | 0.07883031 | 0.3726956 | 0.0770231
[5 empty] | 0.2338996 | 0.08366642 |  |  | 0.1926799 | 0.08753783 | 0.2870549 | 0.07953415 | 0.3728966 | 0.0777108
[5 empty] | 0.2509631 | 0.08440683 |  |  | 0.1927052 | 0.0883125 | 0.2877528 | 0.080238 | 0.3716919 | 0.07839851
[5 empty] | 0.2390008 | 0.08514724 |  |  | 0.191129 | 0.08908718 | 0.2863744 | 0.08094184 | 0.3711819 | 0.07908622
[5 empty] | 0.2570114 | 0.08588765 |  |  | 0.1896633 | 0.08986185 | 0.2867153 | 0.08164568 | 0.3695668 | 0.07977392
[5 empty] | 0.2349484 | 0.08662806 |  |  | 0.1897196 | 0.09063652 | 0.2871789 | 0.08234952 | 0.3716468 | 0.08046163
[5 empty] | 0.2357842 | 0.08736847 |  |  | 0.1871096 | 0.09141119 | 0.2858686 | 0.08305336 | 0.3704221 | 0.08114933
[5 empty] | 0.2525239 | 0.08810888 |  |  | 0.1872452 | 0.09218586 | 0.2850876 | 0.08375721 | 0.3715931 | 0.08183704
[5 empty] | 0.2561725 | 0.0888493 |  |  | 0.1860379 | 0.09296053 | 0.2865393 | 0.08446105 | 0.3681599 | 0.08252475
[5 empty] | 0.2367352 | 0.08958971 |  |  | 0.1845995 | 0.0937352 | 0.2850271 | 0.08516489 | 0.3708228 | 0.08321245
[5 empty] | 0.2442169 | 0.09033012 |  |  | 0.1819417 | 0.09450987 | 0.2848544 | 0.08586873 | 0.367282 | 0.08390016
[5 empty] | 0.2516229 | 0.09107053 |  |  | 0.1817762 | 0.09528454 | 0.2828245 | 0.08657257 | 0.3681347 | 0.08458787
[5 empty] | 0.2399582 | 0.09181094 |  |  | 0.1797147 | 0.09605921 | 0.2822407 | 0.08727642 | 0.3699548 | 0.08527557
[5 empty] | 0.2382279 | 0.09255135 |  |  | 0.178769 | 0.09683389 | 0.2810065 | 0.08798026 | 0.369837 | 0.08596328
[5 empty] | 0.2504371 | 0.09329176 |  |  | 0.1777507 | 0.09760856 | 0.2803251 | 0.0886841 | 0.3662818 | 0.08665098
[5 empty] | 0.2295908 | 0.09403217 |  |  | 0.1764715 | 0.09838323 | 0.2792999 | 0.08938794 | 0.3657897 | 0.08733869
[5 empty] | 0.2476942 | 0.09477258 |  |  | 0.1756432 | 0.0991579 | 0.2797344 | 0.09009178 | 0.3686614 | 0.0880264
[5 empty] | 0.2447524 | 0.09551299 |  |  | 0.1728774 | 0.09993257 | 0.2789317 | 0.09079563 | 0.3655974 | 0.0887141
[5 empty] | 0.2327704 | 0.0962534 |  |  | 0.1722859 | 0.1007072 | 0.2788954 | 0.09149947 | 0.3646983 | 0.08940181
[5 empty] | 0.2257534 | 0.09699381 |  |  | 0.1709804 | 0.1014819 | 0.2773287 | 0.09220331 | 0.3672647 | 0.09008951
[5 empty] | 0.2277064 | 0.09773422 |  |  | 0.1715725 | 0.1022566 | 0.275635 | 0.09290715 | 0.3659971 | 0.09077722
[5 empty] | 0.2406345 | 0.09847464 |  |  | 0.1692741 | 0.1030313 | 0.2760177 | 0.093611 | 0.3648961 | 0.09146493
[5 empty] | 0.2365428 | 0.09921505 |  |  | 0.1700967 | 0.1038059 | 0.2740801 | 0.09431484 | 0.3637623 | 0.09215263
[5 empty] | 0.2394364 | 0.09995546 |  |  | 0.1678521 | 0.1045806 | 0.2733256 | 0.09501868 | 0.3626963 | 0.09284034
[5 empty] | 0.2303204 | 0.1006959 |  |  | 0.1678521 | 0.1053553 | 0.2729575 | 0.09572252 | 0.3611987 | 0.09352805
[5 empty] | 0.2281999 | 0.1014363 |  |  | 0.1676083 | 0.1061299 | 0.2716791 | 0.09642636 | 0.35987 | 0.09421575
[5 empty] | 0.22508 | 0.1021767 |  |  | 0.167732 | 0.1069046 | 0.268594 | 0.09713021 | 0.3617107 | 0.09490346
[5 empty] | 0.2369657 | 0.1029171 |  |  | 0.168132 | 0.1076793 | 0.2686053 | 0.09783405 | 0.3616216 | 0.09559116
[5 empty] | 0.2238622 | 0.1036575 |  |  | 0.168532 | 0.108454 | 0.2683164 | 0.09853789 | 0.358203 | 0.09627887
[5 empty] | 0.2177745 | 0.1043979 |  |  | 0.1688321 | 0.1092286 | 0.2661308 | 0.09924173 | 0.3592557 | 0.09696658
[5 empty] | 0.2137078 | 0.1051383 |  |  | 0.1674322 | 0.1100033 | 0.2659517 | 0.09994557 | 0.3585802 | 0.09765428
[5 empty] | 0.219667 | 0.1058787 |  |  | 0.1674324 | 0.110778 | 0.2655826 | 0.1006494 | 0.3554771 | 0.09834199
[5 empty] | 0.2296574 | 0.1066192 |  |  | 0.1672326 | 0.1115526 | 0.2642267 | 0.1013533 | 0.354647 | 0.0990297
[5 empty] | 0.2296828 | 0.1073596 |  |  | 0.168333 | 0.1123273 | 0.2629875 | 0.1020571 | 0.3553903 | 0.0997174
[5 empty] | 0.2137146 | 0.1081 |  |  | 0.1684336 | 0.113102 | 0.2600682 | 0.1027609 | 0.3551078 | 0.1004051
[5 empty] | 0.2087384 | 0.1088404 |  |  | 0.1671342 | 0.1138766 | 0.2590723 | 0.1034648 | 0.3535999 | 0.1010928
[5 empty] | 0.2117542 | 0.1095808 |  |  | 0.1673351 | 0.1146513 | 0.2589031 | 0.1041686 | 0.3513673 | 0.1017805
[5 empty] | 0.2137621 | 0.1103212 |  |  | 0.1677361 | 0.115426 | 0.259464 | 0.1048725 | 0.3497105 | 0.1024682
[5 empty] | 0.2117619 | 0.1110616 |  |  | 0.1681373 | 0.1162007 | 0.2574582 | 0.1055763 | 0.3510301 | 0.1031559
[5 empty] | 0.2047537 | 0.111802 |  |  | 0.1682387 | 0.1169753 | 0.2550892 | 0.1062802 | 0.3504267 | 0.1038436
[5 empty] | 0.2017375 | 0.1125424 |  |  | 0.1684404 | 0.11775 | 0.2569593 | 0.106984 | 0.3475008 | 0.1045313
[5 empty] | 0.2087133 | 0.1132829 |  |  | 0.1687423 | 0.1185247 | 0.255542 | 0.1076878 | 0.3464531 | 0.1052191
[5 empty] | 0.215681 | 0.1140233 |  |  | 0.1670445 | 0.1192993 | 0.2549246 | 0.1083917 | 0.343584 | 0.1059068
[5 empty] | 0.2176406 | 0.1147637 |  |  | 0.168847 | 0.120074 | 0.2529072 | 0.1090955 | 0.3434943 | 0.1065945
[5 empty] | 0.2035922 | 0.1155041 |  |  | 0.1682498 | 0.1208487 | 0.2513898 | 0.1097994 | 0.343261 | 0.1072822
[5 empty] | 0.1975357 | 0.1162445 |  |  | 0.1687529 | 0.1216234 | 0.2502724 | 0.1105032 | 0.3417213 | 0.1079699
[5 empty] | 0.2194711 | 0.1169849 |  |  | 0.1677564 | 0.122398 | 0.249655 | 0.111207 | 0.3389733 | 0.1086576
[5 empty] | 0.1963983 | 0.1177253 |  |  | 0.1679603 | 0.1231727 | 0.2507375 | 0.1119109 | 0.3388188 | 0.1093453
[5 empty] | 0.2173175 | 0.1184657 |  |  | 0.1687645 | 0.1239474 | 0.2478201 | 0.1126147 | 0.3363594 | 0.110033
[5 empty] | 0.2002285 | 0.1192061 |  |  | 0.1687691 | 0.124722 | 0.2482026 | 0.1133186 | 0.3334969 | 0.1107207
[5 empty] | 0.1931314 | 0.1199465 |  |  | 0.1682741 | 0.1254967 | 0.2474851 | 0.1140224 | 0.3346331 | 0.1114084
[5 empty] | 0.2030261 | 0.120687 |  |  | 0.1681796 | 0.1262714 | 0.2457676 | 0.1147263 | 0.3310697 | 0.1120961
[5 empty] | 0.2079126 | 0.1214274 |  |  | 0.1677856 | 0.1270461 | 0.2457501 | 0.1154301 | 0.3283085 | 0.1127838
[5 empty] | 0.2057909 | 0.1221678 |  |  | 0.168192 | 0.1278207 | 0.2438325 | 0.1161339 | 0.3274512 | 0.1134715
[5 empty] | 0.1976611 | 0.1229082 |  |  | 0.1675989 | 0.1285954 | 0.245115 | 0.1168378 | 0.3255996 | 0.1141592
[5 empty] | 0.195523 | 0.1236486 |  |  | 0.1682063 | 0.1293701 | 0.2425974 | 0.1175416 | 0.3220554 | 0.1148469
[5 empty] | 0.1883767 | 0.124389 |  |  | 0.1676142 | 0.1301447 | 0.2417798 | 0.1182455 | 0.3191204 | 0.1155346
[5 empty] | 0.1882221 | 0.1251294 |  |  | 0.1680227 | 0.1309194 | 0.2408622 | 0.1189493 | 0.3158963 | 0.1162224
[5 empty] | 0.1910593 | 0.1258698 |  |  | 0.1685317 | 0.1316941 | 0.2404446 | 0.1196532 | 0.3140848 | 0.1169101
[5 empty] | 0.1998883 | 0.1266102 |  |  | 0.1688414 | 0.1324688 | 0.239927 | 0.120357 | 0.3115878 | 0.1175978
[5 empty] | 0.184709 | 0.1273507 |  |  | 0.1674516 | 0.1332434 | 0.2393093 | 0.1210608 | 0.310407 | 0.1182855
[5 empty] | 0.1825213 | 0.1280911 |  |  | 0.1674624 | 0.1340181 | 0.2383917 | 0.1217647 | 0.305244 | 0.1189732
[5 empty] | 0.1803254 | 0.1288315 |  |  | 0.1681739 | 0.1347928 | 0.236574 | 0.1224685 | 0.3033008 | 0.1196609
[5 empty] | 0.1771212 | 0.1295719 |  |  | 0.1683861 | 0.1355674 | 0.2369563 | 0.1231724 | 0.3004789 | 0.1203486
[5 empty] | 0.1969086 | 0.1303123 |  |  | 0.1688989 | 0.1363421 | 0.2368386 | 0.1238762 | 0.2990803 | 0.1210363
[5 empty] | 0.1846877 | 0.1310527 |  |  | 0.1687124 | 0.1371168 | 0.2355208 | 0.12458 | 0.2957065 | 0.121724
[5 empty] | 0.1954585 | 0.1317931 |  |  | 0.1672266 | 0.1378915 | 0.2330031 | 0.1252839 | 0.2916594 | 0.1224117
[5 empty] | 0.1952209 | 0.1325335 |  |  | 0.1672415 | 0.1386661 | 0.2339853 | 0.1259877 | 0.2859407 | 0.1230994
[5 empty] | 0.1819749 | 0.1332739 |  |  | 0.1690572 | 0.1394408 | 0.2336675 | 0.1266916 | 0.2832522 | 0.1237871
[5 empty] | 0.1877205 | 0.1340144 |  |  | 0.1676737 | 0.1402155 | 0.2313497 | 0.1273954 | 0.2820956 | 0.1244748
[5 empty] | 0.1824578 | 0.1347548 |  |  | 0.1681909 | 0.1409901 | 0.2302319 | 0.1280993 | 0.2771727 | 0.1251625
[5 empty] | 0.1711866 | 0.1354952 |  |  | 0.1677089 | 0.1417648 | 0.2292141 | 0.1288031 | 0.2751852 | 0.1258502
[5 empty] | 0.164907 | 0.1362356 |  |  | 0.1677278 | 0.1425395 | 0.2282962 | 0.1295069 | 0.2687348 | 0.1265379
[5 empty] | 0.1826189 | 0.136976 |  |  | 0.1676475 | 0.1433142 | 0.2293784 | 0.1302108 | 0.2649234 | 0.1272257
[5 empty] | 0.1853224 | 0.1377164 |  |  | 0.168568 | 0.1440888 | 0.2286605 | 0.1309146 | 0.2627526 | 0.1279134
[5 empty] | 0.1720175 | 0.1384568 |  |  | 0.1689894 | 0.1448635 | 0.2278426 | 0.1316185 | 0.2581243 | 0.1286011
[5 empty] | 0.180704 | 0.1391972 |  |  | 0.1684117 | 0.1456382 | 0.2275247 | 0.1323223 | 0.2537401 | 0.1292888
[5 empty] | 0.1663821 | 0.1399376 |  |  | 0.1682349 | 0.1464128 | 0.2253067 | 0.1330262 | 0.2513018 | 0.1299765
[5 empty] | 0.1700517 | 0.1406781 |  |  | 0.1685591 | 0.1471875 | 0.2239888 | 0.13373 | 0.2477111 | 0.1306642
[5 empty] | 0.1797127 | 0.1414185 |  |  | 0.1680842 | 0.1479622 | 0.2239708 | 0.1344338 | 0.2416699 | 0.1313519
[5 empty] | 0.1673653 | 0.1421589 |  |  | 0.1679102 | 0.1487368 | 0.2224528 | 0.1351377 | 0.2378799 | 0.1320396
[5 empty] | 0.1640093 | 0.1428993 |  |  | 0.1676372 | 0.1495115 | 0.2222348 | 0.1358415 | 0.2331427 | 0.1327273
[5 empty] | 0.1706447 | 0.1436397 |  |  | 0.1693653 | 0.1502862 | 0.2199168 | 0.1365454 | 0.2318602 | 0.133415
[5 empty] | 0.1652716 | 0.1443801 |  |  | 0.1680943 | 0.1510609 | 0.2214988 | 0.1372492 | 0.2258342 | 0.1341027
[5 empty] | 0.1598899 | 0.1451205 |  |  | 0.1683244 | 0.1518355 | 0.2183807 | 0.137953 | 0.2213663 | 0.1347904
[5 empty] | 0.1714996 | 0.1458609 |  |  | 0.1680555 | 0.1526102 | 0.2187626 | 0.1386569 | 0.2176582 | 0.1354781
[5 empty] | 0.1701007 | 0.1466013 |  |  | 0.1677877 | 0.1533849 | 0.2193445 | 0.1393607 | 0.2151119 | 0.1361658
[5 empty] | 0.1506932 | 0.1473417 |  |  | 0.168521 | 0.1541595 | 0.2184264 | 0.1400646 | 0.2106289 | 0.1368535