## 1
Общество с ограниченной ответственностью "Инженерная геология" (ООО "ИнжГео") | [11 empty] | Общество с ограниченной ответственностью "Инженерная геология" (ООО "ИнжГео")
Юр. адрес: 117279, г. Москва, ул. Миклухо-Маклая, 36 а, этаж 5, пом. XXIII к. 76-84 | [11 empty] | Юр. адрес: 117279, г. Москва, ул. Миклухо-Маклая, 36 а, этаж 5, пом. XXIII к. 76-84 | [8 empty] | нагр |  |  | X0 | Y0 | R |  | нагр |  |  |  | X0 | Y0 | R | нагр |  |  |  | X0 | Y0 | R |  | нагр |  |  |  | X0 | Y0 | R
Телефон/факс +7 (495) 132-30-00, Адрес электронной почты inbox@inj-geo.ru | [11 empty] | Телефон/факс +7 (495) 132-30-00, Адрес электронной почты inbox@inj-geo.ru | [12 empty] | 0 | [7 empty] | 0 | [6 empty] | 0 | [7 empty] | 0
[21 empty] | девиатор | [6 empty] | девиатор | [6 empty] | девиатор | [7 empty] | девиатор
Испытательная лаборатория ООО «ИнжГео» | [11 empty] | Испытательная лаборатория ООО «ИнжГео» | [8 empty] | x0 | Угол | X | Y |  |  |  | x0 |  | Угол | X | Y |  |  | x0 |  | Угол | X | Y |  |  |  | x0 |  | Угол | X | Y
Адрес места осуществления деятельности лаборатории: г. Москва, просп. Вернадского, д. 51, стр. 1 | [11 empty] | Адрес места осуществления деятельности лаборатории: г. Москва, просп. Вернадского, д. 51, стр. 1 | [9 empty] | 0 | [7 empty] | 0 | [6 empty] | 0 | [7 empty] | 0
Телефон +7(910)4557682, E-mail: slg85@mail.ru | [11 empty] | Телефон +7(910)4557682, E-mail: slg85@mail.ru | [9 empty] | 5 | [7 empty] | 5 | [6 empty] | 5 | [7 empty] | 5
[22 empty] | 10 | [7 empty] | 10 | [6 empty] | 10 | [7 empty] | 10
[12 empty] | Протокол испытаний № 13-63/385 от 18-11-2023 | [9 empty] | 15 | [7 empty] | 15 | [6 empty] | 15 | [7 empty] | 15
[22 empty] | 20 | [7 empty] | 20 | [6 empty] | 20 | [7 empty] | 20
[12 empty] | Наименование и адрес заказчика: Переход трубопровода через р. Енисей | [9 empty] | 25 | [7 empty] | 25 | [6 empty] | 25 | [7 empty] | 25
[12 empty] | Наименование объекта: ООО Регионстрой | [9 empty] | 30 | [7 empty] | 30 | [6 empty] | 30 | [7 empty] | 30
Наименование используемого метода/методики: ГОСТ 12248.4-2020 | [11 empty] | Наименование используемого метода/методики: ГОСТ 12248.3-2020 | [9 empty] | 35 | [7 empty] | 35 | [6 empty] | 35 | [7 empty] | 35
Условия проведения испытания: температура окружающей среды (18 - 25)0С, влажность воздуха (40 - 75)% | [11 empty] | Условия проведения испытания: температура окружающей среды (18 - 25)0С, влажность воздуха (40 - 75)% | [9 empty] | 40 | [7 empty] | 40 | [6 empty] | 40 | [7 empty] | 40
[12 empty] | Дата получение объекта подлежащего испытаниям: 22-10-2023 | [9 empty] | 45 | [7 empty] | 45 | [6 empty] | 45 | [7 empty] | 45
[12 empty] | Дата испытания: 25.10.2022-19.11.2385 | [9 empty] | 50 | [7 empty] | 50 | [6 empty] | 50 | [7 empty] | 50
[22 empty] | 55 | [7 empty] | 55 | [6 empty] | 55 | [7 empty] | 55
Испытание грунтов методом трехосного сжатия | [11 empty] | Испытание грунтов методом трехосного сжатия | [9 empty] | 60 | [7 empty] | 60 | [6 empty] | 60 | [7 empty] | 60
[22 empty] | 65 | [7 empty] | 65 | [6 empty] | 65 | [7 empty] | 65
Лабораторный номер: | [6 empty] | We, д.е. = |  |  |  |  | Лабораторный номер: |  | 1420 |  |  |  | We, д.е. = | 0.232827964 |  |  | 70 | [7 empty] | 70 | [6 empty] | 70 | [7 empty] | 70
Номер скважины: | [6 empty] | ρ, г/см3 = |  |  |  |  | Номер скважины: |  | BH-165 |  |  |  | ρ, г/см3 = | 1.92 |  |  | 75 | [7 empty] | 75 | [6 empty] | 75 | [7 empty] | 75
Глубина отбора, м: | [6 empty] | ρs, г/см3 = |  |  |  |  | Глубина отбора, м: |  | 3.9 |  |  |  | ρs, г/см3 = | 2.68 |  |  | 80 | [7 empty] | 80 | [6 empty] | 80 | [7 empty] | 80
Наименование грунта: | [6 empty] | e, д.е. = |  |  |  |  | Наименование грунта: |  | Суглинок щебенистый, после оттаивания текучепластичный, легкий песчанистый |  |  |  | e, д.е. = | 0.7208224 |  |  | 85 | [7 empty] | 85 | [6 empty] | 85 | [7 empty] | 85
Схема проведения опыта: | [6 empty] | IL, д.е. = |  |  |  |  | Схема проведения опыта: |  | КД |  |  |  | IL, д.е. = | 0.823 |  |  | 90 | [7 empty] | 90 | [6 empty] | 90 | [7 empty] | 90
[22 empty] | 95 | [7 empty] | 95 | [6 empty] | 95 | [7 empty] | 95
[22 empty] | 100 | [7 empty] | 100 | [6 empty] | 100 | [7 empty] | 100
Результаты испытаний | [11 empty] | Результаты испытаний | [9 empty] | 105 | [7 empty] | 105 | [6 empty] | 105 | [7 empty] | 105
[22 empty] | 110 | [7 empty] | 110 | [6 empty] | 110 | [7 empty] | 110
[22 empty] | 115 | [7 empty] | 115 | [6 empty] | 115 | [7 empty] | 115
[22 empty] | 120 | [7 empty] | 120 | [6 empty] | 120 | [7 empty] | 120
[22 empty] | 125 | [7 empty] | 125 | [6 empty] | 125 | [7 empty] | 125
[22 empty] | 130 | [7 empty] | 130 | [6 empty] | 130 | [7 empty] | 130
[22 empty] | 135 | [7 empty] | 135 | [6 empty] | 135 | [7 empty] | 135
[22 empty] | 140 | [7 empty] | 140 | [6 empty] | 140 | [7 empty] | 140
[22 empty] | 145 | [7 empty] | 145 | [6 empty] | 145 | [7 empty] | 145
[22 empty] | 150 | [7 empty] | 150 | [6 empty] | 150 | [7 empty] | 150
[22 empty] | 155 | [7 empty] | 155 | [6 empty] | 155 | [7 empty] | 155
[22 empty] | 160 | [7 empty] | 160 | [6 empty] | 160 | [7 empty] | 160
[22 empty] | 165 | [7 empty] | 165 | [6 empty] | 165 | [7 empty] | 165
[22 empty] | 170 | [7 empty] | 170 | [6 empty] | 170 | [7 empty] | 170
[22 empty] | 175 | [7 empty] | 175 | [6 empty] | 175 | [7 empty] | 175
[22 empty] | 180 | [7 empty] | 180 | [6 empty] | 180 | [7 empty] | 180
[13 empty] | Давление в камере, Мпа σ3 | Вертикальная нагрузка, Мпа σ1 | Поровое давление, Мпа u
| K0, д.е. | 0.7580781 |  |  |  |  | Коэфф. Точки | [5 empty] | 0.0733824 | 0.1842158 | [5 empty] | 1 | [6 empty] | σ3,кПа | σ1,кПа | u, кПа |  |  |  | 4
| q_zg, МПа | 0.05562959 | [10 empty] | 0.1733824 | 0.3480409 | [27 empty] | δ3, Мпа | δ1-δ3, МПа | δ1, МПа | δ1, КПа
|  |  | Модуль деформации, МПа: | [9 empty] | 0.2733824 | 0.511866 | [21 empty] | С, МПа:
|  |  | Е0= |  | Точки модуля (полное напр.), МПа |  |  |  | 0.05562959 | 0.08900735 | [25 empty] | φ, град:
|  |  | E50 = |  | qf (полное напр.), МПа |  |  |  | 0.137035 | [26 empty] | E, Мпа
|  |  | Коэф. Поперечной деформации, ϑ = | [9 empty] | Эффективные значения угла внутреннего трения и удельного сцепления ϕ', С' | [13 empty] | x | 0
[13 empty] | ϕ', град. = | 14 | [12 empty] | y |  |  |  | С, кПа | φ,°
[13 empty] | С', МПа = | 0.025
| Исполнитель: | [6 empty] | Морозов Д.С. |  |  |  |  | Исполнитель: |  |  |  |  | Морозов Д.С.
| Начальник исп. лаборатории: | [6 empty] | Семиколенова Л.Г. |  |  |  |  | Начальник исп. лаборатории: |  |  |  |  | Семиколенова Л.Г.
Лист 1 , всего листов 2 | [11 empty] | Лист 2 , всего листов 2
Частичное воспроизведение протокола испытаний без письменного разрешения ООО «ИнжГео» ЗАПРЕЩАЕТСЯ | [11 empty] | Частичное воспроизведение протокола испытаний без письменного разрешения ООО «ИнжГео» ЗАПРЕЩАЕТСЯ
[5 empty] | второй график |  | первый график | [9 empty] | К Пуассона
dev50 | epsE50 | ind | devE0 | epsE0 | dev | eps | sigma |  | dev1 | eps1 | dev2 | eps2 | dev3 | eps3 |  | Глины
0.06365255 | 0.002514024 |  |  |  | 0 | 0 |  |  | 0 | 0 | 0 | 0 | 0.0386176 | 0.0002365947 |  | < 0 | 0,20-0,30
ind |  |  |  |  | 0.03337775 | 0.0008380081 |  |  | 0.03393345 | 0.0007302173 | 0.0396176 | 0.0004087229 | 0.1192418 | 0.00114924 |  | 0-0,25 | 0,30-0,38
2 |  |  |  |  | 0.03782983 | 0.001392149 |  |  | 0.04402944 | 0.001105438 | 0.08732925 | 0.001417304 | 0.124302 | 0.001567795 |  | 0,25< | 0,38-0,45
E0 |  |  |  |  | 0.05946947 | 0.002088224 |  |  | 0.05541672 | 0.002188741 | 0.09317436 | 0.002303106 | 0.1319724 | 0.002351692 |  | Суглинки | 0,35-0,37
epsE0 | devE0 |  |  |  | 0.06365255 | 0.002514024 |  |  | 0.05867963 | 0.002920869 | 0.1008412 | 0.003070809 | 0.141125 | 0.00313559 |  | Пески и супеси | 0,30-0,35
0.0008380081 | 0.03337775 |  |  |  | 0.06123454 | 0.003480373 |  |  | 0.06131962 | 0.003651087 | 0.1064718 | 0.003838511 | 0.1480746 | 0.003919487
[5 empty] | 0.06406402 | 0.004176447 |  |  | 0.06424601 | 0.004381304 | 0.1119748 | 0.004606213 | 0.156036 | 0.004703385
График E50 |  | График E |  |  | 0.07273583 | 0.004872522 |  |  | 0.06735922 | 0.005111521 | 0.1167594 | 0.005373915 | 0.1643238 | 0.005487282
eps | q | sigma |  |  | 0.0722522 | 0.005568596 |  |  | 0.07015963 | 0.005841739 | 0.1221342 | 0.006141617 | 0.169353 | 0.00627118
Горизонтальная линия E50 |  | Касательная |  |  | 0.08061538 | 0.006264671 |  |  | 0.07354764 | 0.006571956 | 0.1259084 | 0.006909319 | 0.1769383 | 0.007055077
0 |  | a | b |  | 0.08582759 | 0.006960745 |  |  | 0.07552366 | 0.007302173 | 0.1308906 | 0.007677022 | 0.1813944 | 0.007838975
|  |  | 0 |  | 0.07789107 | 0.00765682 |  |  | 0.07838808 | 0.008032391 | 0.1344898 | 0.008444724 | 0.1877361 | 0.008622872
Вертикальная линия E50 |  | p1 и p2 |  |  | 0.08680807 | 0.008352894 |  |  | 0.08084129 | 0.008762608 | 0.138915 | 0.009212426 | 0.1914783 | 0.00940677
| 0 | 0 |  |  | 0.09558082 | 0.009048969 |  |  | 0.0835837 | 0.009492825 | 0.140875 | 0.009980128 | 0.1966356 | 0.01019067
[5 empty] | 0.09021155 | 0.009745043 |  |  | 0.0852157 | 0.01022304 | 0.1451787 | 0.01074783 | 0.2002229 | 0.01097456
Касательная линия E50 |  |  |  |  | 0.09470251 | 0.01044112 |  |  | 0.08733769 | 0.01095326 | 0.1483349 | 0.01151553 | 0.204755 | 0.01175846
0 | 0 | Горизонтальная 1 |  |  | 0.09305592 | 0.01113719 |  |  | 0.08955008 | 0.01168348 | 0.1506527 | 0.01228323 | 0.2093465 | 0.01254236
[5 empty] | 0.09527403 | 0.01183327 |  |  | 0.09155325 | 0.01241369 | 0.1524408 | 0.01305094 | 0.2108124 | 0.01332626
Горизонтальная линия qкр |  |  |  |  | 0.1073591 | 0.01252934 |  |  | 0.09284761 | 0.01314391 | 0.1546082 | 0.01381864 | 0.2136673 | 0.01411015
Горизонтальная линия q |  | Горизонтальная 2 |  |  | 0.09731328 | 0.01322542 |  |  | 0.09473355 | 0.01387413 | 0.1572638 | 0.01458634 | 0.2166261 | 0.01489405
0 |  | 0 |  |  | 0.1021389 | 0.01392149 |  |  | 0.09671148 | 0.01460435 | 0.1597165 | 0.01535404 | 0.2181035 | 0.01567795
[5 empty] | 0.1028382 | 0.01461756 |  |  | 0.09798178 | 0.01533456 | 0.161475 | 0.01612175 | 0.2223143 | 0.01646185
Вертикальная линия q |  |  |  |  | 0.1084133 | 0.01531364 |  |  | 0.09964487 | 0.01606478 | 0.1620485 | 0.01688945 | 0.2229733 | 0.01724574
| 0 |  |  |  | 0.1128665 | 0.01600971 |  |  | 0.1002011 | 0.016795 | 0.1636457 | 0.01765715 | 0.2256952 | 0.01802964
[5 empty] | 0.1092002 | 0.01670579 |  |  | 0.101851 | 0.01752522 | 0.1654755 | 0.01842485 | 0.2250949 | 0.01881354
[5 empty] | 0.1114164 | 0.01740186 |  |  | 0.1028948 | 0.01825543 | 0.1661468 | 0.01919255 | 0.226787 | 0.01959744
[5 empty] | 0.1145174 | 0.01809794 |  |  | 0.104133 | 0.01898565 | 0.1664686 | 0.01996026 | 0.2288865 | 0.02038133
[5 empty] | 0.1185055 | 0.01879401 |  |  | 0.1046659 | 0.01971587 | 0.1668496 | 0.02072796 | 0.227808 | 0.02116523
[5 empty] | 0.1163829 | 0.01949009 |  |  | 0.105394 | 0.02044609 | 0.1677989 | 0.02149566 | 0.2300664 | 0.02194913
[5 empty] | 0.1131518 | 0.02018616 |  |  | 0.1059177 | 0.0211763 | 0.1673253 | 0.02226336 | 0.2302763 | 0.02273303
[5 empty] | 0.1228145 | 0.02088224 |  |  | 0.1066374 | 0.02190652 | 0.1676377 | 0.02303106 | 0.2286527 | 0.02351692
[5 empty] | 0.1123732 | 0.02157831 |  |  | 0.1073534 | 0.02263674 | 0.1688449 | 0.02379877 | 0.2292102 | 0.02430082
[5 empty] | 0.1188302 | 0.02227438 |  |  | 0.1071661 | 0.02336695 | 0.168856 | 0.02456647 | 0.2303636 | 0.02508472
[5 empty] | 0.1171876 | 0.02297046 |  |  | 0.1073761 | 0.02409717 | 0.168173 | 0.02533417 | 0.228743 | 0.02586862
[5 empty] | 0.1154478 | 0.02366653 |  |  | 0.1078836 | 0.02482739 | 0.1689189 | 0.02610187 | 0.2293441 | 0.02665251
[5 empty] | 0.1166129 | 0.02436261 |  |  | 0.1077832 | 0.02555761 | 0.1686426 | 0.02686958 | 0.2279694 | 0.02743641
[5 empty] | 0.1186852 | 0.02505868 |  |  | 0.1079375 | 0.02628782 | 0.1679861 | 0.02763728 | 0.2259231 | 0.02822031
[5 empty] | 0.1166667 | 0.02575476 |  |  | 0.1075534 | 0.02701804 | 0.1652915 | 0.02840498 | 0.2219094 | 0.02900421
[5 empty] | 0.1205613 | 0.02645083 |  |  | 0.1066475 | 0.02774826 | 0.1651011 | 0.02917268 | 0.2199325 | 0.0297881
[5 empty] | 0.1243761 | 0.02714691 |  |  | 0.1066364 | 0.02847848 | 0.1626569 | 0.02994038 | 0.2170967 | 0.030572
[5 empty] | 0.118118 | 0.02784298 |  |  | 0.1052368 | 0.02920869 | 0.1613011 | 0.03070809 | 0.2136063 | 0.0313559
[5 empty] | 0.1117942 | 0.02853906 |  |  | 0.1053652 | 0.02993891 | 0.1601758 | 0.03147579 | 0.2123654 | 0.0321398
[5 empty] | 0.1144119 | 0.02923513 |  |  | 0.1037382 | 0.03066913 | 0.1578231 | 0.03224349 | 0.2078783 | 0.03292369
[5 empty] | 0.1189781 | 0.0299312 |  |  | 0.1035726 | 0.03139935 | 0.1573851 | 0.03301119 | 0.2062491 | 0.03370759
[5 empty] | 0.1114999 | 0.03062728 |  |  | 0.1032848 | 0.03212956 | 0.1561039 | 0.03377889 | 0.2039822 | 0.03449149
[5 empty] | 0.1099845 | 0.03132335 |  |  | 0.1014916 | 0.03285978 | 0.1546218 | 0.0345466 | 0.2037818 | 0.03527539
[5 empty] | 0.111439 | 0.03201943 |  |  | 0.1010094 | 0.03359 | 0.1524807 | 0.0353143 | 0.202652 | 0.03605928
[5 empty] | 0.1168704 | 0.0327155 |  |  | 0.1009551 | 0.03432021 | 0.1518229 | 0.036082 | 0.2016971 | 0.03684318
[5 empty] | 0.1192858 | 0.03341158 |  |  | 0.09924505 | 0.03505043 | 0.1501904 | 0.0368497 | 0.2024923 | 0.03762708
[5 empty] | 0.1076925 | 0.03410765 |  |  | 0.09909602 | 0.03578065 | 0.1489255 | 0.03761741 | 0.2011625 | 0.03841098
[5 empty] | 0.1150974 | 0.03480373 |  |  | 0.09812458 | 0.03651087 | 0.1497701 | 0.03838511 | 0.2031969 | 0.03919487
[5 empty] | 0.1115077 | 0.0354998 |  |  | 0.09834736 | 0.03724108 | 0.1491403 | 0.03915281 | 0.2035848 | 0.03997877
[5 empty] | 0.1169306 | 0.03619587 |  |  | 0.09788097 | 0.0379713 | 0.1486924 | 0.03992051 | 0.2025154 | 0.04076267
[5 empty] | 0.110373 | 0.03689195 |  |  | 0.09784203 | 0.03870152 | 0.1490888 | 0.04068821 | 0.205078 | 0.04154657
[5 empty] | 0.1168421 | 0.03758802 |  |  | 0.09734715 | 0.03943174 | 0.1502191 | 0.04145592 | 0.2044617 | 0.04233046
[5 empty] | 0.1163451 | 0.0382841 |  |  | 0.09687465 | 0.04016195 | 0.1505727 | 0.04222362 | 0.2074558 | 0.04311436
[5 empty] | 0.103889 | 0.03898017 |  |  | 0.09777135 | 0.04089217 | 0.151939 | 0.04299132 | 0.2065496 | 0.04389826
[5 empty] | 0.1064809 | 0.03967625 |  |  | 0.09703239 | 0.04162239 | 0.1528075 | 0.04375902 | 0.2087323 | 0.04468216
[5 empty] | 0.107128 | 0.04037232 |  |  | 0.0975534 | 0.04235261 | 0.1522677 | 0.04452672 | 0.2106932 | 0.04546605
[5 empty] | 0.1068373 | 0.0410684 |  |  | 0.09823 | 0.04308282 | 0.1535091 | 0.04529443 | 0.2110214 | 0.04624995
[5 empty] | 0.106616 | 0.04176447 |  |  | 0.09825783 | 0.04381304 | 0.1555211 | 0.04606213 | 0.2126062 | 0.04703385
[5 empty] | 0.1074711 | 0.04246055 |  |  | 0.09873251 | 0.04454326 | 0.1557931 | 0.04682983 | 0.2143368 | 0.04781775
[5 empty] | 0.1124098 | 0.04315662 |  |  | 0.09884969 | 0.04527347 | 0.1565148 | 0.04759753 | 0.2163026 | 0.04860164
[5 empty] | 0.1084415 | 0.04385269 |  |  | 0.100105 | 0.04600369 | 0.1579755 | 0.04836524 | 0.2177927 | 0.04938554
[5 empty] | 0.1055696 | 0.04454877 |  |  | 0.09969404 | 0.04673391 | 0.1588647 | 0.04913294 | 0.2204964 | 0.05016944
[5 empty] | 0.106787 | 0.04524484 |  |  | 0.1002125 | 0.04746413 | 0.1612718 | 0.04990064 | 0.2199028 | 0.05095334
[5 empty] | 0.1140862 | 0.04594092 |  |  | 0.1013559 | 0.04819434 | 0.1622864 | 0.05066834 | 0.2219013 | 0.05173723
[5 empty] | 0.1114597 | 0.04663699 |  |  | 0.10202 | 0.04892456 | 0.1624979 | 0.05143604 | 0.2239811 | 0.05252113
[5 empty] | 0.1079001 | 0.04733307 |  |  | 0.1026004 | 0.04965478 | 0.1646958 | 0.05220375 | 0.2248315 | 0.05330503
[5 empty] | 0.1144 | 0.04802914 |  |  | 0.1024927 | 0.050385 | 0.1652696 | 0.05297145 | 0.2275416 | 0.05408893
[5 empty] | 0.1079519 | 0.04872522 |  |  | 0.1040925 | 0.05111521 | 0.1663086 | 0.05373915 | 0.2298006 | 0.05487282
[5 empty] | 0.1075483 | 0.04942129 |  |  | 0.1036955 | 0.05184543 | 0.1674025 | 0.05450685 | 0.230498 | 0.05565672
[5 empty] | 0.1121819 | 0.05011737 |  |  | 0.1047973 | 0.05257565 | 0.1690405 | 0.05527455 | 0.2318228 | 0.05644062
[5 empty] | 0.1178451 | 0.05081344 |  |  | 0.1055935 | 0.05330586 | 0.1706124 | 0.05604226 | 0.2333643 | 0.05722452
[5 empty] | 0.1075305 | 0.05150951 |  |  | 0.1064798 | 0.05403608 | 0.1713074 | 0.05680996 | 0.2327118 | 0.05800841
[5 empty] | 0.1192307 | 0.05220559 |  |  | 0.1064518 | 0.0547663 | 0.171015 | 0.05757766 | 0.2356545 | 0.05879231
[5 empty] | 0.1199382 | 0.05290166 |  |  | 0.1070052 | 0.05549652 | 0.1714249 | 0.05834536 | 0.2358816 | 0.05957621
[5 empty] | 0.1176455 | 0.05359774 |  |  | 0.1074354 | 0.05622673 | 0.1732263 | 0.05911307 | 0.2358824 | 0.06036011
[5 empty] | 0.1113453 | 0.05429381 |  |  | 0.1079383 | 0.05695695 | 0.1724087 | 0.05988077 | 0.2384836 | 0.061144
[5 empty] | 0.12203 | 0.05498989 |  |  | 0.1086094 | 0.05768717 | 0.1731617 | 0.06064847 | 0.2387062 | 0.0619279
[5 empty] | 0.1236922 | 0.05568596 |  |  | 0.1088444 | 0.05841739 | 0.1746585 | 0.06141617 | 0.2384609 | 0.0627118
[5 empty] | 0.1203245 | 0.05638204 |  |  | 0.1091388 | 0.0591476 | 0.1740294 | 0.06218387 | 0.2397131 | 0.0634957
[5 empty] | 0.1249194 | 0.05707811 |  |  | 0.1098884 | 0.05987782 | 0.1733793 | 0.06295158 | 0.2399614 | 0.06427959
[5 empty] | 0.1194695 | 0.05777418 |  |  | 0.1098887 | 0.06060804 | 0.1739254 | 0.06371928 | 0.2399044 | 0.06506349
[5 empty] | 0.1159673 | 0.05847026 |  |  | 0.1108334 | 0.06133826 | 0.1750675 | 0.06448698 | 0.2411406 | 0.06584739
[5 empty] | 0.1254054 | 0.05916633 |  |  | 0.1099543 | 0.06206847 | 0.1750054 | 0.06525468 | 0.2407687 | 0.06663128
[5 empty] | 0.1267763 | 0.05986241 |  |  | 0.1111727 | 0.06279869 | 0.1740391 | 0.06602238 | 0.2419873 | 0.06741518
[5 empty] | 0.1210725 | 0.06055848 |  |  | 0.1105901 | 0.06352891 | 0.1747685 | 0.06679009 | 0.2424948 | 0.06819908
[5 empty] | 0.1273051 | 0.06125456 |  |  | 0.1117061 | 0.06425912 | 0.1749935 | 0.06755779 | 0.24169 | 0.06898298
[5 empty] | 0.127447 | 0.06195063 |  |  | 0.1115203 | 0.06498934 | 0.1751139 | 0.06832549 | 0.2418714 | 0.06976687
[5 empty] | 0.125604 | 0.06264671 |  |  | 0.1120321 | 0.06571956 | 0.1747297 | 0.06909319 | 0.2426375 | 0.07055077
[5 empty] | 0.1257582 | 0.06334278 |  |  | 0.1115411 | 0.06644978 | 0.1752406 | 0.0698609 | 0.2450871 | 0.07133467
[5 empty] | 0.1229096 | 0.06403886 |  |  | 0.1116468 | 0.06717999 | 0.1759468 | 0.0706286 | 0.2449186 | 0.07211857
[5 empty] | 0.1220581 | 0.06473493 |  |  | 0.1120488 | 0.06791021 | 0.1746479 | 0.0713963 | 0.2453306 | 0.07290246
[5 empty] | 0.1272036 | 0.065431 |  |  | 0.1122465 | 0.06864043 | 0.1762439 | 0.072164 | 0.2445218 | 0.07368636
[5 empty] | 0.1223459 | 0.06612708 |  |  | 0.1131395 | 0.06937065 | 0.1754347 | 0.0729317 | 0.2452906 | 0.07447026
[5 empty] | 0.1244849 | 0.06682315 |  |  | 0.1126274 | 0.07010086 | 0.1759202 | 0.07369941 | 0.2462358 | 0.07525416
[5 empty] | 0.1226207 | 0.06751923 |  |  | 0.1131096 | 0.07083108 | 0.1757003 | 0.07446711 | 0.2462559 | 0.07603805
[5 empty] | 0.120753 | 0.0682153 |  |  | 0.1135857 | 0.0715613 | 0.1754749 | 0.07523481 | 0.2455494 | 0.07682195
[5 empty] | 0.1248818 | 0.06891138 |  |  | 0.1137552 | 0.07229152 | 0.1756438 | 0.07600251 | 0.246115 | 0.07760585
[5 empty] | 0.129007 | 0.06960745 |  |  | 0.1139177 | 0.07302173 | 0.1767069 | 0.07677022 | 0.2460512 | 0.07838975
[5 empty] | 0.1171286 | 0.07030353 |  |  | 0.1137727 | 0.07375195 | 0.1753642 | 0.07753792 | 0.2467567 | 0.07917364
[5 empty] | 0.1232463 | 0.0709996 |  |  | 0.1136196 | 0.07448217 | 0.1766155 | 0.07830562 | 0.2482299 | 0.07995754
[5 empty] | 0.1263601 | 0.07169568 |  |  | 0.1137582 | 0.07521238 | 0.1770608 | 0.07907332 | 0.2470696 | 0.08074144
[5 empty] | 0.12247 | 0.07239175 |  |  | 0.1136878 | 0.0759426 | 0.1761999 | 0.07984102 | 0.2474743 | 0.08152534
[5 empty] | 0.1265757 | 0.07308782 |  |  | 0.113608 | 0.07667282 | 0.1762326 | 0.08060873 | 0.2475425 | 0.08230923
[5 empty] | 0.1216773 | 0.0737839 |  |  | 0.1147183 | 0.07740304 | 0.175859 | 0.08137643 | 0.2479729 | 0.08309313
[5 empty] | 0.1267747 | 0.07447997 |  |  | 0.1147183 | 0.07813325 | 0.1758788 | 0.08214413 | 0.2481392 | 0.08387703
[5 empty] | 0.1218676 | 0.07517605 |  |  | 0.1140075 | 0.07886347 | 0.176792 | 0.08291183 | 0.2464768 | 0.08466093
[5 empty] | 0.1209561 | 0.07587212 |  |  | 0.1148854 | 0.07959369 | 0.1760985 | 0.08367953 | 0.2482884 | 0.08544482
[5 empty] | 0.1180401 | 0.0765682 |  |  | 0.1142516 | 0.08032391 | 0.1758883 | 0.08444724 | 0.2479805 | 0.08622872
[5 empty] | 0.1221194 | 0.07726427 |  |  | 0.1150056 | 0.08105412 | 0.1771142 | 0.08521494 | 0.2456596 | 0.08701262
[5 empty] | 0.122194 | 0.07796035 |  |  | 0.1143468 | 0.08178434 | 0.1755729 | 0.08598264 | 0.246732 | 0.08779652
[5 empty] | 0.1242638 | 0.07865642 |  |  | 0.114675 | 0.08251456 | 0.1767677 | 0.08675034 | 0.2439044 | 0.08858041
[5 empty] | 0.1243286 | 0.07935249 |  |  | 0.1148895 | 0.08324478 | 0.1752019 | 0.08751805 | 0.2442831 | 0.08936431
[5 empty] | 0.1273884 | 0.08004857 |  |  | 0.1147867 | 0.08397499 | 0.1758789 | 0.08828575 | 0.2430747 | 0.09014821
[5 empty] | 0.122443 | 0.08074464 |  |  | 0.1147459 | 0.08470521 | 0.1742018 | 0.08905345 | 0.2416857 | 0.09093211
[5 empty] | 0.1184925 | 0.08144072 |  |  | 0.1151647 | 0.08543543 | 0.1751741 | 0.08982115 | 0.2407224 | 0.091716
[5 empty] | 0.1245367 | 0.08213679 |  |  | 0.1150448 | 0.08616564 | 0.1732991 | 0.09058885 | 0.2396914 | 0.0924999
[5 empty] | 0.1255754 | 0.08283287 |  |  | 0.1148881 | 0.08689586 | 0.17328 | 0.09135656 | 0.2380991 | 0.0932838
[5 empty] | 0.1286087 | 0.08352894 |  |  | 0.1142962 | 0.08762608 | 0.1735201 | 0.09212426 | 0.2371521 | 0.0940677
[5 empty] | 0.1266363 | 0.08422502 |  |  | 0.1141711 | 0.0883563 | 0.1722228 | 0.09289196 | 0.2365568 | 0.09485159
[5 empty] | 0.1256583 | 0.08492109 |  |  | 0.1138144 | 0.08908651 | 0.1711913 | 0.09365966 | 0.2355197 | 0.09563549
[5 empty] | 0.1276745 | 0.08561717 |  |  | 0.1128279 | 0.08981673 | 0.170529 | 0.09442736 | 0.2329473 | 0.09641939
[5 empty] | 0.1286849 | 0.08631324 |  |  | 0.1132134 | 0.09054695 | 0.1698391 | 0.09519507 | 0.233146 | 0.09720329
[5 empty] | 0.1306892 | 0.08700931 |  |  | 0.1129727 | 0.09127717 | 0.169525 | 0.09596277 | 0.2296223 | 0.09798718
[5 empty] | 0.1216753 | 0.08770539 |  |  | 0.1124075 | 0.09200738 | 0.16939 | 0.09673047 | 0.2285826 | 0.09877108
[5 empty] | 0.1206171 | 0.08840146 |  |  | 0.1121196 | 0.0927376 | 0.1690374 | 0.09749817 | 0.2271336 | 0.09955498
[5 empty] | 0.1245154 | 0.08909754 |  |  | 0.1118108 | 0.09346782 | 0.1666704 | 0.09826588 | 0.2268816 | 0.1003389
[5 empty] | 0.1233725 | 0.08979361 |  |  | 0.1109828 | 0.09419804 | 0.1659924 | 0.09903358 | 0.2251331 | 0.1011228
[5 empty] | 0.1261903 | 0.09048969 |  |  | 0.1103375 | 0.09492825 | 0.1661067 | 0.09980128 | 0.2231946 | 0.1019067
[5 empty] | 0.1199709 | 0.09118576 |  |  | 0.1106766 | 0.09565847 | 0.1659166 | 0.100569 | 0.2209725 | 0.1026906
[5 empty] | 0.1297164 | 0.09188184 |  |  | 0.1102018 | 0.09638869 | 0.1649254 | 0.1013367 | 0.2212735 | 0.1034745
[5 empty] | 0.1204288 | 0.09257791 |  |  | 0.109615 | 0.0971189 | 0.1640364 | 0.1021044 | 0.2196038 | 0.1042584
[5 empty] | 0.1221103 | 0.09327398 |  |  | 0.1092179 | 0.09784912 | 0.1630529 | 0.1028721 | 0.21747 | 0.1050423
[5 empty] | 0.1247627 | 0.09397006 |  |  | 0.1078122 | 0.09857934 | 0.1611782 | 0.1036398 | 0.2157786 | 0.1058262
[5 empty] | 0.1213883 | 0.09466613 |  |  | 0.1078998 | 0.09930956 | 0.1611156 | 0.1044075 | 0.2148328 | 0.1066101
[5 empty] | 0.121989 | 0.09536221 |  |  | 0.1068825 | 0.1000398 | 0.1603684 | 0.1051752 | 0.2137926 | 0.107394
[5 empty] | 0.1185669 | 0.09605828 |  |  | 0.1069619 | 0.10077 | 0.15984 | 0.1059429 | 0.2139445 | 0.1081779
[5 empty] | 0.1231241 | 0.09675436 |  |  | 0.1059399 | 0.1015002 | 0.1589316 | 0.1067106 | 0.2122885 | 0.1089617
[5 empty] | 0.1166626 | 0.09745043 |  |  | 0.1055183 | 0.1022304 | 0.1583222 | 0.1074783 | 0.2114246 | 0.1097456
[5 empty] | 0.1201845 | 0.09814651 |  |  | 0.1046987 | 0.1029606 | 0.158105 | 0.108246 | 0.2101528 | 0.1105295
[5 empty] | 0.1146918 | 0.09884258 |  |  | 0.1040831 | 0.1036909 | 0.1560801 | 0.1090137 | 0.208073 | 0.1113134
[5 empty] | 0.1201866 | 0.09953866 |  |  | 0.1044731 | 0.1044211 | 0.1552474 | 0.1097814 | 0.2057851 | 0.1120973
[5 empty] | 0.118671 | 0.1002347 |  |  | 0.1036705 | 0.1051513 | 0.1552069 | 0.1105491 | 0.2059892 | 0.1128812
[5 empty] | 0.121147 | 0.1009308 |  |  | 0.1033771 | 0.1058815 | 0.1543587 | 0.1113168 | 0.2042853 | 0.1136651
[5 empty] | 0.1116166 | 0.1016269 |  |  | 0.1025947 | 0.1066117 | 0.1546027 | 0.1120845 | 0.2023732 | 0.114449
[5 empty] | 0.112082 | 0.102323 |  |  | 0.1019179 | 0.1073419 | 0.152239 | 0.1128522 | 0.2009531 | 0.1152329
[5 empty] | 0.1115451 | 0.103019 |  |  | 0.1014341 | 0.1080722 | 0.1514675 | 0.1136199 | 0.2010248 | 0.1160168
[5 empty] | 0.1110081 | 0.1037151 |  |  | 0.1013432 | 0.1088024 | 0.1510882 | 0.1143876 | 0.1994883 | 0.1168007
[5 empty] | 0.114473 | 0.1044112 |  |  | 0.1001451 | 0.1095326 | 0.1509011 | 0.1151553 | 0.1981436 | 0.1175846
[5 empty] | 0.1209418 | 0.1051073 |  |  | 0.10044 | 0.1102628 | 0.1495063 | 0.115923 | 0.1964907 | 0.1183685
[5 empty] | 0.1134166 | 0.1058033 |  |  | 0.09942768 | 0.110993 | 0.1484036 | 0.1166907 | 0.1948295 | 0.1191524
[5 empty] | 0.1108995 | 0.1064994 |  |  | 0.09960832 | 0.1117233 | 0.1483932 | 0.1174584 | 0.1943601 | 0.1199363
[5 empty] | 0.1093895 | 0.1071955 |  |  | 0.09888192 | 0.1124535 | 0.146975 | 0.1182261 | 0.1922823 | 0.1207202
[5 empty] | 0.1148694 | 0.1078915 |  |  | 0.0977485 | 0.1131837 | 0.146249 | 0.1189938 | 0.1897962 | 0.1215041
[5 empty] | 0.1103361 | 0.1085876 |  |  | 0.09720807 | 0.1139139 | 0.1454153 | 0.1197615 | 0.1893017 | 0.122288
[5 empty] | 0.1057897 | 0.1092837 |  |  | 0.09696067 | 0.1146441 | 0.1456737 | 0.1205292 | 0.1870988 | 0.1230719
[5 empty] | 0.1172303 | 0.1099798 |  |  | 0.09700632 | 0.1153743 | 0.1437243 | 0.1212969 | 0.1873875 | 0.1238558
[5 empty] | 0.1146581 | 0.1106758 |  |  | 0.09634504 | 0.1161046 | 0.1436671 | 0.1220646 | 0.1853678 | 0.1246397
[5 empty] | 0.114073 | 0.1113719 |  |  | 0.09567686 | 0.1168348 | 0.1420021 | 0.1228323 | 0.1837396 | 0.1254236
[5 empty] | 0.1064752 | 0.112068 |  |  | 0.0948018 | 0.117565 | 0.1414293 | 0.1236 | 0.1828028 | 0.1262075
[5 empty] | 0.1068648 | 0.1127641 |  |  | 0.09461989 | 0.1182952 | 0.1398487 | 0.1243677 | 0.1797576 | 0.1269914
[5 empty] | 0.1092419 | 0.1134601 |  |  | 0.09413115 | 0.1190254 | 0.1392603 | 0.1251355 | 0.1796038 | 0.1277753
[5 empty] | 0.1056066 | 0.1141562 |  |  | 0.0933356 | 0.1197556 | 0.1391641 | 0.1259032 | 0.1775414 | 0.1285592
[5 empty] | 0.1119589 | 0.1148523 |  |  | 0.09203327 | 0.1204859 | 0.1387601 | 0.1266709 | 0.1770703 | 0.1293431
[5 empty] | 0.1002989 | 0.1155484 |  |  | 0.09172419 | 0.1212161 | 0.1367482 | 0.1274386 | 0.1753907 | 0.130127
[5 empty] | 0.1006269 | 0.1162444 |  |  | 0.09140837 | 0.1219463 | 0.1369285 | 0.1282063 | 0.1739024 | 0.1309109
[5 empty] | 0.1059427 | 0.1169405 |  |  | 0.09078584 | 0.1226765 | 0.135501 | 0.128974 | 0.1729053 | 0.1316948
[5 empty] | 0.1082466 | 0.1176366 |  |  | 0.08975663 | 0.1234067 | 0.1337656 | 0.1297417 | 0.1692996 | 0.1324787
[5 empty] | 0.1065386 | 0.1183327 |  |  | 0.08902076 | 0.1241369 | 0.1341224 | 0.1305094 | 0.1684851 | 0.1332626
[5 empty] | 0.1068189 | 0.1190287 |  |  | 0.08887826 | 0.1248672 | 0.1323714 | 0.1312771 | 0.1671618 | 0.1340465
[5 empty] | 0.1030875 | 0.1197248 |  |  | 0.08792914 | 0.1255974 | 0.1312125 | 0.1320448 | 0.1646297 | 0.1348304
[5 empty] | 0.1073444 | 0.1204209 |  |  | 0.08717344 | 0.1263276 | 0.1299458 | 0.1328125 | 0.1635888 | 0.1356143
[5 empty] | 0.09458988 | 0.121117 |  |  | 0.08631117 | 0.1270578 | 0.1303713 | 0.1335802 | 0.162839 | 0.1363982
[5 empty] | 0.1038239 | 0.121813 |  |  | 0.08624236 | 0.127788 | 0.1293889 | 0.1343479 | 0.1606803 | 0.1371821
[5 empty] | 0.09704668 | 0.1225091 |  |  | 0.08586705 | 0.1285182 | 0.1278986 | 0.1351156 | 0.1585127 | 0.137966
[5 empty] | 0.1012582 | 0.1232052 |  |  | 0.08498524 | 0.1292485 | 0.1269005 | 0.1358833 | 0.1582362 | 0.1387499
[5 empty] | 0.09545859 | 0.1239013 |  |  | 0.08389697 | 0.1299787 | 0.1255946 | 0.136651 | 0.1553507 | 0.1395337
[5 empty] | 0.09164795 | 0.1245973 |  |  | 0.08330225 | 0.1307089 | 0.1243807 | 0.1374187 | 0.1542562 | 0.1403176
[5 empty] | 0.09482636 | 0.1252934 |  |  | 0.08270112 | 0.1314391 | 0.1235591 | 0.1381864 | 0.1522527 | 0.1411015
[5 empty] | 0.09099392 | 0.1259895 |  |  | 0.0816936 | 0.1321693 | 0.1222295 | 0.1389541 | 0.1524401 | 0.1418854
[5 empty] | 0.08815073 | 0.1266856 |  |  | 0.08137971 | 0.1328996 | 0.1215921 | 0.1397218 | 0.1497184 | 0.1426693
[5 empty] | 0.09729687 | 0.1273816 |  |  | 0.08065947 | 0.1336298 | 0.1210468 | 0.1404895 | 0.1482876 | 0.1434532
[5 empty] | 0.09543243 | 0.1280777 |  |  | 0.07963292 | 0.13436 | 0.1201936 | 0.1412572 | 0.1469477 | 0.1442371
[5 empty] | 0.08755752 | 0.1287738 |  |  | 0.07860006 | 0.1350902 | 0.1181326 | 0.1420249 | 0.1454986 | 0.145021
[5 empty] | 0.09267223 | 0.1294699 |  |  | 0.07866094 | 0.1358204 | 0.1178637 | 0.1427926 | 0.1427404 | 0.1458049
[5 empty] | 0.08977664 | 0.1301659 |  |  | 0.07791558 | 0.1365506 | 0.1156869 | 0.1435603 | 0.1424729 | 0.1465888
[5 empty] | 0.09387085 | 0.130862 |  |  | 0.07666398 | 0.1372809 | 0.1158022 | 0.144328 | 0.1402962 | 0.1473727
[5 empty] | 0.08395496 | 0.1315581 |  |  | 0.0754062 | 0.1380111 | 0.1138096 | 0.1450957 | 0.1374102 | 0.1481566
[5 empty] | 0.08202905 | 0.1322542 |  |  | 0.07514223 | 0.1387413 | 0.1137091 | 0.1458634 | 0.1359149 | 0.1489405
[5 empty] | 0.08309322 | 0.1329502 |  |  | 0.07497212 | 0.1394715 | 0.1123008 | 0.1466311 | 0.1360102 | 0.1497244
[5 empty] | 0.09014756 | 0.1336463 |  |  | 0.07419588 | 0.1402017 | 0.1104845 | 0.1473988 | 0.1324962 | 0.1505083
[5 empty] | 0.09019217 | 0.1343424 |  |  | 0.07301354 | 0.1409319 | 0.1088604 | 0.1481665 | 0.1325729 | 0.1512922
[5 empty] | 0.08122713 | 0.1350385 |  |  | 0.07202513 | 0.1416622 | 0.1087283 | 0.1489342 | 0.1304401 | 0.1520761
[5 empty] | 0.07825254 | 0.1357345 |  |  | 0.07133066 | 0.1423924 | 0.1080883 | 0.1497019 | 0.1289979 | 0.15286
[5 empty] | 0.0752685 | 0.1364306 |  |  | 0.07073016 | 0.1431226 | 0.1058404 | 0.1504696 | 0.1265462 | 0.1536439
[5 empty] | 0.0792751 | 0.1371267 |  |  | 0.06972366 | 0.1438528 | 0.1050847 | 0.1512373 | 0.124985 | 0.1544278
[5 empty] | 0.08527242 | 0.1378228 |  |  | 0.06941118 | 0.144583 | 0.104021 | 0.152005 | 0.1220143 | 0.1552117
[5 empty] | 0.08026057 | 0.1385188 |  |  | 0.06839275 | 0.1453132 | 0.1030493 | 0.1527727 | 0.1206341 | 0.1559956