## 1
Общество с ограниченной ответственностью "Инженерная геология" (ООО "ИнжГео") | [11 empty] | Общество с ограниченной ответственностью "Инженерная геология" (ООО "ИнжГео")
Юр. адрес: 117279, г. Москва, ул. Миклухо-Маклая, 36 а, этаж 5, пом. XXIII к. 76-84 | [11 empty] | Юр. адрес: 117279, г. Москва, ул. Миклухо-Маклая, 36 а, этаж 5, пом. XXIII к. 76-84 | [8 empty] | нагр |  |  | X0 | Y0 | R |  | нагр |  |  |  | X0 | Y0 | R | нагр |  |  |  | X0 | Y0 | R |  | нагр |  |  |  | X0 | Y0 | R
Телефон/факс +7 (495) 132-30-00, Адрес электронной почты inbox@inj-geo.ru | [11 empty] | Телефон/факс +7 (495) 132-30-00, Адрес электронной почты inbox@inj-geo.ru | [12 empty] | 0 | [7 empty] | 0 | [6 empty] | 0 | [7 empty] | 0
[21 empty] | девиатор | [6 empty] | девиатор | [6 empty] | девиатор | [7 empty] | девиатор
Испытательная лаборатория ООО «ИнжГео» | [11 empty] | Испытательная лаборатория ООО «ИнжГео» | [8 empty] | x0 | Угол | X | Y |  |  |  | x0 |  | Угол | X | Y |  |  | x0 |  | Угол | X | Y |  |  |  | x0 |  | Угол | X | Y
Адрес места осуществления деятельности лаборатории: г. Москва, просп. Вернадского, д. 51, стр. 1 | [11 empty] | Адрес места осуществления деятельности лаборатории: г. Москва, просп. Вернадского, д. 51, стр. 1 | [9 empty] | 0 | [7 empty] | 0 | [6 empty] | 0 | [7 empty] | 0
Телефон +7(910)4557682, E-mail: slg85@mail.ru | [11 empty] | Телефон +7(910)4557682, E-mail: slg85@mail.ru | [9 empty] | 5 | [7 empty] | 5 | [6 empty] | 5 | [7 empty] | 5
[22 empty] | 10 | [7 empty] | 10 | [6 empty] | 10 | [7 empty] | 10
[12 empty] | Протокол испытаний № 13-63/386 от 19-11-2023 | [9 empty] | 15 | [7 empty] | 15 | [6 empty] | 15 | [7 empty] | 15
[22 empty] | 20 | [7 empty] | 20 | [6 empty] | 20 | [7 empty] | 20
[12 empty] | Наименование и адрес заказчика: Переход трубопровода через р. Енисей | [9 empty] | 25 | [7 empty] | 25 | [6 empty] | 25 | [7 empty] | 25
[12 empty] | Наименование объекта: ООО Регионстрой | [9 empty] | 30 | [7 empty] | 30 | [6 empty] | 30 | [7 empty] | 30
Наименование используемого метода/методики: ГОСТ 12248.4-2020 | [11 empty] | Наименование используемого метода/методики: ГОСТ 12248.3-2020 | [9 empty] | 35 | [7 empty] | 35 | [6 empty] | 35 | [7 empty] | 35
Условия проведения испытания: температура окружающей среды (18 - 25)0С, влажность воздуха (40 - 75)% | [11 empty] | Условия проведения испытания: температура окружающей среды (18 - 25)0С, влажность воздуха (40 - 75)% | [9 empty] | 40 | [7 empty] | 40 | [6 empty] | 40 | [7 empty] | 40
[12 empty] | Дата получение объекта подлежащего испытаниям: 23-10-2023 | [9 empty] | 45 | [7 empty] | 45 | [6 empty] | 45 | [7 empty] | 45
[12 empty] | Дата испытания: 25.10.2022-19.11.2386 | [9 empty] | 50 | [7 empty] | 50 | [6 empty] | 50 | [7 empty] | 50
[22 empty] | 55 | [7 empty] | 55 | [6 empty] | 55 | [7 empty] | 55
Испытание грунтов методом трехосного сжатия | [11 empty] | Испытание грунтов методом трехосного сжатия | [9 empty] | 60 | [7 empty] | 60 | [6 empty] | 60 | [7 empty] | 60
[22 empty] | 65 | [7 empty] | 65 | [6 empty] | 65 | [7 empty] | 65
Лабораторный номер: | [6 empty] | We, д.е. = |  |  |  |  | Лабораторный номер: |  | 1421 |  |  |  | We, д.е. = | 0.201348992 |  |  | 70 | [7 empty] | 70 | [6 empty] | 70 | [7 empty] | 70
Номер скважины: | [6 empty] | ρ, г/см3 = |  |  |  |  | Номер скважины: |  | BH-165 |  |  |  | ρ, г/см3 = | 1.99 |  |  | 75 | [7 empty] | 75 | [6 empty] | 75 | [7 empty] | 75
Глубина отбора, м: | [6 empty] | ρs, г/см3 = |  |  |  |  | Глубина отбора, м: |  | 5 |  |  |  | ρs, г/см3 = | 2.72 |  |  | 80 | [7 empty] | 80 | [6 empty] | 80 | [7 empty] | 80
Наименование грунта: | [6 empty] | e, д.е. = |  |  |  |  | Наименование грунта: |  | Суглинок щебенистый, после оттаивания текучепластичный, легкий пылеватый |  |  |  | e, д.е. = | 0.6420449 |  |  | 85 | [7 empty] | 85 | [6 empty] | 85 | [7 empty] | 85
Схема проведения опыта: | [6 empty] | IL, д.е. = |  |  |  |  | Схема проведения опыта: |  | КД |  |  |  | IL, д.е. = | 0.872 |  |  | 90 | [7 empty] | 90 | [6 empty] | 90 | [7 empty] | 90
[22 empty] | 95 | [7 empty] | 95 | [6 empty] | 95 | [7 empty] | 95
[22 empty] | 100 | [7 empty] | 100 | [6 empty] | 100 | [7 empty] | 100
Результаты испытаний | [11 empty] | Результаты испытаний | [9 empty] | 105 | [7 empty] | 105 | [6 empty] | 105 | [7 empty] | 105
[22 empty] | 110 | [7 empty] | 110 | [6 empty] | 110 | [7 empty] | 110
[22 empty] | 115 | [7 empty] | 115 | [6 empty] | 115 | [7 empty] | 115
[22 empty] | 120 | [7 empty] | 120 | [6 empty] | 120 | [7 empty] | 120
[22 empty] | 125 | [7 empty] | 125 | [6 empty] | 125 | [7 empty] | 125
[22 empty] | 130 | [7 empty] | 130 | [6 empty] | 130 | [7 empty] | 130
[22 empty] | 135 | [7 empty] | 135 | [6 empty] | 135 | [7 empty] | 135
[22 empty] | 140 | [7 empty] | 140 | [6 empty] | 140 | [7 empty] | 140
[22 empty] | 145 | [7 empty] | 145 | [6 empty] | 145 | [7 empty] | 145
[22 empty] | 150 | [7 empty] | 150 | [6 empty] | 150 | [7 empty] | 150
[22 empty] | 155 | [7 empty] | 155 | [6 empty] | 155 | [7 empty] | 155
[22 empty] | 160 | [7 empty] | 160 | [6 empty] | 160 | [7 empty] | 160
[22 empty] | 165 | [7 empty] | 165 | [6 empty] | 165 | [7 empty] | 165
[22 empty] | 170 | [7 empty] | 170 | [6 empty] | 170 | [7 empty] | 170
[22 empty] | 175 | [7 empty] | 175 | [6 empty] | 175 | [7 empty] | 175
[22 empty] | 180 | [7 empty] | 180 | [6 empty] | 180 | [7 empty] | 180
[13 empty] | Давление в камере, Мпа σ3 | Вертикальная нагрузка, Мпа σ1 | Поровое давление, Мпа u
| K0, д.е. | 0.690983 |  |  |  |  | Коэфф. Точки | [5 empty] | 0.09751 | 0.2480392 | [5 empty] | 1 | [6 empty] | σ3,кПа | σ1,кПа | u, кПа |  |  |  | 4
| q_zg, МПа | 0.06737775 | [10 empty] | 0.19751 | 0.4374819 | [27 empty] | δ3, Мпа | δ1-δ3, МПа | δ1, МПа | δ1, КПа
|  |  | Модуль деформации, МПа: | [9 empty] | 0.29751 | 0.6269246 | [21 empty] | С, МПа:
|  |  | Е0= |  | Точки модуля (полное напр.), МПа |  |  |  | 0.06737775 | 0.1078044 | [25 empty] | φ, град:
|  |  | E50 = |  | qf (полное напр.), МПа |  |  |  | 0.170278 | [26 empty] | E, Мпа
|  |  | Коэф. Поперечной деформации, ϑ = | [9 empty] | Эффективные значения угла внутреннего трения и удельного сцепления ϕ', С' | [13 empty] | x | 0
[13 empty] | ϕ', град. = | 18 | [12 empty] | y |  |  |  | С, кПа | φ,°
[13 empty] | С', МПа = | 0.023
| Исполнитель: | [6 empty] | Морозов Д.С. |  |  |  |  | Исполнитель: |  |  |  |  | Морозов Д.С.
| Начальник исп. лаборатории: | [6 empty] | Семиколенова Л.Г. |  |  |  |  | Начальник исп. лаборатории: |  |  |  |  | Семиколенова Л.Г.
Лист 1 , всего листов 2 | [11 empty] | Лист 2 , всего листов 2
Частичное воспроизведение протокола испытаний без письменного разрешения ООО «ИнжГео» ЗАПРЕЩАЕТСЯ | [11 empty] | Частичное воспроизведение протокола испытаний без письменного разрешения ООО «ИнжГео» ЗАПРЕЩАЕТСЯ
[5 empty] | второй график |  | первый график | [9 empty] | К Пуассона
dev50 | epsE50 | ind | devE0 | epsE0 | dev | eps | sigma |  | dev1 | eps1 | dev2 | eps2 | dev3 | eps3 |  | Глины
0.07276797 | 0.00220745 |  |  |  | 0 | 0 |  |  | 0 | 0 | 0 | 0 | 0 | 0 |  | < 0 | 0,20-0,30
ind |  |  |  |  | 0.04042665 | 0.0007358166 |  |  | 0.058506 | 0.001064884 | 0.09541169 | 0.0006925707 | 0.08249 | 0.0004970677 |  | 0-0,25 | 0,30-0,38
2 |  |  |  |  | 0.05447311 | 0.00139029 |  |  | 0.06679462 | 0.001501219 | 0.118506 | 0.001097818 | 0.1647073 | 0.001654153 |  | 0,25< | 0,38-0,45
E0 |  |  |  |  | 0.07276797 | 0.00220745 |  |  | 0.07526458 | 0.002283186 | 0.1199859 | 0.001852547 | 0.1708237 | 0.002133049 |  | Суглинки | 0,35-0,37
epsE0 | devE0 |  |  |  | 0.07662371 | 0.002780579 |  |  | 0.07910677 | 0.003002437 | 0.1220895 | 0.002770283 | 0.1817914 | 0.002844066 |  | Пески и супеси | 0,30-0,35
0.0007358166 | 0.04042665 |  |  |  | 0.07512655 | 0.003475724 |  |  | 0.0835899 | 0.003753046 | 0.1230789 | 0.003462854 | 0.1909427 | 0.003555082
[5 empty] | 0.07344174 | 0.004170869 |  |  | 0.08791718 | 0.004503656 | 0.1277042 | 0.004155424 | 0.2008892 | 0.004266099
График E50 |  | График E |  |  | 0.08557228 | 0.004866014 |  |  | 0.09138874 | 0.005254265 | 0.1304387 | 0.004847995 | 0.2121421 | 0.004977115
eps | q | sigma |  |  | 0.08652116 | 0.005561159 |  |  | 0.09560473 | 0.006004874 | 0.1337558 | 0.005540566 | 0.2189128 | 0.005688131
Горизонтальная линия E50 |  | Касательная |  |  | 0.09229137 | 0.006256304 |  |  | 0.09976529 | 0.006755483 | 0.1357289 | 0.006233137 | 0.2293128 | 0.006399148
0 |  | a | b |  | 0.08888591 | 0.006951449 |  |  | 0.1035706 | 0.007506093 | 0.1413314 | 0.006925707 | 0.2347534 | 0.007110164
|  |  | 0 |  | 0.09430776 | 0.007646593 |  |  | 0.1075207 | 0.008256702 | 0.1431367 | 0.007618278 | 0.2422459 | 0.007821181
Вертикальная линия E50 |  | p1 и p2 |  |  | 0.09955992 | 0.008341738 |  |  | 0.1108158 | 0.009007311 | 0.1495183 | 0.008310849 | 0.2499018 | 0.008532197
| 0 | 0 |  |  | 0.1016454 | 0.009036883 |  |  | 0.113856 | 0.00975792 | 0.1539494 | 0.00900342 | 0.2576324 | 0.009243214
[5 empty] | 0.1095672 | 0.009732028 |  |  | 0.1168415 | 0.01050853 | 0.1571036 | 0.00969599 | 0.2644491 | 0.00995423
Касательная линия E50 |  |  |  |  | 0.1143282 | 0.01042717 |  |  | 0.1200724 | 0.01125914 | 0.1622542 | 0.01038856 | 0.2692633 | 0.01066525
0 | 0 | Горизонтальная 1 |  |  | 0.1169315 | 0.01112232 |  |  | 0.1231488 | 0.01200975 | 0.1662746 | 0.01108113 | 0.2754864 | 0.01137626
[5 empty] | 0.1133801 | 0.01181746 |  |  | 0.1244709 | 0.01276036 | 0.1708382 | 0.0117737 | 0.2798296 | 0.01208728
Горизонтальная линия qкр |  |  |  |  | 0.117677 | 0.01251261 |  |  | 0.1269389 | 0.01351097 | 0.1769184 | 0.01246627 | 0.2844045 | 0.0127983
Горизонтальная линия q |  | Горизонтальная 2 |  |  | 0.1138252 | 0.01320775 |  |  | 0.1300528 | 0.01426158 | 0.1795886 | 0.01315884 | 0.2880223 | 0.01350931
0 |  | 0 |  |  | 0.1138276 | 0.0139029 |  |  | 0.1317128 | 0.01501219 | 0.1852223 | 0.01385141 | 0.2928945 | 0.01422033
[5 empty] | 0.1206872 | 0.01459804 |  |  | 0.134219 | 0.01576279 | 0.1900928 | 0.01454399 | 0.2957324 | 0.01493134
Вертикальная линия q |  |  |  |  | 0.1184071 | 0.01529319 |  |  | 0.1366717 | 0.0165134 | 0.1929734 | 0.01523656 | 0.2998474 | 0.01564236
| 0 |  |  |  | 0.1329902 | 0.01598833 |  |  | 0.1372708 | 0.01726401 | 0.1991377 | 0.01592913 | 0.3021509 | 0.01635338
[5 empty] | 0.1254395 | 0.01668348 |  |  | 0.1396166 | 0.01801462 | 0.203459 | 0.0166217 | 0.3042543 | 0.01706439
[5 empty] | 0.1327581 | 0.01737862 |  |  | 0.1408093 | 0.01876523 | 0.2065107 | 0.01731427 | 0.3069689 | 0.01777541
[5 empty] | 0.1249489 | 0.01807377 |  |  | 0.1422488 | 0.01951584 | 0.2108662 | 0.01800684 | 0.3086061 | 0.01848643
[5 empty] | 0.1370148 | 0.01876891 |  |  | 0.1436355 | 0.02026645 | 0.214099 | 0.01869941 | 0.3132772 | 0.01919744
[5 empty] | 0.129959 | 0.01946406 |  |  | 0.1431693 | 0.02101706 | 0.2171823 | 0.01939198 | 0.3132937 | 0.01990846
[5 empty] | 0.1267844 | 0.0201592 |  |  | 0.1447506 | 0.02176767 | 0.2209896 | 0.02008455 | 0.315067 | 0.02061948
[5 empty] | 0.1384939 | 0.02085435 |  |  | 0.1456793 | 0.02251828 | 0.2237944 | 0.02077712 | 0.3162084 | 0.02133049
[5 empty] | 0.1310906 | 0.02154949 |  |  | 0.1454556 | 0.02326889 | 0.22487 | 0.02146969 | 0.3166292 | 0.02204151
[5 empty] | 0.1275775 | 0.02224464 |  |  | 0.1454798 | 0.0240195 | 0.2279897 | 0.02216226 | 0.3170409 | 0.02275253
[5 empty] | 0.1309576 | 0.02293978 |  |  | 0.1463518 | 0.02477011 | 0.2298271 | 0.02285483 | 0.3180549 | 0.02346354
[5 empty] | 0.1282338 | 0.02363493 |  |  | 0.1458737 | 0.02552071 | 0.2305555 | 0.0235474 | 0.3189824 | 0.02417456
[5 empty] | 0.1404092 | 0.02433007 |  |  | 0.146567 | 0.02627132 | 0.2310483 | 0.02423998 | 0.317535 | 0.02488557
[5 empty] | 0.1394867 | 0.02502521 |  |  | 0.1459461 | 0.02702193 | 0.232379 | 0.02493255 | 0.3194186 | 0.02559659
[5 empty] | 0.1284702 | 0.02572036 |  |  | 0.1456212 | 0.02777254 | 0.232557 | 0.02562512 | 0.3184047 | 0.02630761
[5 empty] | 0.1413674 | 0.0264155 |  |  | 0.1454021 | 0.02852315 | 0.2321217 | 0.02631769 | 0.3150335 | 0.02701862
[5 empty] | 0.1401846 | 0.02711065 |  |  | 0.1442988 | 0.02927376 | 0.2310157 | 0.02701026 | 0.3139068 | 0.02772964
[5 empty] | 0.1409285 | 0.02780579 |  |  | 0.1446214 | 0.03002437 | 0.2306685 | 0.02770283 | 0.313526 | 0.02844066
[5 empty] | 0.1326054 | 0.02850094 |  |  | 0.1439798 | 0.03077498 | 0.2294097 | 0.0283954 | 0.3089928 | 0.02915167
[5 empty] | 0.1372218 | 0.02919608 |  |  | 0.142684 | 0.03152559 | 0.228969 | 0.02908797 | 0.3052087 | 0.02986269
[5 empty] | 0.1277841 | 0.02989123 |  |  | 0.1422441 | 0.0322762 | 0.2278759 | 0.02978054 | 0.3037753 | 0.03057371
[5 empty] | 0.1282988 | 0.03058637 |  |  | 0.1418699 | 0.03302681 | 0.2253601 | 0.03047311 | 0.3005941 | 0.03128472
[5 empty] | 0.1357724 | 0.03128152 |  |  | 0.1407715 | 0.03377742 | 0.2247511 | 0.03116568 | 0.2972668 | 0.03199574
[5 empty] | 0.1252113 | 0.03197666 |  |  | 0.1390588 | 0.03452803 | 0.2233786 | 0.03185825 | 0.2936949 | 0.03270676
[5 empty] | 0.132622 | 0.03267181 |  |  | 0.138142 | 0.03527864 | 0.2194723 | 0.03255082 | 0.29058 | 0.03341777
[5 empty] | 0.1260109 | 0.03336695 |  |  | 0.1380309 | 0.03602924 | 0.2188615 | 0.0332434 | 0.2889236 | 0.03412879
[5 empty] | 0.1323844 | 0.0340621 |  |  | 0.1374355 | 0.03677985 | 0.2168761 | 0.03393597 | 0.2863274 | 0.0348398
[5 empty] | 0.132749 | 0.03475724 |  |  | 0.1360658 | 0.03753046 | 0.2166456 | 0.03462854 | 0.2860929 | 0.03555082
[5 empty] | 0.1341112 | 0.03545239 |  |  | 0.1364319 | 0.03828107 | 0.2144996 | 0.03532111 | 0.2822216 | 0.03626184
[5 empty] | 0.1214775 | 0.03614753 |  |  | 0.1349437 | 0.03903168 | 0.2115677 | 0.03601368 | 0.2840382 | 0.03697285
[5 empty] | 0.1278542 | 0.03684268 |  |  | 0.1344112 | 0.03978229 | 0.2114796 | 0.03670625 | 0.2847163 | 0.03768387
[5 empty] | 0.1322478 | 0.03753782 |  |  | 0.1330444 | 0.0405329 | 0.2100647 | 0.03739882 | 0.2831656 | 0.03839489
[5 empty] | 0.1326648 | 0.03823297 |  |  | 0.1337533 | 0.04128351 | 0.2102528 | 0.03809139 | 0.2837764 | 0.0391059
[5 empty] | 0.1231116 | 0.03892811 |  |  | 0.1332478 | 0.04203412 | 0.2078735 | 0.03878396 | 0.284539 | 0.03981692
[5 empty] | 0.1265947 | 0.03962326 |  |  | 0.132938 | 0.04278473 | 0.2086563 | 0.03947653 | 0.2876437 | 0.04052794
[5 empty] | 0.1271206 | 0.0403184 |  |  | 0.1325339 | 0.04353534 | 0.2071301 | 0.0401691 | 0.2878808 | 0.04123895
[5 empty] | 0.1266956 | 0.04101355 |  |  | 0.1318454 | 0.04428595 | 0.2074177 | 0.04086167 | 0.2865405 | 0.04194997
[5 empty] | 0.1263262 | 0.04170869 |  |  | 0.1329946 | 0.04503656 | 0.2071465 | 0.04155424 | 0.2892132 | 0.04266099
[5 empty] | 0.121019 | 0.04240384 |  |  | 0.1324053 | 0.04578716 | 0.2091083 | 0.04224681 | 0.2918892 | 0.043372
[5 empty] | 0.1277803 | 0.04309898 |  |  | 0.1321646 | 0.04653777 | 0.2082948 | 0.04293939 | 0.2932587 | 0.04408302
[5 empty] | 0.1216165 | 0.04379413 |  |  | 0.1334585 | 0.04728838 | 0.2106976 | 0.04363196 | 0.292112 | 0.04479403
[5 empty] | 0.1215343 | 0.04448927 |  |  | 0.1344733 | 0.04803899 | 0.2096086 | 0.04432453 | 0.2948395 | 0.04550505
[5 empty] | 0.1195444 | 0.04518442 |  |  | 0.134995 | 0.0487896 | 0.2106194 | 0.0450171 | 0.2971315 | 0.04621607
[5 empty] | 0.1246689 | 0.04587956 |  |  | 0.1348096 | 0.04954021 | 0.2119217 | 0.04570967 | 0.2968781 | 0.04692708
[5 empty] | 0.1199024 | 0.04657471 |  |  | 0.1359033 | 0.05029082 | 0.2143072 | 0.04640224 | 0.3004698 | 0.0476381
[5 empty] | 0.1222359 | 0.04726985 |  |  | 0.1368621 | 0.05104143 | 0.2141678 | 0.04709481 | 0.3011968 | 0.04834912
[5 empty] | 0.1236609 | 0.047965 |  |  | 0.1382721 | 0.05179204 | 0.2163949 | 0.04778738 | 0.3021494 | 0.04906013
[5 empty] | 0.1271684 | 0.04866014 |  |  | 0.1390195 | 0.05254265 | 0.2159805 | 0.04847995 | 0.3044179 | 0.04977115
[5 empty] | 0.1217498 | 0.04935528 |  |  | 0.1398903 | 0.05329326 | 0.2185162 | 0.04917252 | 0.3053926 | 0.05048217
[5 empty] | 0.1203963 | 0.05005043 |  |  | 0.1418705 | 0.05404387 | 0.2181937 | 0.04986509 | 0.3100638 | 0.05119318
[5 empty] | 0.129099 | 0.05074557 |  |  | 0.1429463 | 0.05479448 | 0.2196047 | 0.05055766 | 0.3100218 | 0.0519042
[5 empty] | 0.1258493 | 0.05144072 |  |  | 0.1436038 | 0.05554509 | 0.2222409 | 0.05125023 | 0.3123569 | 0.05261522
[5 empty] | 0.1226384 | 0.05213586 |  |  | 0.1450291 | 0.05629569 | 0.2229941 | 0.0519428 | 0.3153593 | 0.05332623
[5 empty] | 0.1264574 | 0.05283101 |  |  | 0.1454082 | 0.0570463 | 0.223356 | 0.05263538 | 0.3167194 | 0.05403725
[5 empty] | 0.1342977 | 0.05352615 |  |  | 0.1461272 | 0.05779691 | 0.2261182 | 0.05332795 | 0.3184274 | 0.05474826
[5 empty] | 0.1381504 | 0.0542213 |  |  | 0.1472722 | 0.05854752 | 0.2282726 | 0.05402052 | 0.3173737 | 0.05545928
[5 empty] | 0.1360069 | 0.05491644 |  |  | 0.1489293 | 0.05929813 | 0.2283107 | 0.05471309 | 0.3207486 | 0.0561703
[5 empty] | 0.1388582 | 0.05561159 |  |  | 0.1486846 | 0.06004874 | 0.2288244 | 0.05540566 | 0.3222423 | 0.05688131
[5 empty] | 0.1406957 | 0.05630673 |  |  | 0.1489242 | 0.06079935 | 0.2315053 | 0.05609823 | 0.3218451 | 0.05759233
[5 empty] | 0.1275106 | 0.05700188 |  |  | 0.1505292 | 0.06154996 | 0.2319451 | 0.0567908 | 0.3235473 | 0.05830335
[5 empty] | 0.1332942 | 0.05769702 |  |  | 0.1495212 | 0.06230057 | 0.2323356 | 0.05748337 | 0.3248392 | 0.05901436
[5 empty] | 0.1340375 | 0.05839217 |  |  | 0.1500001 | 0.06305118 | 0.2349685 | 0.05817594 | 0.3274112 | 0.05972538
[5 empty] | 0.131732 | 0.05908731 |  |  | 0.1514752 | 0.06380179 | 0.2348355 | 0.05886851 | 0.3282535 | 0.0604364
[5 empty] | 0.1323688 | 0.05978246 |  |  | 0.1506447 | 0.0645524 | 0.2355283 | 0.05956108 | 0.3294146 | 0.06114741
[5 empty] | 0.1329391 | 0.0604776 |  |  | 0.1522069 | 0.06530301 | 0.2364386 | 0.06025365 | 0.3297519 | 0.06185843
[5 empty] | 0.1455359 | 0.06117275 |  |  | 0.1523601 | 0.06605361 | 0.2372581 | 0.06094622 | 0.3288402 | 0.06256945
[5 empty] | 0.1448744 | 0.06186789 |  |  | 0.1520026 | 0.06680422 | 0.2399719 | 0.0616388 | 0.3295253 | 0.06328046
[5 empty] | 0.1353205 | 0.06256304 |  |  | 0.1529326 | 0.06755483 | 0.2399207 | 0.06233137 | 0.3302065 | 0.06399148
[5 empty] | 0.1327728 | 0.06325818 |  |  | 0.1529485 | 0.06830544 | 0.2402639 | 0.06302394 | 0.3315828 | 0.06470249
[5 empty] | 0.1462288 | 0.06395333 |  |  | 0.1526485 | 0.06905605 | 0.2402172 | 0.06371651 | 0.3318533 | 0.06541351
[5 empty] | 0.1436863 | 0.06464847 |  |  | 0.1536309 | 0.06980666 | 0.2419773 | 0.06440908 | 0.3327171 | 0.06612453
[5 empty] | 0.1431431 | 0.06534362 |  |  | 0.1541941 | 0.07055727 | 0.2437413 | 0.06510165 | 0.3325733 | 0.06683554
[5 empty] | 0.1435967 | 0.06603876 |  |  | 0.1539362 | 0.07130788 | 0.243906 | 0.06579422 | 0.3322211 | 0.06754656
[5 empty] | 0.1420449 | 0.06673391 |  |  | 0.1539556 | 0.07205849 | 0.2444682 | 0.06648679 | 0.3333595 | 0.06825758
[5 empty] | 0.1394853 | 0.06742905 |  |  | 0.1539506 | 0.0728091 | 0.2463249 | 0.06717936 | 0.3325876 | 0.06896859
[5 empty] | 0.1469158 | 0.0681242 |  |  | 0.1549194 | 0.07355971 | 0.2454729 | 0.06787193 | 0.3346046 | 0.06967961
[5 empty] | 0.1363339 | 0.06881934 |  |  | 0.1555604 | 0.07431032 | 0.247109 | 0.0685645 | 0.3349096 | 0.07039063
[5 empty] | 0.1437373 | 0.06951449 |  |  | 0.1546717 | 0.07506093 | 0.2483303 | 0.06925707 | 0.3339017 | 0.07110164
[5 empty] | 0.1421239 | 0.07020963 |  |  | 0.1555518 | 0.07581154 | 0.2479336 | 0.06994964 | 0.3342799 | 0.07181266
[5 empty] | 0.1424911 | 0.07090478 |  |  | 0.1552989 | 0.07656214 | 0.2483156 | 0.07064221 | 0.3354434 | 0.07252368
[5 empty] | 0.1518368 | 0.07159992 |  |  | 0.1552112 | 0.07731275 | 0.2493735 | 0.07133479 | 0.3368913 | 0.07323469
[5 empty] | 0.1511587 | 0.07229507 |  |  | 0.1549874 | 0.07806336 | 0.2491039 | 0.07202736 | 0.3378227 | 0.07394571
[5 empty] | 0.1484544 | 0.07299021 |  |  | 0.1549284 | 0.07881397 | 0.2503038 | 0.07271993 | 0.3389367 | 0.07465672
[5 empty] | 0.1407216 | 0.07368536 |  |  | 0.1542353 | 0.07956458 | 0.2508701 | 0.0734125 | 0.3379325 | 0.07536774
[5 empty] | 0.141958 | 0.0743805 |  |  | 0.1551094 | 0.08031519 | 0.2521997 | 0.07410507 | 0.3392091 | 0.07607876
[5 empty] | 0.1391614 | 0.07507564 |  |  | 0.1548519 | 0.0810658 | 0.2522894 | 0.07479764 | 0.3403656 | 0.07678977
[5 empty] | 0.1393293 | 0.07577079 |  |  | 0.1543641 | 0.08181641 | 0.2534361 | 0.07549021 | 0.3386011 | 0.07750079
[5 empty] | 0.1454596 | 0.07646593 |  |  | 0.1538473 | 0.08256702 | 0.2522368 | 0.07618278 | 0.3393148 | 0.07821181
[5 empty] | 0.1455499 | 0.07716108 |  |  | 0.1546026 | 0.08331763 | 0.2542882 | 0.07687535 | 0.3385057 | 0.07892282
[5 empty] | 0.1415978 | 0.07785622 |  |  | 0.1540314 | 0.08406824 | 0.2541872 | 0.07756792 | 0.3411731 | 0.07963384
[5 empty] | 0.1466019 | 0.07855137 |  |  | 0.1530349 | 0.08481885 | 0.2538309 | 0.07826049 | 0.3392158 | 0.08034486
[5 empty] | 0.1485664 | 0.07924651 |  |  | 0.1528144 | 0.08556946 | 0.2552159 | 0.07895306 | 0.3406332 | 0.08105587
[5 empty] | 0.1444938 | 0.07994166 |  |  | 0.152771 | 0.08632006 | 0.2535393 | 0.07964563 | 0.3399243 | 0.08176689
[5 empty] | 0.1493854 | 0.0806368 |  |  | 0.1531061 | 0.08707067 | 0.2544979 | 0.0803382 | 0.3423881 | 0.08247791
[5 empty] | 0.1482427 | 0.08133195 |  |  | 0.1525209 | 0.08782128 | 0.2549826 | 0.08103078 | 0.3393239 | 0.08318892
[5 empty] | 0.146067 | 0.08202709 |  |  | 0.1510167 | 0.08857189 | 0.2535723 | 0.08172335 | 0.3414306 | 0.08389994
[5 empty] | 0.1488597 | 0.08272224 |  |  | 0.1509946 | 0.0893225 | 0.2546689 | 0.08241592 | 0.3406075 | 0.08461095
[5 empty] | 0.1426222 | 0.08341738 |  |  | 0.151456 | 0.09007311 | 0.2547766 | 0.08310849 | 0.3422536 | 0.08532197
[5 empty] | 0.1443558 | 0.08411253 |  |  | 0.1497022 | 0.09082372 | 0.2521994 | 0.08380106 | 0.3414678 | 0.08603299
[5 empty] | 0.145062 | 0.08480767 |  |  | 0.1499342 | 0.09157433 | 0.2527416 | 0.08449363 | 0.3423441 | 0.086744
[5 empty] | 0.1387421 | 0.08550282 |  |  | 0.1493535 | 0.09232494 | 0.2517072 | 0.0851862 | 0.340306 | 0.08745502
[5 empty] | 0.1413974 | 0.08619796 |  |  | 0.1490613 | 0.09307555 | 0.2520005 | 0.08587877 | 0.3404675 | 0.08816604
[5 empty] | 0.1460295 | 0.08689311 |  |  | 0.1485587 | 0.09382616 | 0.2522256 | 0.08657134 | 0.3386424 | 0.08887705
[5 empty] | 0.1506396 | 0.08758825 |  |  | 0.1480471 | 0.09457677 | 0.2511865 | 0.08726391 | 0.3386447 | 0.08958807
[5 empty] | 0.1472292 | 0.0882834 |  |  | 0.1476277 | 0.09532738 | 0.2506875 | 0.08795648 | 0.3375883 | 0.09029909
[5 empty] | 0.1477995 | 0.08897854 |  |  | 0.1470018 | 0.09607799 | 0.2489327 | 0.08864905 | 0.3372871 | 0.0910101
[5 empty] | 0.1433521 | 0.08967369 |  |  | 0.1465706 | 0.09682859 | 0.2467262 | 0.08934162 | 0.336355 | 0.09172112
[5 empty] | 0.1488882 | 0.09036883 |  |  | 0.1460354 | 0.0975792 | 0.2467721 | 0.0900342 | 0.332406 | 0.09243214
[5 empty] | 0.1404093 | 0.09106398 |  |  | 0.1459973 | 0.09832981 | 0.2461747 | 0.09072677 | 0.330554 | 0.09314315
[5 empty] | 0.1399167 | 0.09175912 |  |  | 0.1446578 | 0.09908042 | 0.244838 | 0.09141934 | 0.3290129 | 0.09385417
[5 empty] | 0.1434119 | 0.09245427 |  |  | 0.143718 | 0.09983103 | 0.2432663 | 0.09211191 | 0.3277966 | 0.09456518
[5 empty] | 0.1398961 | 0.09314941 |  |  | 0.1430791 | 0.1005816 | 0.2427635 | 0.09280448 | 0.3258191 | 0.0952762
[5 empty] | 0.1413708 | 0.09384456 |  |  | 0.1429424 | 0.1013323 | 0.2410339 | 0.09349705 | 0.3263942 | 0.09598722
[5 empty] | 0.1348373 | 0.0945397 |  |  | 0.1418093 | 0.1020829 | 0.2395817 | 0.09418962 | 0.3241359 | 0.09669823
[5 empty] | 0.1432971 | 0.09523485 |  |  | 0.1418808 | 0.1028335 | 0.2402109 | 0.09488219 | 0.3216581 | 0.09740925
[5 empty] | 0.1377515 | 0.09592999 |  |  | 0.1420583 | 0.1035841 | 0.2385257 | 0.09557476 | 0.3206748 | 0.09812027
[5 empty] | 0.1442019 | 0.09662514 |  |  | 0.1417431 | 0.1043347 | 0.2358302 | 0.09626733 | 0.3190997 | 0.09883128
[5 empty] | 0.1346497 | 0.09732028 |  |  | 0.1409363 | 0.1050853 | 0.2367286 | 0.0969599 | 0.314447 | 0.0995423
[5 empty] | 0.1320962 | 0.09801543 |  |  | 0.1403392 | 0.1058359 | 0.233425 | 0.09765247 | 0.3136304 | 0.1002533
[5 empty] | 0.1335428 | 0.09871057 |  |  | 0.1393531 | 0.1065865 | 0.2320236 | 0.09834504 | 0.3124639 | 0.1009643
[5 empty] | 0.1299909 | 0.09940571 |  |  | 0.1393742 | 0.1073371 | 0.2321285 | 0.09903761 | 0.3097615 | 0.1016753
[5 empty] | 0.137442 | 0.1001009 |  |  | 0.1388909 | 0.1080877 | 0.2301439 | 0.09973019 | 0.310137 | 0.1023864
[5 empty] | 0.1348973 | 0.100796 |  |  | 0.1383026 | 0.1088383 | 0.2291738 | 0.1004228 | 0.3077044 | 0.1030974
[5 empty] | 0.1353582 | 0.1014911 |  |  | 0.1377095 | 0.109589 | 0.2296225 | 0.1011153 | 0.3071775 | 0.1038084
[5 empty] | 0.1298262 | 0.1021863 |  |  | 0.1363114 | 0.1103396 | 0.227494 | 0.1018079 | 0.3031704 | 0.1045194
[5 empty] | 0.1253026 | 0.1028814 |  |  | 0.1361085 | 0.1110902 | 0.2260925 | 0.1025005 | 0.3016969 | 0.1052304
[5 empty] | 0.1337888 | 0.1035766 |  |  | 0.1353008 | 0.1118408 | 0.2255222 | 0.103193 | 0.3038709 | 0.1059414
[5 empty] | 0.1372861 | 0.1042717 |  |  | 0.1349882 | 0.1125914 | 0.2247872 | 0.1038856 | 0.3026037 | 0.1066525
[5 empty] | 0.129796 | 0.1049669 |  |  | 0.1353708 | 0.113342 | 0.2229916 | 0.1045782 | 0.3002944 | 0.1073635
[5 empty] | 0.1373198 | 0.105662 |  |  | 0.1345485 | 0.1140926 | 0.2223396 | 0.1052708 | 0.3006861 | 0.1080745
[5 empty] | 0.126859 | 0.1063572 |  |  | 0.1344216 | 0.1148432 | 0.2215353 | 0.1059633 | 0.2986796 | 0.1087855
[5 empty] | 0.1354128 | 0.1070523 |  |  | 0.1338898 | 0.1155938 | 0.2197828 | 0.1066559 | 0.2988755 | 0.1094965
[5 empty] | 0.1309678 | 0.1077475 |  |  | 0.1332533 | 0.1163444 | 0.2197551 | 0.1073485 | 0.2969745 | 0.1102075
[5 empty] | 0.1335213 | 0.1084426 |  |  | 0.131612 | 0.117095 | 0.2180299 | 0.108041 | 0.2954771 | 0.1109186
[5 empty] | 0.1230732 | 0.1091377 |  |  | 0.131166 | 0.1178457 | 0.2176072 | 0.1087336 | 0.296784 | 0.1116296
[5 empty] | 0.1316236 | 0.1098329 |  |  | 0.1316154 | 0.1185963 | 0.2170871 | 0.1094262 | 0.2952959 | 0.1123406
[5 empty] | 0.1311725 | 0.110528 |  |  | 0.13056 | 0.1193469 | 0.2164696 | 0.1101187 | 0.2950133 | 0.1130516
[5 empty] | 0.1307198 | 0.1112232 |  |  | 0.1305999 | 0.1200975 | 0.2144546 | 0.1108113 | 0.2931369 | 0.1137626
[5 empty] | 0.1322655 | 0.1119183 |  |  | 0.1299352 | 0.1208481 | 0.2143423 | 0.1115039 | 0.2915674 | 0.1144736
[5 empty] | 0.1258098 | 0.1126135 |  |  | 0.1292659 | 0.1215987 | 0.2148326 | 0.1121965 | 0.2918054 | 0.1151847
[5 empty] | 0.1193525 | 0.1133086 |  |  | 0.1285919 | 0.1223493 | 0.2130257 | 0.112889 | 0.2895515 | 0.1158957
[5 empty] | 0.1238936 | 0.1140038 |  |  | 0.1277133 | 0.1230999 | 0.2133214 | 0.1135816 | 0.2896063 | 0.1166067
[5 empty] | 0.1284333 | 0.1146989 |  |  | 0.1268302 | 0.1238505 | 0.2115199 | 0.1142742 | 0.2895706 | 0.1173177
[5 empty] | 0.1199714 | 0.115394 |  |  | 0.1267424 | 0.1246011 | 0.2104212 | 0.1149667 | 0.2877448 | 0.1180287
[5 empty] | 0.121508 | 0.1160892 |  |  | 0.1265501 | 0.1253517 | 0.2100253 | 0.1156593 | 0.2888297 | 0.1187397
[5 empty] | 0.1170431 | 0.1167843 |  |  | 0.1247533 | 0.1261024 | 0.2102322 | 0.1163519 | 0.2869259 | 0.1194508
[5 empty] | 0.1165767 | 0.1174795 |  |  | 0.1242519 | 0.126853 | 0.208142 | 0.1170445 | 0.2857341 | 0.1201618
[5 empty] | 0.1271088 | 0.1181746 |  |  | 0.124146 | 0.1276036 | 0.2076546 | 0.117737 | 0.2874548 | 0.1208728
[5 empty] | 0.1196393 | 0.1188698 |  |  | 0.1237356 | 0.1283542 | 0.2078702 | 0.1184296 | 0.2839887 | 0.1215838
[5 empty] | 0.1141684 | 0.1195649 |  |  | 0.1225207 | 0.1291048 | 0.2063888 | 0.1191222 | 0.2863364 | 0.1222948
[5 empty] | 0.124696 | 0.1202601 |  |  | 0.1227014 | 0.1298554 | 0.2042103 | 0.1198147 | 0.2840986 | 0.1230058
[5 empty] | 0.120222 | 0.1209552 |  |  | 0.1212776 | 0.130606 | 0.2038348 | 0.1205073 | 0.2828759 | 0.1237169
[5 empty] | 0.1247466 | 0.1216504 |  |  | 0.1212494 | 0.1313566 | 0.2027624 | 0.1211999 | 0.281569 | 0.1244279
[5 empty] | 0.1142697 | 0.1223455 |  |  | 0.1198168 | 0.1321072 | 0.2029931 | 0.1218924 | 0.2823784 | 0.1251389
[5 empty] | 0.1137913 | 0.1230406 |  |  | 0.1193797 | 0.1328578 | 0.2030268 | 0.122585 | 0.2802048 | 0.1258499
[5 empty] | 0.1143115 | 0.1237358 |  |  | 0.1196383 | 0.1336084 | 0.2019637 | 0.1232776 | 0.2815489 | 0.1265609
[5 empty] | 0.1178301 | 0.1244309 |  |  | 0.1189925 | 0.1343591 | 0.2010037 | 0.1239702 | 0.2822113 | 0.1272719
[5 empty] | 0.1103473 | 0.1251261 |  |  | 0.1172424 | 0.1351097 | 0.1987469 | 0.1246627 | 0.2798926 | 0.127983
[5 empty] | 0.122863 | 0.1258212 |  |  | 0.1172879 | 0.1358603 | 0.1980933 | 0.1253553 | 0.2804934 | 0.128694
[5 empty] | 0.1093772 | 0.1265164 |  |  | 0.1165292 | 0.1366109 | 0.197643 | 0.1260479 | 0.2805145 | 0.129405
[5 empty] | 0.12289 | 0.1272115 |  |  | 0.1153661 | 0.1373615 | 0.1984959 | 0.1267404 | 0.2786563 | 0.130116
[5 empty] | 0.1144013 | 0.1279067 |  |  | 0.1157987 | 0.1381121 | 0.1974521 | 0.127433 | 0.2793197 | 0.130827
[5 empty] | 0.1179111 | 0.1286018 |  |  | 0.115027 | 0.1388627 | 0.1969117 | 0.1281256 | 0.2786051 | 0.131538
[5 empty] | 0.1094195 | 0.1292969 |  |  | 0.1141511 | 0.1396133 | 0.1955746 | 0.1288182 | 0.2767132 | 0.1322491
[5 empty] | 0.1199265 | 0.1299921 |  |  | 0.114071 | 0.1403639 | 0.1949409 | 0.1295107 | 0.2770447 | 0.1329601
[5 empty] | 0.118432 | 0.1306872 |  |  | 0.1129866 | 0.1411145 | 0.1949107 | 0.1302033 | 0.2762003 | 0.1336711
[5 empty] | 0.111936 | 0.1313824 |  |  | 0.111398 | 0.1418652 | 0.1920839 | 0.1308959 | 0.2762804 | 0.1343821
[5 empty] | 0.1164386 | 0.1320775 |  |  | 0.1120053 | 0.1426158 | 0.1928605 | 0.1315884 | 0.2767858 | 0.1350931
[5 empty] | 0.1159398 | 0.1327727 |  |  | 0.1111083 | 0.1433664 | 0.1909407 | 0.132281 | 0.2763172 | 0.1358041
[5 empty] | 0.1054395 | 0.1334678 |  |  | 0.1100072 | 0.144117 | 0.1910243 | 0.1329736 | 0.275575 | 0.1365152
[5 empty] | 0.1039378 | 0.134163 |  |  | 0.108602 | 0.1448676 | 0.1894116 | 0.1336662 | 0.2769601 | 0.1372262
[5 empty] | 0.1104347 | 0.1348581 |  |  | 0.1084926 | 0.1456182 | 0.1907024 | 0.1343587 | 0.274773 | 0.1379372
[5 empty] | 0.1149301 | 0.1355532 |  |  | 0.1073792 | 0.1463688 | 0.1879969 | 0.1350513 | 0.2752143 | 0.1386482
[5 empty] | 0.1034241 | 0.1362484 |  |  | 0.1067616 | 0.1471194 | 0.188895 | 0.1357439 | 0.2753847 | 0.1393592
[5 empty] | 0.1069167 | 0.1369435 |  |  | 0.1061399 | 0.14787 | 0.1863968 | 0.1364364 | 0.2742848 | 0.1400702
[5 empty] | 0.1154079 | 0.1376387 |  |  | 0.1063142 | 0.1486206 | 0.1879023 | 0.137129 | 0.2764153 | 0.1407813
[5 empty] | 0.1078977 | 0.1383338 |  |  | 0.1040845 | 0.1493712 | 0.1867116 | 0.1378216 | 0.2743768 | 0.1414923