## 1
Общество с ограниченной ответственностью "Инженерная геология" (ООО "ИнжГео") | [11 empty] | Общество с ограниченной ответственностью "Инженерная геология" (ООО "ИнжГео")
Юр. адрес: 117279, г. Москва, ул. Миклухо-Маклая, 36 а, этаж 5, пом. XXIII к. 76-84 | [11 empty] | Юр. адрес: 117279, г. Москва, ул. Миклухо-Маклая, 36 а, этаж 5, пом. XXIII к. 76-84 | [8 empty] | нагр |  |  | X0 | Y0 | R |  | нагр |  |  |  | X0 | Y0 | R | нагр |  |  |  | X0 | Y0 | R |  | нагр |  |  |  | X0 | Y0 | R
Телефон/факс +7 (495) 132-30-00, Адрес электронной почты inbox@inj-geo.ru | [11 empty] | Телефон/факс +7 (495) 132-30-00, Адрес электронной почты inbox@inj-geo.ru | [12 empty] | 0 | [7 empty] | 0 | [6 empty] | 0 | [7 empty] | 0
[21 empty] | девиатор | [6 empty] | девиатор | [6 empty] | девиатор | [7 empty] | девиатор
Испытательная лаборатория ООО «ИнжГео» | [11 empty] | Испытательная лаборатория ООО «ИнжГео» | [8 empty] | x0 | Угол | X | Y |  |  |  | x0 |  | Угол | X | Y |  |  | x0 |  | Угол | X | Y |  |  |  | x0 |  | Угол | X | Y
Адрес места осуществления деятельности лаборатории: г. Москва, просп. Вернадского, д. 51, стр. 1 | [11 empty] | Адрес места осуществления деятельности лаборатории: г. Москва, просп. Вернадского, д. 51, стр. 1 | [9 empty] | 0 | [7 empty] | 0 | [6 empty] | 0 | [7 empty] | 0
Телефон +7(910)4557682, E-mail: slg85@mail.ru | [11 empty] | Телефон +7(910)4557682, E-mail: slg85@mail.ru | [9 empty] | 5 | [7 empty] | 5 | [6 empty] | 5 | [7 empty] | 5
[22 empty] | 10 | [7 empty] | 10 | [6 empty] | 10 | [7 empty] | 10
[12 empty] | Протокол испытаний № 13-63/387 от 20-11-2023 | [9 empty] | 15 | [7 empty] | 15 | [6 empty] | 15 | [7 empty] | 15
[22 empty] | 20 | [7 empty] | 20 | [6 empty] | 20 | [7 empty] | 20
[12 empty] | Наименование и адрес заказчика: Переход трубопровода через р. Енисей | [9 empty] | 25 | [7 empty] | 25 | [6 empty] | 25 | [7 empty] | 25
[12 empty] | Наименование объекта: ООО Регионстрой | [9 empty] | 30 | [7 empty] | 30 | [6 empty] | 30 | [7 empty] | 30
Наименование используемого метода/методики: ГОСТ 12248.4-2020 | [11 empty] | Наименование используемого метода/методики: ГОСТ 12248.3-2020 | [9 empty] | 35 | [7 empty] | 35 | [6 empty] | 35 | [7 empty] | 35
Условия проведения испытания: температура окружающей среды (18 - 25)0С, влажность воздуха (40 - 75)% | [11 empty] | Условия проведения испытания: температура окружающей среды (18 - 25)0С, влажность воздуха (40 - 75)% | [9 empty] | 40 | [7 empty] | 40 | [6 empty] | 40 | [7 empty] | 40
[12 empty] | Дата получение объекта подлежащего испытаниям: 24-10-2023 | [9 empty] | 45 | [7 empty] | 45 | [6 empty] | 45 | [7 empty] | 45
[12 empty] | Дата испытания: 25.10.2022-19.11.2387 | [9 empty] | 50 | [7 empty] | 50 | [6 empty] | 50 | [7 empty] | 50
[22 empty] | 55 | [7 empty] | 55 | [6 empty] | 55 | [7 empty] | 55
Испытание грунтов методом трехосного сжатия | [11 empty] | Испытание грунтов методом трехосного сжатия | [9 empty] | 60 | [7 empty] | 60 | [6 empty] | 60 | [7 empty] | 60
[22 empty] | 65 | [7 empty] | 65 | [6 empty] | 65 | [7 empty] | 65
Лабораторный номер: | [6 empty] | We, д.е. = |  |  |  |  | Лабораторный номер: |  | 1422 |  |  |  | We, д.е. = | 0.260181287 |  |  | 70 | [7 empty] | 70 | [6 empty] | 70 | [7 empty] | 70
Номер скважины: | [6 empty] | ρ, г/см3 = |  |  |  |  | Номер скважины: |  | BH-165 |  |  |  | ρ, г/см3 = | 1.98 |  |  | 75 | [7 empty] | 75 | [6 empty] | 75 | [7 empty] | 75
Глубина отбора, м: | [6 empty] | ρs, г/см3 = |  |  |  |  | Глубина отбора, м: |  | 6.8 |  |  |  | ρs, г/см3 = | 2.68 |  |  | 80 | [7 empty] | 80 | [6 empty] | 80 | [7 empty] | 80
Наименование грунта: | [6 empty] | e, д.е. = |  |  |  |  | Наименование грунта: |  | Суглинок щебенистый, после оттаивания текучепластичный, легкий песчанистый |  |  |  | e, д.е. = | 0.7056999 |  |  | 85 | [7 empty] | 85 | [6 empty] | 85 | [7 empty] | 85
Схема проведения опыта: | [6 empty] | IL, д.е. = |  |  |  |  | Схема проведения опыта: |  | КД |  |  |  | IL, д.е. = | 0.899 |  |  | 90 | [7 empty] | 90 | [6 empty] | 90 | [7 empty] | 90
[22 empty] | 95 | [7 empty] | 95 | [6 empty] | 95 | [7 empty] | 95
[22 empty] | 100 | [7 empty] | 100 | [6 empty] | 100 | [7 empty] | 100
Результаты испытаний | [11 empty] | Результаты испытаний | [9 empty] | 105 | [7 empty] | 105 | [6 empty] | 105 | [7 empty] | 105
[22 empty] | 110 | [7 empty] | 110 | [6 empty] | 110 | [7 empty] | 110
[22 empty] | 115 | [7 empty] | 115 | [6 empty] | 115 | [7 empty] | 115
[22 empty] | 120 | [7 empty] | 120 | [6 empty] | 120 | [7 empty] | 120
[22 empty] | 125 | [7 empty] | 125 | [6 empty] | 125 | [7 empty] | 125
[22 empty] | 130 | [7 empty] | 130 | [6 empty] | 130 | [7 empty] | 130
[22 empty] | 135 | [7 empty] | 135 | [6 empty] | 135 | [7 empty] | 135
[22 empty] | 140 | [7 empty] | 140 | [6 empty] | 140 | [7 empty] | 140
[22 empty] | 145 | [7 empty] | 145 | [6 empty] | 145 | [7 empty] | 145
[22 empty] | 150 | [7 empty] | 150 | [6 empty] | 150 | [7 empty] | 150
[22 empty] | 155 | [7 empty] | 155 | [6 empty] | 155 | [7 empty] | 155
[22 empty] | 160 | [7 empty] | 160 | [6 empty] | 160 | [7 empty] | 160
[22 empty] | 165 | [7 empty] | 165 | [6 empty] | 165 | [7 empty] | 165
[22 empty] | 170 | [7 empty] | 170 | [6 empty] | 170 | [7 empty] | 170
[22 empty] | 175 | [7 empty] | 175 | [6 empty] | 175 | [7 empty] | 175
[22 empty] | 180 | [7 empty] | 180 | [6 empty] | 180 | [7 empty] | 180
[13 empty] | Давление в камере, Мпа σ3 | Вертикальная нагрузка, Мпа σ1 | Поровое давление, Мпа u
| K0, д.е. | 0.741181 |  |  |  |  | Коэфф. Точки | [5 empty] | 0.1319472 | 0.2684083 | [5 empty] | 1 | [6 empty] | σ3,кПа | σ1,кПа | u, кПа |  |  |  | 4
| q_zg, МПа | 0.09779675 | [10 empty] | 0.2319472 | 0.4382479 | [27 empty] | δ3, Мпа | δ1-δ3, МПа | δ1, МПа | δ1, КПа
|  |  | Модуль деформации, МПа: | [9 empty] | 0.3319472 | 0.6080876 | [21 empty] | С, МПа:
|  |  | Е0= |  | Точки модуля (полное напр.), МПа |  |  |  | 0.09779675 | 0.1564748 | [25 empty] | φ, град:
|  |  | E50 = |  | qf (полное напр.), МПа |  |  |  | 0.2375677 | [26 empty] | E, Мпа
|  |  | Коэф. Поперечной деформации, ϑ = | [9 empty] | Эффективные значения угла внутреннего трения и удельного сцепления ϕ', С' | [13 empty] | x | 0
[13 empty] | ϕ', град. = | 15 | [12 empty] | y |  |  |  | С, кПа | φ,°
[13 empty] | С', МПа = | 0.017
| Исполнитель: | [6 empty] | Морозов Д.С. |  |  |  |  | Исполнитель: |  |  |  |  | Морозов Д.С.
| Начальник исп. лаборатории: | [6 empty] | Семиколенова Л.Г. |  |  |  |  | Начальник исп. лаборатории: |  |  |  |  | Семиколенова Л.Г.
Лист 1 , всего листов 2 | [11 empty] | Лист 2 , всего листов 2
Частичное воспроизведение протокола испытаний без письменного разрешения ООО «ИнжГео» ЗАПРЕЩАЕТСЯ | [11 empty] | Частичное воспроизведение протокола испытаний без письменного разрешения ООО «ИнжГео» ЗАПРЕЩАЕТСЯ
[5 empty] | второй график |  | первый график | [9 empty] | К Пуассона
dev50 | epsE50 | ind | devE0 | epsE0 | dev | eps | sigma |  | dev1 | eps1 | dev2 | eps2 | dev3 | eps3 |  | Глины
0.1056205 | 0.003943994 |  |  |  | 0 | 0 |  |  | 0 | 0 | 0.0230528 | 0.0002671046 | 0.0310528 | 0.0002793419 |  | < 0 | 0,20-0,30
ind |  |  |  |  | 0.01967239 | 0.000742904 |  |  | 0.03727881 | 0.0006844301 | 0.05144962 | 0.000744131 | 0.0698303 | 0.0007532533 |  | 0-0,25 | 0,30-0,38
2 |  |  |  |  | 0.05867805 | 0.001314665 |  |  | 0.0550528 | 0.001233442 | 0.09009157 | 0.001488262 | 0.1190943 | 0.001506507 |  | 0,25< | 0,38-0,45
E0 |  |  |  |  | 0.07934687 | 0.002228712 |  |  | 0.06453175 | 0.00205329 | 0.1031504 | 0.001991944 | 0.1380702 | 0.002070065 |  | Суглинки | 0,35-0,37
epsE0 | devE0 |  |  |  | 0.0887807 | 0.002971616 |  |  | 0.06823055 | 0.002547809 | 0.1116499 | 0.002976524 | 0.1484142 | 0.003013013 |  | Пески и супеси | 0,30-0,35
0.001314665 | 0.05867805 |  |  |  | 0.1056205 | 0.003943994 |  |  | 0.07229187 | 0.00342215 | 0.1186939 | 0.003720655 | 0.1580563 | 0.003766266
[5 empty] | 0.09509423 | 0.004457424 |  |  | 0.07496221 | 0.004106581 | 0.1257926 | 0.004464786 | 0.1663314 | 0.00451952
График E50 |  | График E |  |  | 0.1034155 | 0.005200328 |  |  | 0.07954303 | 0.004791011 | 0.131254 | 0.005208917 | 0.1759502 | 0.005272773
eps | q | sigma |  |  | 0.1045539 | 0.005943232 |  |  | 0.08223295 | 0.005475441 | 0.136886 | 0.005953048 | 0.1829231 | 0.006026026
Горизонтальная линия E50 |  | Касательная |  |  | 0.107506 | 0.006686136 |  |  | 0.08513059 | 0.006159871 | 0.1418964 | 0.006697179 | 0.1895608 | 0.00677928
0 |  | a | b |  | 0.1252686 | 0.00742904 |  |  | 0.08863459 | 0.006844301 | 0.1482933 | 0.00744131 | 0.1970739 | 0.007532533
|  |  | 0 |  | 0.126838 | 0.008171944 |  |  | 0.09124357 | 0.007528731 | 0.1526845 | 0.00818544 | 0.203973 | 0.008285786
Вертикальная линия E50 |  | p1 и p2 |  |  | 0.130211 | 0.008914848 |  |  | 0.09465615 | 0.008213161 | 0.1568779 | 0.008929571 | 0.2090686 | 0.009039039
| 0 | 0 |  |  | 0.1313842 | 0.009657752 |  |  | 0.09747096 | 0.008897591 | 0.1617815 | 0.009673702 | 0.2149713 | 0.009792293
[5 empty] | 0.1403541 | 0.01040066 |  |  | 0.09968663 | 0.009582021 | 0.1649033 | 0.01041783 | 0.2212917 | 0.01054555
Касательная линия E50 |  |  |  |  | 0.1581173 | 0.01114356 |  |  | 0.1030018 | 0.01026645 | 0.168651 | 0.01116196 | 0.2278404 | 0.0112988
0 | 0 | Горизонтальная 1 |  |  | 0.1646704 | 0.01188646 |  |  | 0.105815 | 0.01095088 | 0.1723326 | 0.0119061 | 0.231928 | 0.01205205
[5 empty] | 0.15101 | 0.01262937 |  |  | 0.106925 | 0.01163531 | 0.1760562 | 0.01265023 | 0.2352651 | 0.01280531
Горизонтальная линия qкр |  |  |  |  | 0.1541327 | 0.01337227 |  |  | 0.1098304 | 0.01231974 | 0.1796294 | 0.01339436 | 0.2401623 | 0.01355856
Горизонтальная линия q |  | Горизонтальная 2 |  |  | 0.1690351 | 0.01411518 |  |  | 0.1127297 | 0.01300417 | 0.1815604 | 0.01413849 | 0.24283 | 0.01431181
0 |  | 0 |  |  | 0.1667138 | 0.01485808 |  |  | 0.1137217 | 0.0136886 | 0.185157 | 0.01488262 | 0.2461791 | 0.01506507
[5 empty] | 0.1661654 | 0.01560098 |  |  | 0.1167048 | 0.01437303 | 0.1855271 | 0.01562675 | 0.2497199 | 0.01581832
Вертикальная линия q |  |  |  |  | 0.1713864 | 0.01634389 |  |  | 0.1183779 | 0.01505746 | 0.1890787 | 0.01637088 | 0.2519631 | 0.01657157
| 0 |  |  |  | 0.1713735 | 0.01708679 |  |  | 0.1197394 | 0.01574189 | 0.1904196 | 0.01711501 | 0.2536194 | 0.01732483
[5 empty] | 0.1851232 | 0.0178297 |  |  | 0.1219881 | 0.01642632 | 0.1920578 | 0.01785914 | 0.2558992 | 0.01807808
[5 empty] | 0.1786322 | 0.0185726 |  |  | 0.1227224 | 0.01711075 | 0.1938013 | 0.01860327 | 0.2602132 | 0.01883133
[5 empty] | 0.191897 | 0.0193155 |  |  | 0.1242412 | 0.01779518 | 0.1948578 | 0.0193474 | 0.2616719 | 0.01958459
[5 empty] | 0.1829143 | 0.02005841 |  |  | 0.1261429 | 0.01847961 | 0.1951354 | 0.02009154 | 0.2619859 | 0.02033784
[5 empty] | 0.1956805 | 0.02080131 |  |  | 0.1270263 | 0.01916404 | 0.196842 | 0.02083567 | 0.2633659 | 0.02109109
[5 empty] | 0.1971924 | 0.02154422 |  |  | 0.1284899 | 0.01984847 | 0.1981854 | 0.0215798 | 0.2654224 | 0.02184435
[5 empty] | 0.1864465 | 0.02228712 |  |  | 0.1289324 | 0.0205329 | 0.1981737 | 0.02232393 | 0.263666 | 0.0225976
[5 empty] | 0.1934394 | 0.02303002 |  |  | 0.1295523 | 0.02121733 | 0.1982147 | 0.02306806 | 0.2666072 | 0.02335085
[5 empty] | 0.1991677 | 0.02377293 |  |  | 0.1302484 | 0.02190176 | 0.1994163 | 0.02381219 | 0.2669568 | 0.02410411
[5 empty] | 0.185628 | 0.02451583 |  |  | 0.1303192 | 0.02258619 | 0.1983865 | 0.02455632 | 0.2668251 | 0.02485736
[5 empty] | 0.1968168 | 0.02525873 |  |  | 0.1310634 | 0.02327062 | 0.1980308 | 0.02530045 | 0.2652918 | 0.02561061
[5 empty] | 0.1927348 | 0.02600164 |  |  | 0.1311796 | 0.02395505 | 0.1984271 | 0.02604458 | 0.2660013 | 0.02636386
[5 empty] | 0.1954035 | 0.02674454 |  |  | 0.1325664 | 0.02463948 | 0.1977693 | 0.02678871 | 0.2636611 | 0.02711712
[5 empty] | 0.1888508 | 0.02748745 |  |  | 0.1314224 | 0.02532391 | 0.1973195 | 0.02753285 | 0.264207 | 0.02787037
[5 empty] | 0.1931042 | 0.02823035 |  |  | 0.1319363 | 0.02600834 | 0.1945399 | 0.02827698 | 0.261875 | 0.02862362
[5 empty] | 0.1831917 | 0.02897325 |  |  | 0.1314093 | 0.02669277 | 0.192693 | 0.02902111 | 0.2611009 | 0.02937688
[5 empty] | 0.201141 | 0.02971616 |  |  | 0.1316542 | 0.0273772 | 0.1922408 | 0.02976524 | 0.2603206 | 0.03013013
[5 empty] | 0.1849797 | 0.03045906 |  |  | 0.1304838 | 0.02806163 | 0.1891457 | 0.03050937 | 0.25677 | 0.03088338
[5 empty] | 0.1977358 | 0.03120197 |  |  | 0.1297108 | 0.02874606 | 0.1868699 | 0.0312535 | 0.2563849 | 0.03163664
[5 empty] | 0.1924369 | 0.03194487 |  |  | 0.129248 | 0.02943049 | 0.1860756 | 0.03199763 | 0.2539013 | 0.03238989
[5 empty] | 0.1841108 | 0.03268777 |  |  | 0.1291082 | 0.03011492 | 0.1830252 | 0.03274176 | 0.251055 | 0.03314314
[5 empty] | 0.1767853 | 0.03343068 |  |  | 0.1283043 | 0.03079935 | 0.1806808 | 0.03348589 | 0.2487818 | 0.0338964
[5 empty] | 0.1874881 | 0.03417358 |  |  | 0.1271489 | 0.03148378 | 0.1798047 | 0.03423002 | 0.2475178 | 0.03464965
[5 empty] | 0.181247 | 0.03491649 |  |  | 0.1257548 | 0.03216821 | 0.1765593 | 0.03497415 | 0.2434987 | 0.0354029
[5 empty] | 0.1790897 | 0.03565939 |  |  | 0.124935 | 0.03285264 | 0.1770066 | 0.03571829 | 0.2410605 | 0.03615616
[5 empty] | 0.184044 | 0.03640229 |  |  | 0.124902 | 0.03353707 | 0.175409 | 0.03646242 | 0.240139 | 0.03690941
[5 empty] | 0.1731377 | 0.0371452 |  |  | 0.1239688 | 0.0342215 | 0.1753288 | 0.03720655 | 0.23727 | 0.03766266
[5 empty] | 0.1803985 | 0.0378881 |  |  | 0.123248 | 0.03490593 | 0.1734116 | 0.03795068 | 0.2360896 | 0.03841592
[5 empty] | 0.1728541 | 0.03863101 |  |  | 0.1213525 | 0.03559036 | 0.1750383 | 0.03869481 | 0.2358335 | 0.03916917
[5 empty] | 0.1845324 | 0.03937391 |  |  | 0.1203951 | 0.03627479 | 0.1750154 | 0.03943894 | 0.2341376 | 0.03992242
[5 empty] | 0.179458 | 0.04011681 |  |  | 0.1196885 | 0.03695922 | 0.1748332 | 0.04018307 | 0.2339379 | 0.04067568
[5 empty] | 0.1825697 | 0.04085972 |  |  | 0.1189455 | 0.03764366 | 0.1747821 | 0.0409272 | 0.2325701 | 0.04142893
[5 empty] | 0.1768257 | 0.04160262 |  |  | 0.1185789 | 0.03832809 | 0.1769526 | 0.04167133 | 0.2317702 | 0.04218218
[5 empty] | 0.180215 | 0.04234553 |  |  | 0.1181015 | 0.03901252 | 0.177135 | 0.04241546 | 0.23086 | 0.04293544
[5 empty] | 0.1897266 | 0.04308843 |  |  | 0.1181261 | 0.03969695 | 0.1779198 | 0.0431596 | 0.2318162 | 0.04368869
[5 empty] | 0.1753497 | 0.04383133 |  |  | 0.1165654 | 0.04038138 | 0.1797974 | 0.04390373 | 0.2337076 | 0.04444194
[5 empty] | 0.1820732 | 0.04457424 |  |  | 0.1168323 | 0.04106581 | 0.1808582 | 0.04464786 | 0.235903 | 0.0451952
[5 empty] | 0.1928862 | 0.04531714 |  |  | 0.1166394 | 0.04175024 | 0.1811925 | 0.04539199 | 0.2372712 | 0.04594845
[5 empty] | 0.1757776 | 0.04606005 |  |  | 0.116479 | 0.04243467 | 0.182591 | 0.04613612 | 0.2378809 | 0.0467017
[5 empty] | 0.1917367 | 0.04680295 |  |  | 0.1174202 | 0.0431191 | 0.1847439 | 0.04688025 | 0.2406008 | 0.04745496
[5 empty] | 0.1927523 | 0.04754585 |  |  | 0.1174563 | 0.04380353 | 0.1848416 | 0.04762438 | 0.2418998 | 0.04820821
[5 empty] | 0.1928136 | 0.04828876 |  |  | 0.1176811 | 0.04448796 | 0.1866746 | 0.04836851 | 0.2452466 | 0.04896146
[5 empty] | 0.1949096 | 0.04903166 |  |  | 0.1176881 | 0.04517239 | 0.1870333 | 0.04911264 | 0.2472099 | 0.04971472
[5 empty] | 0.1920292 | 0.04977457 |  |  | 0.118271 | 0.04585682 | 0.1884081 | 0.04985677 | 0.2495585 | 0.05046797
[5 empty] | 0.1831617 | 0.05051747 |  |  | 0.1195234 | 0.04654125 | 0.1903894 | 0.0506009 | 0.2517612 | 0.05122122
[5 empty] | 0.1992959 | 0.05126037 |  |  | 0.1191391 | 0.04722568 | 0.1920677 | 0.05134504 | 0.2529867 | 0.05197448
[5 empty] | 0.1944209 | 0.05200328 |  |  | 0.1208117 | 0.04791011 | 0.1942333 | 0.05208917 | 0.2557037 | 0.05272773
[5 empty] | 0.1905258 | 0.05274618 |  |  | 0.1215348 | 0.04859454 | 0.1937767 | 0.0528333 | 0.2601811 | 0.05348098
[5 empty] | 0.2025997 | 0.05348909 |  |  | 0.1225021 | 0.04927897 | 0.1950883 | 0.05357743 | 0.2617876 | 0.05423424
[5 empty] | 0.1926314 | 0.05423199 |  |  | 0.1228072 | 0.0499634 | 0.1974584 | 0.05432156 | 0.262392 | 0.05498749
[5 empty] | 0.1906102 | 0.05497489 |  |  | 0.1229438 | 0.05064783 | 0.1982776 | 0.05506569 | 0.264763 | 0.05574074
[5 empty] | 0.191525 | 0.0557178 |  |  | 0.1240057 | 0.05133226 | 0.1999362 | 0.05580982 | 0.2668693 | 0.056494
[5 empty] | 0.1963649 | 0.0564607 |  |  | 0.1252863 | 0.05201669 | 0.2000246 | 0.05655395 | 0.2704798 | 0.05724725
[5 empty] | 0.1991189 | 0.05720361 |  |  | 0.1262794 | 0.05270112 | 0.2018333 | 0.05729808 | 0.2699631 | 0.0580005
[5 empty] | 0.208776 | 0.05794651 |  |  | 0.1268786 | 0.05338555 | 0.2031527 | 0.05804221 | 0.2715881 | 0.05875376
[5 empty] | 0.1943253 | 0.05868941 |  |  | 0.1275777 | 0.05406998 | 0.2027731 | 0.05878635 | 0.2746235 | 0.05950701
[5 empty] | 0.2047559 | 0.05943232 |  |  | 0.1292701 | 0.05475441 | 0.2033851 | 0.05953048 | 0.2737381 | 0.06026026
[5 empty] | 0.2030567 | 0.06017522 |  |  | 0.1301497 | 0.05543884 | 0.2047789 | 0.06027461 | 0.2752006 | 0.06101352
[5 empty] | 0.211241 | 0.06091813 |  |  | 0.12991 | 0.05612327 | 0.2063007 | 0.06101874 | 0.2761404 | 0.06176677
[5 empty] | 0.2072395 | 0.06166103 |  |  | 0.1311448 | 0.0568077 | 0.2064974 | 0.06176287 | 0.2743578 | 0.06252002
[5 empty] | 0.2022254 | 0.06240393 |  |  | 0.1324476 | 0.05749213 | 0.2067334 | 0.062507 | 0.2754683 | 0.06327328
[5 empty] | 0.2021969 | 0.06314684 |  |  | 0.1335122 | 0.05817656 | 0.206165 | 0.06325113 | 0.2761785 | 0.06402653
[5 empty] | 0.2111548 | 0.06388974 |  |  | 0.1340321 | 0.05886099 | 0.2067917 | 0.06399526 | 0.2736883 | 0.06477978
[5 empty] | 0.1920996 | 0.06463265 |  |  | 0.1340011 | 0.05954542 | 0.2063132 | 0.06473939 | 0.2752977 | 0.06553304
[5 empty] | 0.199032 | 0.06537555 |  |  | 0.1345128 | 0.06022985 | 0.2076293 | 0.06548352 | 0.2753068 | 0.06628629
[5 empty] | 0.2069528 | 0.06611845 |  |  | 0.1361608 | 0.06091428 | 0.2083396 | 0.06622765 | 0.2742155 | 0.06703954
[5 empty] | 0.1898624 | 0.06686136 |  |  | 0.1364611 | 0.06159871 | 0.2086438 | 0.06697179 | 0.2748238 | 0.0677928
[5 empty] | 0.2077617 | 0.06760426 |  |  | 0.1361208 | 0.06228314 | 0.2085416 | 0.06771592 | 0.2761318 | 0.06854605
[5 empty] | 0.2096512 | 0.06834716 |  |  | 0.1371019 | 0.06296757 | 0.2081326 | 0.06846005 | 0.2739394 | 0.0692993
[5 empty] | 0.2055316 | 0.06909007 |  |  | 0.1370873 | 0.063652 | 0.2083165 | 0.06920418 | 0.2760467 | 0.07005256
[5 empty] | 0.2104036 | 0.06983297 |  |  | 0.138276 | 0.06433643 | 0.2093931 | 0.06994831 | 0.2755536 | 0.07080581
[5 empty] | 0.1982678 | 0.07057588 |  |  | 0.137767 | 0.06502086 | 0.209162 | 0.07069244 | 0.2742602 | 0.07155906
[5 empty] | 0.2071249 | 0.07131878 |  |  | 0.1392592 | 0.06570529 | 0.2100228 | 0.07143657 | 0.2753664 | 0.07231232
[5 empty] | 0.2029755 | 0.07206168 |  |  | 0.1392518 | 0.06638972 | 0.2104754 | 0.0721807 | 0.2742723 | 0.07306557
[5 empty] | 0.1928203 | 0.07280459 |  |  | 0.1393436 | 0.06707415 | 0.2097192 | 0.07292483 | 0.2752779 | 0.07381882
[5 empty] | 0.19066 | 0.07354749 |  |  | 0.1406337 | 0.06775858 | 0.2103541 | 0.07366896 | 0.2737831 | 0.07457208
[5 empty] | 0.2084952 | 0.0742904 |  |  | 0.140921 | 0.06844301 | 0.2095797 | 0.0744131 | 0.273688 | 0.07532533
[5 empty] | 0.2053266 | 0.0750333 |  |  | 0.1407046 | 0.06912744 | 0.2112957 | 0.07515723 | 0.2750925 | 0.07607858
[5 empty] | 0.1931547 | 0.0757762 |  |  | 0.1411834 | 0.06981187 | 0.2116017 | 0.07590136 | 0.2747967 | 0.07683183
[5 empty] | 0.1999804 | 0.07651911 |  |  | 0.1427564 | 0.0704963 | 0.2118975 | 0.07664549 | 0.2757006 | 0.07758509
[5 empty] | 0.2028042 | 0.07726201 |  |  | 0.1424227 | 0.07118073 | 0.2107827 | 0.07738962 | 0.2761042 | 0.07833834
[5 empty] | 0.2036268 | 0.07800492 |  |  | 0.1433811 | 0.07186516 | 0.210957 | 0.07813375 | 0.2763074 | 0.07909159
[5 empty] | 0.1964489 | 0.07874782 |  |  | 0.1434308 | 0.07254959 | 0.2109202 | 0.07887788 | 0.2750104 | 0.07984485
[5 empty] | 0.208271 | 0.07949072 |  |  | 0.1435707 | 0.07323402 | 0.2122718 | 0.07962201 | 0.275813 | 0.0805981
[5 empty] | 0.198094 | 0.08023363 |  |  | 0.1443998 | 0.07391845 | 0.2128115 | 0.08036614 | 0.2761153 | 0.08135135
[5 empty] | 0.2059183 | 0.08097653 |  |  | 0.145317 | 0.07460288 | 0.2129391 | 0.08111027 | 0.2756173 | 0.08210461
[5 empty] | 0.1937448 | 0.08171944 |  |  | 0.1448214 | 0.07528731 | 0.2115542 | 0.0818544 | 0.2757189 | 0.08285786
[5 empty] | 0.2005697 | 0.08246234 |  |  | 0.145412 | 0.07597174 | 0.2125565 | 0.08259854 | 0.2748203 | 0.08361111
[5 empty] | 0.1943862 | 0.08320524 |  |  | 0.1457878 | 0.07665617 | 0.2112457 | 0.08334267 | 0.2762214 | 0.08436437
[5 empty] | 0.2061943 | 0.08394815 |  |  | 0.1470477 | 0.0773406 | 0.2126215 | 0.0840868 | 0.2756222 | 0.08511762
[5 empty] | 0.2019943 | 0.08469105 |  |  | 0.1465907 | 0.07802503 | 0.2127835 | 0.08483093 | 0.2746226 | 0.08587087
[5 empty] | 0.2037863 | 0.08543396 |  |  | 0.1470159 | 0.07870946 | 0.2120314 | 0.08557506 | 0.2761228 | 0.08662413
[5 empty] | 0.1995708 | 0.08617686 |  |  | 0.1477222 | 0.07939389 | 0.2115649 | 0.08631919 | 0.2755675 | 0.08737738
[5 empty] | 0.1993479 | 0.08691976 |  |  | 0.1483086 | 0.08007832 | 0.2132837 | 0.08706332 | 0.27478 | 0.08813063
[5 empty] | 0.1981179 | 0.08766267 |  |  | 0.1477741 | 0.08076275 | 0.2128836 | 0.08780745 | 0.275767 | 0.08888389
[5 empty] | 0.184881 | 0.08840557 |  |  | 0.1480177 | 0.08144718 | 0.2113811 | 0.08855158 | 0.2748362 | 0.08963714
[5 empty] | 0.1966375 | 0.08914848 |  |  | 0.1485385 | 0.08213161 | 0.2128478 | 0.08929571 | 0.2746951 | 0.09039039
[5 empty] | 0.1873877 | 0.08989138 |  |  | 0.1483353 | 0.08281604 | 0.2116911 | 0.09003985 | 0.2731513 | 0.09114365
[5 empty] | 0.1851318 | 0.09063428 |  |  | 0.1486071 | 0.08350047 | 0.2103181 | 0.09078398 | 0.2734123 | 0.0918969
[5 empty] | 0.19687 | 0.09137719 |  |  | 0.1493531 | 0.0841849 | 0.2116361 | 0.09152811 | 0.2718856 | 0.09265015
[5 empty] | 0.1946027 | 0.09212009 |  |  | 0.1484721 | 0.08486933 | 0.2106524 | 0.09227224 | 0.2694789 | 0.09340341
[5 empty] | 0.19433 | 0.092863 |  |  | 0.1493632 | 0.08555376 | 0.2082741 | 0.09301637 | 0.2702997 | 0.09415666
[5 empty] | 0.1870523 | 0.0936059 |  |  | 0.1492253 | 0.08623819 | 0.2083085 | 0.0937605 | 0.2678556 | 0.09490991
[5 empty] | 0.1827697 | 0.0943488 |  |  | 0.1490575 | 0.08692262 | 0.2064628 | 0.09450463 | 0.266854 | 0.09566317
[5 empty] | 0.1964826 | 0.09509171 |  |  | 0.148943 | 0.08760705 | 0.2054442 | 0.09524876 | 0.2670026 | 0.09641642
[5 empty] | 0.1931911 | 0.09583461 |  |  | 0.1496748 | 0.08829148 | 0.20546 | 0.09599289 | 0.263909 | 0.09716967
[5 empty] | 0.1858956 | 0.09657752 |  |  | 0.1489436 | 0.08897591 | 0.2042174 | 0.09673702 | 0.2628806 | 0.09792293
[5 empty] | 0.1875963 | 0.09732042 |  |  | 0.1480619 | 0.08966034 | 0.2030236 | 0.09748115 | 0.2619251 | 0.09867618
[5 empty] | 0.2022935 | 0.09806332 |  |  | 0.1472426 | 0.09034477 | 0.2013859 | 0.09822529 | 0.26245 | 0.09942943
[5 empty] | 0.1819873 | 0.09880623 |  |  | 0.1463982 | 0.0910292 | 0.2000114 | 0.09896942 | 0.2605628 | 0.1001827
[5 empty] | 0.1986781 | 0.09954913 |  |  | 0.1457416 | 0.09171363 | 0.1994074 | 0.09971355 | 0.2590711 | 0.1009359
[5 empty] | 0.1923662 | 0.100292 |  |  | 0.1447855 | 0.09239806 | 0.1972812 | 0.1004577 | 0.2575825 | 0.1016892
[5 empty] | 0.1950517 | 0.1010349 |  |  | 0.1437425 | 0.09308249 | 0.1958399 | 0.1012018 | 0.2550046 | 0.1024424
[5 empty] | 0.1857349 | 0.1017778 |  |  | 0.1431253 | 0.09376692 | 0.1961908 | 0.1019459 | 0.2537448 | 0.1031957
[5 empty] | 0.1914161 | 0.1025207 |  |  | 0.1414468 | 0.09445135 | 0.1938412 | 0.1026901 | 0.2526108 | 0.103949
[5 empty] | 0.1860955 | 0.1032637 |  |  | 0.1409195 | 0.09513578 | 0.1930981 | 0.1034342 | 0.2518101 | 0.1047022
[5 empty] | 0.1807734 | 0.1040066 |  |  | 0.1393561 | 0.09582021 | 0.191769 | 0.1041783 | 0.2497502 | 0.1054555
[5 empty] | 0.1814501 | 0.1047495 |  |  | 0.1380695 | 0.09650464 | 0.1899609 | 0.1049225 | 0.2489388 | 0.1062087
[5 empty] | 0.1891258 | 0.1054924 |  |  | 0.1371723 | 0.09718907 | 0.1890812 | 0.1056666 | 0.2485789 | 0.106962
[5 empty] | 0.1918007 | 0.1062353 |  |  | 0.1360772 | 0.0978735 | 0.188137 | 0.1064107 | 0.248528 | 0.1077152
[5 empty] | 0.1954751 | 0.1069782 |  |  | 0.1347969 | 0.09855793 | 0.1857214 | 0.1071549 | 0.2473732 | 0.1084685
[5 empty] | 0.1861489 | 0.1077211 |  |  | 0.1329442 | 0.09924236 | 0.184293 | 0.107899 | 0.2459145 | 0.1092217
[5 empty] | 0.1818198 | 0.108464 |  |  | 0.1313317 | 0.09992679 | 0.1838487 | 0.1086431 | 0.244252 | 0.109975
[5 empty] | 0.1944872 | 0.1092069 |  |  | 0.1301722 | 0.1006112 | 0.1824884 | 0.1093873 | 0.2425855 | 0.1107282
[5 empty] | 0.188151 | 0.1099498 |  |  | 0.1296783 | 0.1012957 | 0.180912 | 0.1101314 | 0.242215 | 0.1114815
[5 empty] | 0.1758114 | 0.1106927 |  |  | 0.1288628 | 0.1019801 | 0.1799197 | 0.1108755 | 0.2409406 | 0.1122347
[5 empty] | 0.1784682 | 0.1114356 |  |  | 0.1280384 | 0.1026645 | 0.1786113 | 0.1116196 | 0.2402621 | 0.112988
[5 empty] | 0.1771216 | 0.1121785 |  |  | 0.1266177 | 0.1033489 | 0.1779869 | 0.1123638 | 0.2405796 | 0.1137412
[5 empty] | 0.1757716 | 0.1129214 |  |  | 0.1258136 | 0.1040334 | 0.1751465 | 0.1131079 | 0.239193 | 0.1144945
[5 empty] | 0.178418 | 0.1136643 |  |  | 0.1259387 | 0.1047178 | 0.17379 | 0.113852 | 0.2385023 | 0.1152478
[5 empty] | 0.1780611 | 0.1144072 |  |  | 0.1256057 | 0.1054022 | 0.1734175 | 0.1145962 | 0.2351075 | 0.116001
[5 empty] | 0.1817006 | 0.1151501 |  |  | 0.1252273 | 0.1060867 | 0.1725289 | 0.1153403 | 0.2349086 | 0.1167543
[5 empty] | 0.1923367 | 0.115893 |  |  | 0.1247163 | 0.1067711 | 0.1700243 | 0.1160844 | 0.2327054 | 0.1175075
[5 empty] | 0.1879694 | 0.1166359 |  |  | 0.1250148 | 0.1074555 | 0.1682036 | 0.1168286 | 0.232098 | 0.1182608
[5 empty] | 0.1765987 | 0.1173788 |  |  | 0.125015 | 0.10814 | 0.1673668 | 0.1175727 | 0.2312864 | 0.119014
[5 empty] | 0.1762246 | 0.1181217 |  |  | 0.1247156 | 0.1088244 | 0.1657139 | 0.1183168 | 0.2294706 | 0.1197673
[5 empty] | 0.184847 | 0.1188646 |  |  | 0.1243167 | 0.1095088 | 0.163945 | 0.119061 | 0.2294504 | 0.1205205
[5 empty] | 0.1844661 | 0.1196075 |  |  | 0.1251186 | 0.1101932 | 0.16316 | 0.1198051 | 0.2296259 | 0.1212738
[5 empty] | 0.1920817 | 0.1203504 |  |  | 0.1244214 | 0.1108777 | 0.1615588 | 0.1205492 | 0.227497 | 0.122027
[5 empty] | 0.173694 | 0.1210933 |  |  | 0.1239254 | 0.1115621 | 0.1600416 | 0.1212933 | 0.2247637 | 0.1227803
[5 empty] | 0.1783029 | 0.1218363 |  |  | 0.1241308 | 0.1122465 | 0.1583083 | 0.1220375 | 0.2250261 | 0.1235335
[5 empty] | 0.1779084 | 0.1225792 |  |  | 0.1242376 | 0.112931 | 0.1578588 | 0.1227816 | 0.222884 | 0.1242868
[5 empty] | 0.1875106 | 0.1233221 |  |  | 0.1249463 | 0.1136154 | 0.1561932 | 0.1235257 | 0.2226374 | 0.12504
[5 empty] | 0.1771094 | 0.124065 |  |  | 0.1248568 | 0.1142998 | 0.1548115 | 0.1242699 | 0.2203863 | 0.1257933
[5 empty] | 0.1747049 | 0.1248079 |  |  | 0.1248695 | 0.1149843 | 0.1517137 | 0.125014 | 0.2192307 | 0.1265466
[5 empty] | 0.171297 | 0.1255508 |  |  | 0.1249845 | 0.1156687 | 0.1509997 | 0.1257581 | 0.2180706 | 0.1272998
[5 empty] | 0.1808858 | 0.1262937 |  |  | 0.1244021 | 0.1163531 | 0.1487696 | 0.1265023 | 0.2188058 | 0.1280531
[5 empty] | 0.1744713 | 0.1270366 |  |  | 0.1245224 | 0.1170375 | 0.1472233 | 0.1272464 | 0.2160365 | 0.1288063
[5 empty] | 0.1750534 | 0.1277795 |  |  | 0.1247456 | 0.117722 | 0.1452609 | 0.1279905 | 0.2154625 | 0.1295596
[5 empty] | 0.1816323 | 0.1285224 |  |  | 0.1248719 | 0.1184064 | 0.1440823 | 0.1287347 | 0.2152838 | 0.1303128
[5 empty] | 0.1792078 | 0.1292653 |  |  | 0.1251015 | 0.1190908 | 0.1428875 | 0.1294788 | 0.2145005 | 0.1310661
[5 empty] | 0.1817801 | 0.1300082 |  |  | 0.1248346 | 0.1197753 | 0.1399765 | 0.1302229 | 0.2122124 | 0.1318193
[5 empty] | 0.1853491 | 0.1307511 |  |  | 0.1249714 | 0.1204597 | 0.1393494 | 0.130967 | 0.2107195 | 0.1325726
[5 empty] | 0.1819148 | 0.131494 |  |  | 0.1249121 | 0.1211441 | 0.136206 | 0.1317112 | 0.2095219 | 0.1333258
[5 empty] | 0.1644772 | 0.1322369 |  |  | 0.1249569 | 0.1218286 | 0.1360465 | 0.1324553 | 0.2080195 | 0.1340791
[5 empty] | 0.1830364 | 0.1329798 |  |  | 0.1248061 | 0.122513 | 0.1326707 | 0.1331994 | 0.2061122 | 0.1348323
[5 empty] | 0.1835923 | 0.1337227 |  |  | 0.1243597 | 0.1231974 | 0.1317788 | 0.1339436 | 0.2062001 | 0.1355856
[5 empty] | 0.182145 | 0.1344656 |  |  | 0.1245179 | 0.1238818 | 0.1293706 | 0.1346877 | 0.2060831 | 0.1363388
[5 empty] | 0.1646944 | 0.1352085 |  |  | 0.1254811 | 0.1245663 | 0.1284462 | 0.1354318 | 0.2035611 | 0.1370921
[5 empty] | 0.1742406 | 0.1359514 |  |  | 0.1258493 | 0.1252507 | 0.1267056 | 0.136176 | 0.2027342 | 0.1378454
[5 empty] | 0.1807836 | 0.1366943 |  |  | 0.1259228 | 0.1259351 | 0.1244487 | 0.1369201 | 0.2005023 | 0.1385986
[5 empty] | 0.1823234 | 0.1374372 |  |  | 0.1249018 | 0.1266196 | 0.1218756 | 0.1376642 | 0.1986654 | 0.1393519
[5 empty] | 0.17486 | 0.1381801 |  |  | 0.1249864 | 0.127304 | 0.1215863 | 0.1384084 | 0.1990235 | 0.1401051
[5 empty] | 0.1613933 | 0.138923 |  |  | 0.1261769 | 0.1279884 | 0.1183807 | 0.1391525 | 0.1971765 | 0.1408584
[5 empty] | 0.1699235 | 0.1396659 |  |  | 0.1259735 | 0.1286729 | 0.1162588 | 0.1398966 | 0.1952244 | 0.1416116
[5 empty] | 0.1714505 | 0.1404088 |  |  | 0.1263763 | 0.1293573 | 0.1155207 | 0.1406408 | 0.1946672 | 0.1423649
[5 empty] | 0.1759743 | 0.1411518 |  |  | 0.1259856 | 0.1300417 | 0.1122662 | 0.1413849 | 0.1930048 | 0.1431181
[5 empty] | 0.170495 | 0.1418947 |  |  | 0.1262015 | 0.1307261 | 0.1100956 | 0.142129 | 0.1911373 | 0.1438714
[5 empty] | 0.1740125 | 0.1426376 |  |  | 0.1267242 | 0.1314106 | 0.1099086 | 0.1428731 | 0.1913645 | 0.1446246
[5 empty] | 0.1665268 | 0.1433805 |  |  | 0.126554 | 0.132095 | 0.1073053 | 0.1436173 | 0.1900865 | 0.1453779
[5 empty] | 0.175038 | 0.1441234 |  |  | 0.126991 | 0.1327794 | 0.1051857 | 0.1443614 | 0.1899033 | 0.1461311
[5 empty] | 0.1725461 | 0.1448663 |  |  | 0.1268355 | 0.1334639 | 0.1025498 | 0.1451055 | 0.1862147 | 0.1468844
[5 empty] | 0.160051 | 0.1456092 |  |  | 0.1271876 | 0.1341483 | 0.1012977 | 0.1458497 | 0.1871208 | 0.1476376
[5 empty] | 0.1635528 | 0.1463521 |  |  | 0.1263475 | 0.1348327 | 0.09942914 | 0.1465938 | 0.1850216 | 0.1483909
[5 empty] | 0.1760515 | 0.147095 |  |  | 0.1276154 | 0.1355172 | 0.09774431 | 0.1473379 | 0.184717 | 0.1491442
[5 empty] | 0.1575471 | 0.1478379 |  |  | 0.1273915 | 0.1362016 | 0.09414314 | 0.1480821 | 0.182207 | 0.1498974