## 1
Общество с ограниченной ответственностью "Инженерная геология" (ООО "ИнжГео") | [11 empty] | Общество с ограниченной ответственностью "Инженерная геология" (ООО "ИнжГео")
Юр. адрес: 117279, г. Москва, ул. Миклухо-Маклая, 36 а, этаж 5, пом. XXIII к. 76-84 | [11 empty] | Юр. адрес: 117279, г. Москва, ул. Миклухо-Маклая, 36 а, этаж 5, пом. XXIII к. 76-84 | [8 empty] | нагр |  |  | X0 | Y0 | R |  | нагр |  |  |  | X0 | Y0 | R | нагр |  |  |  | X0 | Y0 | R |  | нагр |  |  |  | X0 | Y0 | R
Телефон/факс +7 (495) 132-30-00, Адрес электронной почты inbox@inj-geo.ru | [11 empty] | Телефон/факс +7 (495) 132-30-00, Адрес электронной почты inbox@inj-geo.ru | [12 empty] | 0 | [7 empty] | 0 | [6 empty] | 0 | [7 empty] | 0
[21 empty] | девиатор | [6 empty] | девиатор | [6 empty] | девиатор | [7 empty] | девиатор
Испытательная лаборатория ООО «ИнжГео» | [11 empty] | Испытательная лаборатория ООО «ИнжГео» | [8 empty] | x0 | Угол | X | Y |  |  |  | x0 |  | Угол | X | Y |  |  | x0 |  | Угол | X | Y |  |  |  | x0 |  | Угол | X | Y
Адрес места осуществления деятельности лаборатории: г. Москва, просп. Вернадского, д. 51, стр. 1 | [11 empty] | Адрес места осуществления деятельности лаборатории: г. Москва, просп. Вернадского, д. 51, стр. 1 | [9 empty] | 0 | [7 empty] | 0 | [6 empty] | 0 | [7 empty] | 0
Телефон +7(910)4557682, E-mail: slg85@mail.ru | [11 empty] | Телефон +7(910)4557682, E-mail: slg85@mail.ru | [9 empty] | 5 | [7 empty] | 5 | [6 empty] | 5 | [7 empty] | 5
[22 empty] | 10 | [7 empty] | 10 | [6 empty] | 10 | [7 empty] | 10
[12 empty] | Протокол испытаний № 13-63/388 от 21-11-2023 | [9 empty] | 15 | [7 empty] | 15 | [6 empty] | 15 | [7 empty] | 15
[22 empty] | 20 | [7 empty] | 20 | [6 empty] | 20 | [7 empty] | 20
[12 empty] | Наименование и адрес заказчика: Переход трубопровода через р. Енисей | [9 empty] | 25 | [7 empty] | 25 | [6 empty] | 25 | [7 empty] | 25
[12 empty] | Наименование объекта: ООО Регионстрой | [9 empty] | 30 | [7 empty] | 30 | [6 empty] | 30 | [7 empty] | 30
Наименование используемого метода/методики: ГОСТ 12248.4-2020 | [11 empty] | Наименование используемого метода/методики: ГОСТ 12248.3-2020 | [9 empty] | 35 | [7 empty] | 35 | [6 empty] | 35 | [7 empty] | 35
Условия проведения испытания: температура окружающей среды (18 - 25)0С, влажность воздуха (40 - 75)% | [11 empty] | Условия проведения испытания: температура окружающей среды (18 - 25)0С, влажность воздуха (40 - 75)% | [9 empty] | 40 | [7 empty] | 40 | [6 empty] | 40 | [7 empty] | 40
[12 empty] | Дата получение объекта подлежащего испытаниям: 25-10-2023 | [9 empty] | 45 | [7 empty] | 45 | [6 empty] | 45 | [7 empty] | 45
[12 empty] | Дата испытания: 25.10.2022-19.11.2388 | [9 empty] | 50 | [7 empty] | 50 | [6 empty] | 50 | [7 empty] | 50
[22 empty] | 55 | [7 empty] | 55 | [6 empty] | 55 | [7 empty] | 55
Испытание грунтов методом трехосного сжатия | [11 empty] | Испытание грунтов методом трехосного сжатия | [9 empty] | 60 | [7 empty] | 60 | [6 empty] | 60 | [7 empty] | 60
[22 empty] | 65 | [7 empty] | 65 | [6 empty] | 65 | [7 empty] | 65
Лабораторный номер: | [6 empty] | We, д.е. = |  |  |  |  | Лабораторный номер: |  | 1423 |  |  |  | We, д.е. = | 0.279983708 |  |  | 70 | [7 empty] | 70 | [6 empty] | 70 | [7 empty] | 70
Номер скважины: | [6 empty] | ρ, г/см3 = |  |  |  |  | Номер скважины: |  | BH-165 |  |  |  | ρ, г/см3 = |  |  |  | 75 | [7 empty] | 75 | [6 empty] | 75 | [7 empty] | 75
Глубина отбора, м: | [6 empty] | ρs, г/см3 = |  |  |  |  | Глубина отбора, м: |  | 6 |  |  |  | ρs, г/см3 = | 2.69 |  |  | 80 | [7 empty] | 80 | [6 empty] | 80 | [7 empty] | 80
Наименование грунта: | [6 empty] | e, д.е. = |  |  |  |  | Наименование грунта: |  | Суглинок щебенистый, после оттаивания текучепластичный, легкий песчанистый |  |  |  | e, д.е. = |  |  |  | 85 | [7 empty] | 85 | [6 empty] | 85 | [7 empty] | 85
Схема проведения опыта: | [6 empty] | IL, д.е. = |  |  |  |  | Схема проведения опыта: |  | КД |  |  |  | IL, д.е. = | 0.838 |  |  | 90 | [7 empty] | 90 | [6 empty] | 90 | [7 empty] | 90
[22 empty] | 95 | [7 empty] | 95 | [6 empty] | 95 | [7 empty] | 95
[22 empty] | 100 | [7 empty] | 100 | [6 empty] | 100 | [7 empty] | 100
Результаты испытаний | [11 empty] | Результаты испытаний | [9 empty] | 105 | [7 empty] | 105 | [6 empty] | 105 | [7 empty] | 105
[22 empty] | 110 | [7 empty] | 110 | [6 empty] | 110 | [7 empty] | 110
[22 empty] | 115 | [7 empty] | 115 | [6 empty] | 115 | [7 empty] | 115
[22 empty] | 120 | [7 empty] | 120 | [6 empty] | 120 | [7 empty] | 120
[22 empty] | 125 | [7 empty] | 125 | [6 empty] | 125 | [7 empty] | 125
[22 empty] | 130 | [7 empty] | 130 | [6 empty] | 130 | [7 empty] | 130
[22 empty] | 135 | [7 empty] | 135 | [6 empty] | 135 | [7 empty] | 135
[22 empty] | 140 | [7 empty] | 140 | [6 empty] | 140 | [7 empty] | 140
[22 empty] | 145 | [7 empty] | 145 | [6 empty] | 145 | [7 empty] | 145
[22 empty] | 150 | [7 empty] | 150 | [6 empty] | 150 | [7 empty] | 150
[22 empty] | 155 | [7 empty] | 155 | [6 empty] | 155 | [7 empty] | 155
[22 empty] | 160 | [7 empty] | 160 | [6 empty] | 160 | [7 empty] | 160
[22 empty] | 165 | [7 empty] | 165 | [6 empty] | 165 | [7 empty] | 165
[22 empty] | 170 | [7 empty] | 170 | [6 empty] | 170 | [7 empty] | 170
[22 empty] | 175 | [7 empty] | 175 | [6 empty] | 175 | [7 empty] | 175
[22 empty] | 180 | [7 empty] | 180 | [6 empty] | 180 | [7 empty] | 180
[13 empty] | Давление в камере, Мпа σ3 | Вертикальная нагрузка, Мпа σ1 | Поровое давление, Мпа u
| K0, д.е. | 0.8263518 |  |  |  |  | Коэфф. Точки | [5 empty] | 0.15 | 0.2607116 | [5 empty] | 1 | [6 empty] | σ3,кПа | σ1,кПа | u, кПа |  |  |  | 4
| q_zg, МПа | 0.1239528 | [10 empty] | 0.25 | 0.4027393 | [27 empty] | δ3, Мпа | δ1-δ3, МПа | δ1, МПа | δ1, КПа
|  |  | Модуль деформации, МПа: | [9 empty] | 0.35 | 0.544767 | [21 empty] | С, МПа:
|  |  | Е0= |  | Точки модуля (полное напр.), МПа |  |  |  | 0.1239528 | 0.1983244 | [25 empty] | φ, град:
|  |  | E50 = |  | qf (полное напр.), МПа |  |  |  | 0.283869 | [26 empty] | E, Мпа
|  |  | Коэф. Поперечной деформации, ϑ = | [9 empty] | Эффективные значения угла внутреннего трения и удельного сцепления ϕ', С' | [13 empty] | x | 0
[13 empty] | ϕ', град. = | 10 | [12 empty] | y |  |  |  | С, кПа | φ,°
[13 empty] | С', МПа = | 0.02
| Исполнитель: | [6 empty] | Морозов Д.С. |  |  |  |  | Исполнитель: |  |  |  |  | Морозов Д.С.
| Начальник исп. лаборатории: | [6 empty] | Семиколенова Л.Г. |  |  |  |  | Начальник исп. лаборатории: |  |  |  |  | Семиколенова Л.Г.
Лист 1 , всего листов 2 | [11 empty] | Лист 2 , всего листов 2
Частичное воспроизведение протокола испытаний без письменного разрешения ООО «ИнжГео» ЗАПРЕЩАЕТСЯ | [11 empty] | Частичное воспроизведение протокола испытаний без письменного разрешения ООО «ИнжГео» ЗАПРЕЩАЕТСЯ
[5 empty] | второй график |  | первый график | [9 empty] | К Пуассона
dev50 | epsE50 | ind | devE0 | epsE0 | dev | eps | sigma |  | dev1 | eps1 | dev2 | eps2 | dev3 | eps3 |  | Глины
0.133869 | 0.004287455 |  |  |  | 0 | 0 |  |  | 0.016 | 0.0003074615 | 0 | 0 | 0 | 0 |  | < 0 | 0,20-0,30
ind |  |  |  |  | 0.0340618 | 0.0007384477 |  |  | 0.03178975 | 0.0007319738 | 0.048 | 0.0005221045 | 0.076 | 0.0005795406 |  | 0-0,25 | 0,30-0,38
2 |  |  |  |  | 0.07437166 | 0.001429152 |  |  | 0.05535582 | 0.001772894 | 0.07636965 | 0.001384477 | 0.09738348 | 0.001237668 |  | 0,25< | 0,38-0,45
E0 |  |  |  |  | 0.09397013 | 0.002215343 |  |  | 0.05708004 | 0.002195921 | 0.08083294 | 0.002192938 | 0.1037749 | 0.00219174 |  | Суглинки | 0,35-0,37
epsE0 | devE0 |  |  |  | 0.1052418 | 0.002953791 |  |  | 0.05918032 | 0.002927895 | 0.08401928 | 0.002923917 | 0.1077528 | 0.00292232 |  | Пески и супеси | 0,30-0,35
0.001429152 | 0.07437166 |  |  |  | 0.1081017 | 0.003692239 |  |  | 0.06277673 | 0.003659869 | 0.08726647 | 0.003654896 | 0.1126662 | 0.0036529
[5 empty] | 0.133869 | 0.004287455 |  |  | 0.06527109 | 0.004391843 | 0.09157695 | 0.004385876 | 0.116718 | 0.00438348
График E50 |  | График E |  |  | 0.1182401 | 0.005169134 |  |  | 0.06716523 | 0.005123816 | 0.09445318 | 0.005116855 | 0.1220108 | 0.00511406
eps | q | sigma |  |  | 0.1442458 | 0.005907582 |  |  | 0.07016098 | 0.00585579 | 0.0983976 | 0.005847834 | 0.1259473 | 0.00584464
Горизонтальная линия E50 |  | Касательная |  |  | 0.1530989 | 0.00664603 |  |  | 0.07266016 | 0.006587764 | 0.1007126 | 0.006578813 | 0.1286303 | 0.00657522
0 |  | a | b |  | 0.1577998 | 0.007384477 |  |  | 0.07526459 | 0.007319738 | 0.1051008 | 0.007309793 | 0.1333626 | 0.0073058
|  |  | 0 |  | 0.1443492 | 0.008122925 |  |  | 0.07647611 | 0.008051711 | 0.1069644 | 0.008040772 | 0.1371467 | 0.00803638
Вертикальная линия E50 |  | p1 и p2 |  |  | 0.1567474 | 0.008861373 |  |  | 0.07879654 | 0.008783685 | 0.1098061 | 0.008771751 | 0.1401854 | 0.00876696
| 0 | 0 |  |  | 0.1559949 | 0.009599821 |  |  | 0.08152769 | 0.009515659 | 0.1126281 | 0.00950273 | 0.1437815 | 0.00949754
[5 empty] | 0.1790923 | 0.01033827 |  |  | 0.08347141 | 0.01024763 | 0.115433 | 0.01023371 | 0.1460376 | 0.01022812
Касательная линия E50 |  |  |  |  | 0.16004 | 0.01107672 |  |  | 0.08502952 | 0.01097961 | 0.1173233 | 0.01096469 | 0.1490565 | 0.0109587
0 | 0 | Горизонтальная 1 |  |  | 0.1738385 | 0.01181516 |  |  | 0.08710383 | 0.01171158 | 0.1206013 | 0.01169567 | 0.1538409 | 0.01168928
[5 empty] | 0.1754884 | 0.01255361 |  |  | 0.08849619 | 0.01244355 | 0.1232695 | 0.01242665 | 0.1551935 | 0.01241986
Горизонтальная линия qкр |  |  |  |  | 0.17999 | 0.01329206 |  |  | 0.0902084 | 0.01317553 | 0.1245303 | 0.01315763 | 0.158717 | 0.01315044
Горизонтальная линия q |  | Горизонтальная 2 |  |  | 0.1773439 | 0.01403051 |  |  | 0.0913423 | 0.0139075 | 0.1271863 | 0.01388861 | 0.1609141 | 0.01388102
0 |  | 0 |  |  | 0.1895507 | 0.01476895 |  |  | 0.09309972 | 0.01463948 | 0.1296398 | 0.01461959 | 0.1644876 | 0.0146116
[5 empty] | 0.1856107 | 0.0155074 |  |  | 0.09408248 | 0.01537145 | 0.1300933 | 0.01535056 | 0.1660402 | 0.01534218
Вертикальная линия q |  |  |  |  | 0.2055244 | 0.01624585 |  |  | 0.0961924 | 0.01610342 | 0.1330492 | 0.01608154 | 0.1691745 | 0.01607276
| 0 |  |  |  | 0.2012924 | 0.0169843 |  |  | 0.09723131 | 0.0168354 | 0.13351 | 0.01681252 | 0.1699933 | 0.01680334
[5 empty] | 0.2039152 | 0.01772275 |  |  | 0.09750104 | 0.01756737 | 0.1351782 | 0.0175435 | 0.1726994 | 0.01753392
[5 empty] | 0.2133932 | 0.01846119 |  |  | 0.09880341 | 0.01829934 | 0.1366561 | 0.01827448 | 0.1736953 | 0.0182645
[5 empty] | 0.2137269 | 0.01919964 |  |  | 0.1005402 | 0.01903132 | 0.1391463 | 0.01900546 | 0.1755839 | 0.01899508
[5 empty] | 0.2259169 | 0.01993809 |  |  | 0.1017134 | 0.01976329 | 0.1401511 | 0.01973644 | 0.1778679 | 0.01972566
[5 empty] | 0.2139635 | 0.02067654 |  |  | 0.1024246 | 0.02049527 | 0.1417731 | 0.02046742 | 0.17885 | 0.02045624
[5 empty] | 0.2268674 | 0.02141498 |  |  | 0.1031758 | 0.02122724 | 0.1417146 | 0.0211984 | 0.1803328 | 0.02118682
[5 empty] | 0.2166289 | 0.02215343 |  |  | 0.1032688 | 0.02195921 | 0.1429781 | 0.02192938 | 0.1825192 | 0.0219174
[5 empty] | 0.2272486 | 0.02289188 |  |  | 0.1041054 | 0.02269119 | 0.1448661 | 0.02266036 | 0.1844118 | 0.02264798
[5 empty] | 0.227727 | 0.02363033 |  |  | 0.1052873 | 0.02342316 | 0.144681 | 0.02339134 | 0.1839133 | 0.02337856
[5 empty] | 0.2490645 | 0.02436878 |  |  | 0.1060166 | 0.02415513 | 0.1453253 | 0.02412232 | 0.1859265 | 0.02410914
[5 empty] | 0.2462617 | 0.02510722 |  |  | 0.1060949 | 0.02488711 | 0.1473013 | 0.0248533 | 0.1864541 | 0.02483972
[5 empty] | 0.234319 | 0.02584567 |  |  | 0.1071241 | 0.02561908 | 0.1479116 | 0.02558427 | 0.1876987 | 0.0255703
[5 empty] | 0.239237 | 0.02658412 |  |  | 0.107506 | 0.02635106 | 0.1476586 | 0.02631525 | 0.1891632 | 0.02630088
[5 empty] | 0.2380161 | 0.02732257 |  |  | 0.1073425 | 0.02708303 | 0.1482447 | 0.02704623 | 0.1890502 | 0.02703146
[5 empty] | 0.2376568 | 0.02806101 |  |  | 0.1080354 | 0.027815 | 0.1486724 | 0.02777721 | 0.1909624 | 0.02776204
[5 empty] | 0.2431596 | 0.02879946 |  |  | 0.1084864 | 0.02854698 | 0.1490441 | 0.02850819 | 0.1900026 | 0.02849262
[5 empty] | 0.257525 | 0.02953791 |  |  | 0.1091975 | 0.02927895 | 0.1509624 | 0.02923917 | 0.1906734 | 0.0292232
[5 empty] | 0.2587534 | 0.03027636 |  |  | 0.1088705 | 0.03001092 | 0.1512295 | 0.02997015 | 0.1913776 | 0.02995378
[5 empty] | 0.2378455 | 0.03101481 |  |  | 0.1097071 | 0.0307429 | 0.151348 | 0.03070113 | 0.193218 | 0.03068436
[5 empty] | 0.2408016 | 0.03175325 |  |  | 0.1094092 | 0.03147487 | 0.1504203 | 0.03143211 | 0.1934971 | 0.03141494
[5 empty] | 0.2596223 | 0.0324917 |  |  | 0.1096787 | 0.03220685 | 0.1520489 | 0.03216309 | 0.1935178 | 0.03214552
[5 empty] | 0.260308 | 0.03323015 |  |  | 0.1096173 | 0.03293882 | 0.1520362 | 0.03289407 | 0.1935828 | 0.0328761
[5 empty] | 0.2628592 | 0.0339686 |  |  | 0.1096269 | 0.03367079 | 0.1522847 | 0.03362505 | 0.1931947 | 0.03360668
[5 empty] | 0.2582765 | 0.03470704 |  |  | 0.1105093 | 0.03440277 | 0.1515967 | 0.03435603 | 0.1945563 | 0.03433726
[5 empty] | 0.2495603 | 0.03544549 |  |  | 0.1104663 | 0.03513474 | 0.1511749 | 0.035087 | 0.1936703 | 0.03506784
[5 empty] | 0.267738 | 0.03618394 |  |  | 0.1107116 | 0.03586671 | 0.1527393 | 0.03581798 | 0.194767 | 0.03579842
[5 empty] | 0.2587294 | 0.03692239 |  |  | 0.1100116 | 0.03659869 | 0.151639 | 0.03654896 | 0.1940664 | 0.036529
[5 empty] | 0.2446175 | 0.03766084 |  |  | 0.1095736 | 0.03733066 | 0.1517887 | 0.03727994 | 0.1933027 | 0.03725958
[5 empty] | 0.2513811 | 0.03839928 |  |  | 0.109849 | 0.03806264 | 0.1525044 | 0.03801092 | 0.1925582 | 0.03799016
[5 empty] | 0.2640259 | 0.03913773 |  |  | 0.1093416 | 0.03879461 | 0.1508914 | 0.0387419 | 0.1939391 | 0.03872074
[5 empty] | 0.2525578 | 0.03987618 |  |  | 0.1091555 | 0.03952658 | 0.1506559 | 0.03947288 | 0.193154 | 0.03945132
[5 empty] | 0.2509826 | 0.04061463 |  |  | 0.1091946 | 0.04025856 | 0.1507041 | 0.04020386 | 0.1923113 | 0.0401819
[5 empty] | 0.2653061 | 0.04135307 |  |  | 0.1086631 | 0.04099053 | 0.1491425 | 0.04093484 | 0.1903196 | 0.04091248
[5 empty] | 0.2545343 | 0.04209152 |  |  | 0.108365 | 0.0417225 | 0.1496771 | 0.04166582 | 0.1898873 | 0.04164306
[5 empty] | 0.2546728 | 0.04282997 |  |  | 0.1077043 | 0.04245448 | 0.1479144 | 0.0423968 | 0.188023 | 0.04237364
[5 empty] | 0.2577277 | 0.04356842 |  |  | 0.1068851 | 0.04318645 | 0.1468607 | 0.04312778 | 0.1877352 | 0.04310422
[5 empty] | 0.2517046 | 0.04430686 |  |  | 0.1067114 | 0.04391843 | 0.1467221 | 0.04385876 | 0.1861324 | 0.0438348
[5 empty] | 0.2396095 | 0.04504531 |  |  | 0.1057873 | 0.0446504 | 0.145605 | 0.04458974 | 0.1852231 | 0.04456538
[5 empty] | 0.2514481 | 0.04578376 |  |  | 0.1054168 | 0.04538237 | 0.1441157 | 0.04532071 | 0.1827158 | 0.04529596
[5 empty] | 0.2402264 | 0.04652221 |  |  | 0.1040039 | 0.04611435 | 0.1432604 | 0.04605169 | 0.1815191 | 0.04602654
[5 empty] | 0.2419501 | 0.04726066 |  |  | 0.1026527 | 0.04684632 | 0.1407454 | 0.04678267 | 0.1801414 | 0.04675712
[5 empty] | 0.2526251 | 0.0479991 |  |  | 0.1017673 | 0.04757829 | 0.1391771 | 0.04751365 | 0.1783912 | 0.0474877
[5 empty] | 0.2342573 | 0.04873755 |  |  | 0.1014516 | 0.04831027 | 0.1385617 | 0.04824463 | 0.1763771 | 0.04821828
[5 empty] | 0.2468524 | 0.049476 |  |  | 0.1007098 | 0.04904224 | 0.1366055 | 0.04897561 | 0.1736076 | 0.04894886
[5 empty] | 0.2254163 | 0.05021445 |  |  | 0.09924585 | 0.04977422 | 0.1363147 | 0.04970659 | 0.1710912 | 0.04967944
[5 empty] | 0.2269549 | 0.05095289 |  |  | 0.09896381 | 0.05050619 | 0.1334957 | 0.05043757 | 0.1690364 | 0.05041002
[5 empty] | 0.2334739 | 0.05169134 |  |  | 0.09796774 | 0.05123816 | 0.1327548 | 0.05116855 | 0.1673516 | 0.0511406
[5 empty] | 0.2229793 | 0.05242979 |  |  | 0.09596166 | 0.05197014 | 0.1310982 | 0.05189953 | 0.1660455 | 0.05187118
[5 empty] | 0.2334768 | 0.05316824 |  |  | 0.09594964 | 0.05270211 | 0.1290321 | 0.05263051 | 0.1626265 | 0.05260176
[5 empty] | 0.2269724 | 0.05390669 |  |  | 0.09393571 | 0.05343408 | 0.127263 | 0.05336149 | 0.1613032 | 0.05333234
[5 empty] | 0.2214717 | 0.05464513 |  |  | 0.09372392 | 0.05416606 | 0.1264971 | 0.05409247 | 0.159284 | 0.05406292
[5 empty] | 0.2359807 | 0.05538358 |  |  | 0.09261832 | 0.05489803 | 0.1245406 | 0.05482344 | 0.1571774 | 0.0547935
[5 empty] | 0.2395053 | 0.05612203 |  |  | 0.09122293 | 0.05563001 | 0.1237998 | 0.05555442 | 0.1545921 | 0.05552408
[5 empty] | 0.2360512 | 0.05686048 |  |  | 0.09074182 | 0.05636198 | 0.1215811 | 0.0562854 | 0.1532364 | 0.05625466
[5 empty] | 0.2346243 | 0.05759892 |  |  | 0.08897903 | 0.05709395 | 0.1196907 | 0.05701638 | 0.1501189 | 0.05698524
[5 empty] | 0.2212304 | 0.05833737 |  |  | 0.08863859 | 0.05782593 | 0.1185349 | 0.05774736 | 0.1482481 | 0.05771582
[5 empty] | 0.2148754 | 0.05907582 |  |  | 0.08732456 | 0.0585579 | 0.11762 | 0.05847834 | 0.1464325 | 0.0584464
[5 empty] | 0.212565 | 0.05981427 |  |  | 0.08644097 | 0.05928987 | 0.1151523 | 0.05920932 | 0.1450806 | 0.05917698
[5 empty] | 0.2303052 | 0.06055272 |  |  | 0.08549188 | 0.06002185 | 0.114538 | 0.0599403 | 0.142601 | 0.05990756
[5 empty] | 0.2261018 | 0.06129116 |  |  | 0.08548132 | 0.06075382 | 0.1125834 | 0.06067128 | 0.1420021 | 0.06063814
[5 empty] | 0.2059606 | 0.06202961 |  |  | 0.08421334 | 0.0614858 | 0.1127948 | 0.06140226 | 0.1399924 | 0.06136872
[5 empty] | 0.2158875 | 0.06276806 |  |  | 0.08349199 | 0.06221777 | 0.1103786 | 0.06213324 | 0.1385806 | 0.0620993
[5 empty] | 0.2008882 | 0.06350651 |  |  | 0.08302131 | 0.06294974 | 0.1093409 | 0.06286422 | 0.137275 | 0.06282988
[5 empty] | 0.2049687 | 0.06424495 |  |  | 0.08190534 | 0.06368172 | 0.1092882 | 0.0635952 | 0.1359841 | 0.06356046
[5 empty] | 0.2171234 | 0.0649834 |  |  | 0.08214002 | 0.06441369 | 0.1080141 | 0.06432618 | 0.1345007 | 0.06429104
[5 empty] | 0.2222785 | 0.06572185 |  |  | 0.08127514 | 0.06514566 | 0.1069411 | 0.06505715 | 0.1327195 | 0.06502162
[5 empty] | 0.2024213 | 0.0664603 |  |  | 0.08080227 | 0.06587764 | 0.1061557 | 0.06578813 | 0.1326216 | 0.0657522
[5 empty] | 0.2195532 | 0.06719875 |  |  | 0.07972249 | 0.06660961 | 0.1062597 | 0.06651911 | 0.1300093 | 0.06648278
[5 empty] | 0.221676 | 0.06793719 |  |  | 0.07953688 | 0.06734159 | 0.1044548 | 0.06725009 | 0.1302848 | 0.06721336
[5 empty] | 0.2207913 | 0.06867564 |  |  | 0.07884652 | 0.06807356 | 0.1038426 | 0.06798107 | 0.1278505 | 0.06794394
[5 empty] | 0.2129008 | 0.06941409 |  |  | 0.0780525 | 0.06880553 | 0.1034247 | 0.06871205 | 0.1279086 | 0.06867452
[5 empty] | 0.2090061 | 0.07015254 |  |  | 0.07735591 | 0.06953751 | 0.101903 | 0.06944303 | 0.1265613 | 0.0694051
[5 empty] | 0.2081088 | 0.07089098 |  |  | 0.07715782 | 0.07026948 | 0.1004789 | 0.07017401 | 0.1255109 | 0.07013568
[5 empty] | 0.2002106 | 0.07162943 |  |  | 0.07655933 | 0.07100145 | 0.1002543 | 0.07090499 | 0.1243597 | 0.07086626
[5 empty] | 0.1923132 | 0.07236788 |  |  | 0.07636151 | 0.07173343 | 0.0997308 | 0.07163597 | 0.12251 | 0.07159684
[5 empty] | 0.1984181 | 0.07310633 |  |  | 0.07586546 | 0.0724654 | 0.09841002 | 0.07236695 | 0.121364 | 0.07232742
[5 empty] | 0.208527 | 0.07384477 |  |  | 0.07457225 | 0.07319738 | 0.09739367 | 0.07309793 | 0.1207239 | 0.073058
[5 empty] | 0.2016417 | 0.07458322 |  |  | 0.07358297 | 0.07392935 | 0.09608341 | 0.07382891 | 0.1179921 | 0.07378858
[5 empty] | 0.2097636 | 0.07532167 |  |  | 0.07339871 | 0.07466132 | 0.09608092 | 0.07455989 | 0.1182708 | 0.07451916
[5 empty] | 0.1988945 | 0.07606012 |  |  | 0.07312054 | 0.0753933 | 0.09408787 | 0.07529086 | 0.1168622 | 0.07524974
[5 empty] | 0.198036 | 0.07679857 |  |  | 0.07294956 | 0.07612527 | 0.09350594 | 0.07602184 | 0.1151687 | 0.07598032
[5 empty] | 0.2101897 | 0.07753701 |  |  | 0.07178684 | 0.07685724 | 0.09303679 | 0.07675282 | 0.1137925 | 0.0767109
[5 empty] | 0.1943574 | 0.07827546 |  |  | 0.07123348 | 0.07758922 | 0.0922821 | 0.0774838 | 0.1129358 | 0.07744148
[5 empty] | 0.1955405 | 0.07901391 |  |  | 0.07129055 | 0.07832119 | 0.09034355 | 0.07821478 | 0.111601 | 0.07817206
[5 empty] | 0.1827409 | 0.07975236 |  |  | 0.06975915 | 0.07905317 | 0.09022279 | 0.07894576 | 0.1094902 | 0.07890264
[5 empty] | 0.1979601 | 0.0804908 |  |  | 0.06974034 | 0.07978514 | 0.09002151 | 0.07967674 | 0.1096058 | 0.07963322
[5 empty] | 0.1991998 | 0.08122925 |  |  | 0.06953523 | 0.08051711 | 0.08824137 | 0.08040772 | 0.10745 | 0.0803638
[5 empty] | 0.1814615 | 0.0819677 |  |  | 0.06914489 | 0.08124909 | 0.08848406 | 0.0811387 | 0.1073251 | 0.08109438
[5 empty] | 0.1977471 | 0.08270615 |  |  | 0.0679704 | 0.08198106 | 0.08735123 | 0.08186968 | 0.1052334 | 0.08182496
[5 empty] | 0.180058 | 0.0834446 |  |  | 0.06791286 | 0.08271303 | 0.08624457 | 0.08260066 | 0.1049771 | 0.08255554
[5 empty] | 0.197396 | 0.08418304 |  |  | 0.06677335 | 0.08344501 | 0.08636574 | 0.08333164 | 0.1039584 | 0.08328612
[5 empty] | 0.2027627 | 0.08492149 |  |  | 0.06645294 | 0.08417698 | 0.08491642 | 0.08406262 | 0.1029797 | 0.0840167
[5 empty] | 0.1981598 | 0.08565994 |  |  | 0.06615273 | 0.08490896 | 0.08389828 | 0.08479359 | 0.1028432 | 0.08474728
[5 empty] | 0.1925888 | 0.08639839 |  |  | 0.0666738 | 0.08564093 | 0.08371299 | 0.08552457 | 0.1019512 | 0.08547786
[5 empty] | 0.1910515 | 0.08713683 |  |  | 0.06551724 | 0.0863729 | 0.08306223 | 0.08625555 | 0.1012059 | 0.08620844
[5 empty] | 0.1845494 | 0.08787528 |  |  | 0.06548412 | 0.08710488 | 0.08224766 | 0.08698653 | 0.09950957 | 0.08693902
[5 empty] | 0.1990843 | 0.08861373 |  |  | 0.06547553 | 0.08783685 | 0.08207096 | 0.08771751 | 0.09876453 | 0.0876696
[5 empty] | 0.1746577 | 0.08935218 |  |  | 0.06439256 | 0.08856882 | 0.0817338 | 0.08844849 | 0.09997303 | 0.08840018
[5 empty] | 0.1772714 | 0.09009063 |  |  | 0.06483629 | 0.0893008 | 0.08143785 | 0.08917947 | 0.09873732 | 0.08913076
[5 empty] | 0.1729269 | 0.09082907 |  |  | 0.0640078 | 0.09003277 | 0.08128479 | 0.08991045 | 0.09795966 | 0.08986134
[5 empty] | 0.1886259 | 0.09156752 |  |  | 0.06400819 | 0.09076475 | 0.08057628 | 0.09064143 | 0.09774233 | 0.09059192
[5 empty] | 0.19637 | 0.09230597 |  |  | 0.06393853 | 0.09149672 | 0.081314 | 0.09137241 | 0.09698759 | 0.0913225
[5 empty] | 0.1981609 | 0.09304442 |  |  | 0.0634999 | 0.09222869 | 0.08099963 | 0.09210339 | 0.0973977 | 0.09205308
[5 empty] | 0.1900003 | 0.09378286 |  |  | 0.0639934 | 0.09296067 | 0.08023482 | 0.09283437 | 0.09617492 | 0.09278366
[5 empty] | 0.1848898 | 0.09452131 |  |  | 0.06312011 | 0.09369264 | 0.08072127 | 0.09356535 | 0.09592153 | 0.09351424
[5 empty] | 0.189831 | 0.09525976 |  |  | 0.0636811 | 0.09442461 | 0.08086063 | 0.09429633 | 0.09683978 | 0.09424482
[5 empty] | 0.197824 | 0.09599821 |  |  | 0.06337645 | 0.09515659 | 0.08025306 | 0.0950273 | 0.09562984 | 0.0949754
[5 empty] | 0.1958549 | 0.09673665 |  |  | 0.06409707 | 0.09588856 | 0.07978464 | 0.09575828 | 0.09727276 | 0.09570598
[5 empty] | 0.1889193 | 0.0974751 |  |  | 0.06363995 | 0.09662054 | 0.08025059 | 0.09648926 | 0.09746216 | 0.09643656
[5 empty] | 0.184016 | 0.09821355 |  |  | 0.06380428 | 0.09735251 | 0.08024971 | 0.09722024 | 0.0974964 | 0.09716714
[5 empty] | 0.1761436 | 0.098952 |  |  | 0.06328927 | 0.09808448 | 0.07978075 | 0.09795122 | 0.0962738 | 0.09789772
[5 empty] | 0.1893011 | 0.09969045 |  |  | 0.06349413 | 0.09881646 | 0.08034249 | 0.0986822 | 0.09809271 | 0.0986283
[5 empty] | 0.1784872 | 0.1004289 |  |  | 0.06361806 | 0.09954843 | 0.08143371 | 0.09941318 | 0.09685148 | 0.09935888
[5 empty] | 0.1827008 | 0.1011673 |  |  | 0.06366027 | 0.1002804 | 0.08155318 | 0.1001442 | 0.09704843 | 0.1000895
[5 empty] | 0.1869407 | 0.1019058 |  |  | 0.06391997 | 0.1010124 | 0.08099966 | 0.1008751 | 0.09738191 | 0.10082
[5 empty] | 0.1792056 | 0.1026442 |  |  | 0.06399636 | 0.1017444 | 0.08227195 | 0.1016061 | 0.09865027 | 0.1015506
[5 empty] | 0.1884943 | 0.1033827 |  |  | 0.06428864 | 0.1024763 | 0.08206879 | 0.1023371 | 0.09955184 | 0.1022812
[5 empty] | 0.1738058 | 0.1041211 |  |  | 0.06499603 | 0.1032083 | 0.08158898 | 0.1030681 | 0.09838496 | 0.1030118
[5 empty] | 0.1951388 | 0.1048596 |  |  | 0.06471773 | 0.1039403 | 0.08263128 | 0.1037991 | 0.09904797 | 0.1037424
[5 empty] | 0.184492 | 0.105598 |  |  | 0.06545293 | 0.1046722 | 0.08249446 | 0.10453 | 0.09983922 | 0.1044729
[5 empty] | 0.1858644 | 0.1063365 |  |  | 0.06530086 | 0.1054042 | 0.0838773 | 0.105261 | 0.100257 | 0.1052035
[5 empty] | 0.1852546 | 0.1070749 |  |  | 0.06606071 | 0.1061362 | 0.08307857 | 0.105992 | 0.1018998 | 0.1059341
[5 empty] | 0.1926616 | 0.1078134 |  |  | 0.0664317 | 0.1068682 | 0.08409705 | 0.106723 | 0.1015658 | 0.1066647
[5 empty] | 0.1870841 | 0.1085518 |  |  | 0.06631302 | 0.1076001 | 0.0838315 | 0.107454 | 0.1034534 | 0.1073953
[5 empty] | 0.190521 | 0.1092903 |  |  | 0.06700388 | 0.1083321 | 0.08498071 | 0.1081849 | 0.1033609 | 0.1081258
[5 empty] | 0.1879709 | 0.1100287 |  |  | 0.06650349 | 0.1090641 | 0.08584343 | 0.1089159 | 0.1031867 | 0.1088564
[5 empty] | 0.1914329 | 0.1107672 |  |  | 0.06721105 | 0.1097961 | 0.08611845 | 0.1096469 | 0.1044291 | 0.109587
[5 empty] | 0.1969056 | 0.1115056 |  |  | 0.06802577 | 0.110528 | 0.08580454 | 0.1103779 | 0.1054865 | 0.1103176
[5 empty] | 0.2003878 | 0.1122441 |  |  | 0.06804686 | 0.11126 | 0.08670047 | 0.1111088 | 0.1062572 | 0.1110482
[5 empty] | 0.1788785 | 0.1129825 |  |  | 0.06867352 | 0.111992 | 0.08750501 | 0.1118398 | 0.1069395 | 0.1117787
[5 empty] | 0.1793763 | 0.113721 |  |  | 0.06900495 | 0.112724 | 0.08841695 | 0.1125708 | 0.1076318 | 0.1125093
[5 empty] | 0.1918801 | 0.1144594 |  |  | 0.06924036 | 0.1134559 | 0.08773504 | 0.1133018 | 0.1076324 | 0.1132399
[5 empty] | 0.1833887 | 0.1151978 |  |  | 0.06907897 | 0.1141879 | 0.08955806 | 0.1140328 | 0.1092397 | 0.1139705
[5 empty] | 0.1989009 | 0.1159363 |  |  | 0.06971996 | 0.1149199 | 0.08928479 | 0.1147637 | 0.109952 | 0.1147011
[5 empty] | 0.1944155 | 0.1166747 |  |  | 0.06986256 | 0.1156519 | 0.089714 | 0.1154947 | 0.1098676 | 0.1154316
[5 empty] | 0.1979313 | 0.1174132 |  |  | 0.07020596 | 0.1163838 | 0.09024446 | 0.1162257 | 0.1097849 | 0.1161622
[5 empty] | 0.1844472 | 0.1181516 |  |  | 0.07054937 | 0.1171158 | 0.09027494 | 0.1169567 | 0.1105022 | 0.1168928
[5 empty] | 0.1989731 | 0.1188901 |  |  | 0.0710996 | 0.1178478 | 0.09141571 | 0.1176877 | 0.1118333 | 0.1176234
[5 empty] | 0.2045323 | 0.1196285 |  |  | 0.07087202 | 0.1185797 | 0.09259069 | 0.1184186 | 0.1128106 | 0.118354
[5 empty] | 0.2011257 | 0.120367 |  |  | 0.0720672 | 0.1193117 | 0.09280078 | 0.1191496 | 0.1144352 | 0.1190845
[5 empty] | 0.1937534 | 0.1211054 |  |  | 0.07248524 | 0.1200437 | 0.09294616 | 0.1198806 | 0.1142074 | 0.1198151
[5 empty] | 0.1904156 | 0.1218439 |  |  | 0.07272621 | 0.1207757 | 0.09352695 | 0.1206116 | 0.1151273 | 0.1205457
[5 empty] | 0.2071123 | 0.1225823 |  |  | 0.07339023 | 0.1215076 | 0.09454331 | 0.1213426 | 0.1157953 | 0.1212763
[5 empty] | 0.1918438 | 0.1233208 |  |  | 0.07347736 | 0.1222396 | 0.09609538 | 0.1220735 | 0.1170116 | 0.1220069
[5 empty] | 0.2086102 | 0.1240592 |  |  | 0.07428772 | 0.1229716 | 0.09598331 | 0.1228045 | 0.1188762 | 0.1227374
[5 empty] | 0.1964116 | 0.1247977 |  |  | 0.07522139 | 0.1237036 | 0.09690724 | 0.1235355 | 0.1189895 | 0.123468
[5 empty] | 0.1942482 | 0.1255361 |  |  | 0.07487846 | 0.1244355 | 0.09736733 | 0.1242665 | 0.1200517 | 0.1241986
[5 empty] | 0.2041201 | 0.1262746 |  |  | 0.07635902 | 0.1251675 | 0.09936371 | 0.1249975 | 0.1214629 | 0.1249292
[5 empty] | 0.2110274 | 0.127013 |  |  | 0.07696317 | 0.1258995 | 0.09979653 | 0.1257284 | 0.1237234 | 0.1256598
[5 empty] | 0.2059703 | 0.1277515 |  |  | 0.076691 | 0.1266315 | 0.1004659 | 0.1264594 | 0.1247334 | 0.1263903
[5 empty] | 0.2149489 | 0.1284899 |  |  | 0.07734259 | 0.1273634 | 0.1022721 | 0.1271904 | 0.1257931 | 0.1271209
[5 empty] | 0.2039633 | 0.1292284 |  |  | 0.07781805 | 0.1280954 | 0.1034151 | 0.1279214 | 0.1269026 | 0.1278515
[5 empty] | 0.2090138 | 0.1299668 |  |  | 0.07931746 | 0.1288274 | 0.1036952 | 0.1286524 | 0.1290624 | 0.1285821
[5 empty] | 0.2111005 | 0.1307053 |  |  | 0.08014092 | 0.1295594 | 0.1043124 | 0.1293833 | 0.1310724 | 0.1293127
[5 empty] | 0.2032234 | 0.1314437 |  |  | 0.08068851 | 0.1302913 | 0.105867 | 0.1301143 | 0.132733 | 0.1300432
[5 empty] | 0.2053827 | 0.1321821 |  |  | 0.08146033 | 0.1310233 | 0.107959 | 0.1308453 | 0.1344443 | 0.1307738
[5 empty] | 0.2085786 | 0.1329206 |  |  | 0.08255647 | 0.1317553 | 0.1084886 | 0.1315763 | 0.1358066 | 0.1315044
[5 empty] | 0.2258113 | 0.133659 |  |  | 0.08267708 | 0.1324872 | 0.109956 | 0.1323072 | 0.1377201 | 0.132235
[5 empty] | 0.2041273 | 0.1343975 |  |  | 0.08395348 | 0.1332192 | 0.111209 | 0.1330382 | 0.1385481 | 0.1329656
[5 empty] | 0.2265635 | 0.1351359 |  |  | 0.08450974 | 0.1339512 | 0.1121856 | 0.1337692 | 0.141144 | 0.1336961
[5 empty] | 0.2191146 | 0.1358744 |  |  | 0.08584239 | 0.1346832 | 0.1149805 | 0.1345002 | 0.1437003 | 0.1344267
[5 empty] | 0.2317756 | 0.1366128 |  |  | 0.08744799 | 0.1354151 | 0.1159882 | 0.1352312 | 0.1456099 | 0.1351573
[5 empty] | 0.2325411 | 0.1373513 |  |  | 0.08852308 | 0.1361471 | 0.1180036 | 0.1359621 | 0.1475656 | 0.1358879
[5 empty] | 0.211406 | 0.1380897 |  |  | 0.08956422 | 0.1368791 | 0.1194212 | 0.1366931 | 0.1510599 | 0.1366185
[5 empty] | 0.2283651 | 0.1388282 |  |  | 0.09026794 | 0.1376111 | 0.1216356 | 0.1374241 | 0.1519857 | 0.137349
[5 empty] | 0.2144132 | 0.1395666 |  |  | 0.09153079 | 0.138343 | 0.1239416 | 0.1381551 | 0.1550356 | 0.1380796
[5 empty] | 0.219545 | 0.1403051 |  |  | 0.09374933 | 0.139075 | 0.1260337 | 0.1388861 | 0.1592024 | 0.1388102
[5 empty] | 0.2217555 | 0.1410435 |  |  | 0.09452009 | 0.139807 | 0.1281066 | 0.139617 | 0.1613788 | 0.1395408
[5 empty] | 0.2400393 | 0.141782 |  |  | 0.09583963 | 0.140539 | 0.130255 | 0.140348 | 0.1640576 | 0.1402714
[5 empty] | 0.2493913 | 0.1425204 |  |  | 0.09800449 | 0.1412709 | 0.1326736 | 0.141079 | 0.1686314 | 0.1410019
[5 empty] | 0.2508062 | 0.1432589 |  |  | 0.1000112 | 0.1420029 | 0.1361569 | 0.14181 | 0.170693 | 0.1417325
[5 empty] | 0.246279 | 0.1439973 |  |  | 0.1015564 | 0.1427349 | 0.1373996 | 0.142541 | 0.1748352 | 0.1424631
[5 empty] | 0.2428043 | 0.1447358 |  |  | 0.1031365 | 0.1434669 | 0.1411964 | 0.1432719 | 0.1792505 | 0.1431937
[5 empty] | 0.246377 | 0.1454742 |  |  | 0.1042481 | 0.1441988 | 0.1436419 | 0.1440029 | 0.1818319 | 0.1439243
[5 empty] | 0.2619918 | 0.1462127 |  |  | 0.1068877 | 0.1449308 | 0.1468308 | 0.1447339 | 0.1867719 | 0.1446548
[5 empty] | 0.2526436 | 0.1469511 |  |  | 0.107752 | 0.1456628 | 0.1486577 | 0.1454649 | 0.1889633 | 0.1453854