## 1
Общество с ограниченной ответственностью "Инженерная геология" (ООО "ИнжГео") | [11 empty] | Общество с ограниченной ответственностью "Инженерная геология" (ООО "ИнжГео")
Юр. адрес: 117279, г. Москва, ул. Миклухо-Маклая, 36 а, этаж 5, пом. XXIII к. 76-84 | [11 empty] | Юр. адрес: 117279, г. Москва, ул. Миклухо-Маклая, 36 а, этаж 5, пом. XXIII к. 76-84 | [8 empty] | нагр |  |  | X0 | Y0 | R |  | нагр |  |  |  | X0 | Y0 | R | нагр |  |  |  | X0 | Y0 | R |  | нагр |  |  |  | X0 | Y0 | R
Телефон/факс +7 (495) 132-30-00, Адрес электронной почты inbox@inj-geo.ru | [11 empty] | Телефон/факс +7 (495) 132-30-00, Адрес электронной почты inbox@inj-geo.ru | [12 empty] | 0 | [7 empty] | 0 | [6 empty] | 0 | [7 empty] | 0
[21 empty] | девиатор | [6 empty] | девиатор | [6 empty] | девиатор | [7 empty] | девиатор
Испытательная лаборатория ООО «ИнжГео» | [11 empty] | Испытательная лаборатория ООО «ИнжГео» | [8 empty] | x0 | Угол | X | Y |  |  |  | x0 |  | Угол | X | Y |  |  | x0 |  | Угол | X | Y |  |  |  | x0 |  | Угол | X | Y
Адрес места осуществления деятельности лаборатории: г. Москва, просп. Вернадского, д. 51, стр. 1 | [11 empty] | Адрес места осуществления деятельности лаборатории: г. Москва, просп. Вернадского, д. 51, стр. 1 | [9 empty] | 0 | [7 empty] | 0 | [6 empty] | 0 | [7 empty] | 0
Телефон +7(910)4557682, E-mail: slg85@mail.ru | [11 empty] | Телефон +7(910)4557682, E-mail: slg85@mail.ru | [9 empty] | 5 | [7 empty] | 5 | [6 empty] | 5 | [7 empty] | 5
[22 empty] | 10 | [7 empty] | 10 | [6 empty] | 10 | [7 empty] | 10
[12 empty] | Протокол испытаний № 13-63/389 от 22-11-2023 | [9 empty] | 15 | [7 empty] | 15 | [6 empty] | 15 | [7 empty] | 15
[22 empty] | 20 | [7 empty] | 20 | [6 empty] | 20 | [7 empty] | 20
[12 empty] | Наименование и адрес заказчика: Переход трубопровода через р. Енисей | [9 empty] | 25 | [7 empty] | 25 | [6 empty] | 25 | [7 empty] | 25
[12 empty] | Наименование объекта: ООО Регионстрой | [9 empty] | 30 | [7 empty] | 30 | [6 empty] | 30 | [7 empty] | 30
Наименование используемого метода/методики: ГОСТ 12248.4-2020 | [11 empty] | Наименование используемого метода/методики: ГОСТ 12248.3-2020 | [9 empty] | 35 | [7 empty] | 35 | [6 empty] | 35 | [7 empty] | 35
Условия проведения испытания: температура окружающей среды (18 - 25)0С, влажность воздуха (40 - 75)% | [11 empty] | Условия проведения испытания: температура окружающей среды (18 - 25)0С, влажность воздуха (40 - 75)% | [9 empty] | 40 | [7 empty] | 40 | [6 empty] | 40 | [7 empty] | 40
[12 empty] | Дата получение объекта подлежащего испытаниям: 26-10-2023 | [9 empty] | 45 | [7 empty] | 45 | [6 empty] | 45 | [7 empty] | 45
[12 empty] | Дата испытания: 25.10.2022-19.11.2389 | [9 empty] | 50 | [7 empty] | 50 | [6 empty] | 50 | [7 empty] | 50
[22 empty] | 55 | [7 empty] | 55 | [6 empty] | 55 | [7 empty] | 55
Испытание грунтов методом трехосного сжатия | [11 empty] | Испытание грунтов методом трехосного сжатия | [9 empty] | 60 | [7 empty] | 60 | [6 empty] | 60 | [7 empty] | 60
[22 empty] | 65 | [7 empty] | 65 | [6 empty] | 65 | [7 empty] | 65
Лабораторный номер: | [6 empty] | We, д.е. = |  |  |  |  | Лабораторный номер: |  | 1424 |  |  |  | We, д.е. = | 0.248278195 |  |  | 70 | [7 empty] | 70 | [6 empty] | 70 | [7 empty] | 70
Номер скважины: | [6 empty] | ρ, г/см3 = |  |  |  |  | Номер скважины: |  | BH-166 |  |  |  | ρ, г/см3 = |  |  |  | 75 | [7 empty] | 75 | [6 empty] | 75 | [7 empty] | 75
Глубина отбора, м: | [6 empty] | ρs, г/см3 = |  |  |  |  | Глубина отбора, м: |  | 4.8 |  |  |  | ρs, г/см3 = | 2.73 |  |  | 80 | [7 empty] | 80 | [6 empty] | 80 | [7 empty] | 80
Наименование грунта: | [6 empty] | e, д.е. = |  |  |  |  | Наименование грунта: |  | Суглинок щебенистый, после оттаивания текучепластичный, легкий пылеватый |  |  |  | e, д.е. = |  |  |  | 85 | [7 empty] | 85 | [6 empty] | 85 | [7 empty] | 85
Схема проведения опыта: | [6 empty] | IL, д.е. = |  |  |  |  | Схема проведения опыта: |  | КД |  |  |  | IL, д.е. = | 0.895 |  |  | 90 | [7 empty] | 90 | [6 empty] | 90 | [7 empty] | 90
[22 empty] | 95 | [7 empty] | 95 | [6 empty] | 95 | [7 empty] | 95
[22 empty] | 100 | [7 empty] | 100 | [6 empty] | 100 | [7 empty] | 100
Результаты испытаний | [11 empty] | Результаты испытаний | [9 empty] | 105 | [7 empty] | 105 | [6 empty] | 105 | [7 empty] | 105
[22 empty] | 110 | [7 empty] | 110 | [6 empty] | 110 | [7 empty] | 110
[22 empty] | 115 | [7 empty] | 115 | [6 empty] | 115 | [7 empty] | 115
[22 empty] | 120 | [7 empty] | 120 | [6 empty] | 120 | [7 empty] | 120
[22 empty] | 125 | [7 empty] | 125 | [6 empty] | 125 | [7 empty] | 125
[22 empty] | 130 | [7 empty] | 130 | [6 empty] | 130 | [7 empty] | 130
[22 empty] | 135 | [7 empty] | 135 | [6 empty] | 135 | [7 empty] | 135
[22 empty] | 140 | [7 empty] | 140 | [6 empty] | 140 | [7 empty] | 140
[22 empty] | 145 | [7 empty] | 145 | [6 empty] | 145 | [7 empty] | 145
[22 empty] | 150 | [7 empty] | 150 | [6 empty] | 150 | [7 empty] | 150
[22 empty] | 155 | [7 empty] | 155 | [6 empty] | 155 | [7 empty] | 155
[22 empty] | 160 | [7 empty] | 160 | [6 empty] | 160 | [7 empty] | 160
[22 empty] | 165 | [7 empty] | 165 | [6 empty] | 165 | [7 empty] | 165
[22 empty] | 170 | [7 empty] | 170 | [6 empty] | 170 | [7 empty] | 170
[22 empty] | 175 | [7 empty] | 175 | [6 empty] | 175 | [7 empty] | 175
[22 empty] | 180 | [7 empty] | 180 | [6 empty] | 180 | [7 empty] | 180
[13 empty] | Давление в камере, Мпа σ3 | Вертикальная нагрузка, Мпа σ1 | Поровое давление, Мпа u
| K0, д.е. | 0.741181 |  |  |  |  | Коэфф. Точки | [5 empty] | 0.15 | 0.2860369 | [5 empty] | 1 | [6 empty] | σ3,кПа | σ1,кПа | u, кПа |  |  |  | 4
| q_zg, МПа | 0.1111771 | [10 empty] | 0.25 | 0.4558765 | [27 empty] | δ3, Мпа | δ1-δ3, МПа | δ1, МПа | δ1, КПа
|  |  | Модуль деформации, МПа: | [9 empty] | 0.35 | 0.6257161 | [21 empty] | С, МПа:
|  |  | Е0= |  | Точки модуля (полное напр.), МПа |  |  |  | 0.1111771 | 0.1778834 | [25 empty] | φ, град:
|  |  | E50 = |  | qf (полное напр.), МПа |  |  |  | 0.2700713 | [26 empty] | E, Мпа
|  |  | Коэф. Поперечной деформации, ϑ = | [9 empty] | Эффективные значения угла внутреннего трения и удельного сцепления ϕ', С' | [13 empty] | x | 0
[13 empty] | ϕ', град. = | 15 | [12 empty] | y |  |  |  | С, кПа | φ,°
[13 empty] | С', МПа = | 0.012
| Исполнитель: | [6 empty] | Морозов Д.С. |  |  |  |  | Исполнитель: |  |  |  |  | Морозов Д.С.
| Начальник исп. лаборатории: | [6 empty] | Семиколенова Л.Г. |  |  |  |  | Начальник исп. лаборатории: |  |  |  |  | Семиколенова Л.Г.
Лист 1 , всего листов 2 | [11 empty] | Лист 2 , всего листов 2
Частичное воспроизведение протокола испытаний без письменного разрешения ООО «ИнжГео» ЗАПРЕЩАЕТСЯ | [11 empty] | Частичное воспроизведение протокола испытаний без письменного разрешения ООО «ИнжГео» ЗАПРЕЩАЕТСЯ
[5 empty] | второй график |  | первый график | [9 empty] | К Пуассона
dev50 | epsE50 | ind | devE0 | epsE0 | dev | eps | sigma |  | dev1 | eps1 | dev2 | eps2 | dev3 | eps3 |  | Глины
0.1200713 | 0.002040498 |  |  |  | 0 | 0 |  |  | 0.022 | 0.0002243214 | 0.013 | 7.953214e-05 | 0.037 | 0.0001738562 |  | < 0 | 0,20-0,30
ind |  |  |  |  | 0.06670629 | 0.0006801659 |  |  | 0.05456865 | 0.0007303832 | 0.1029383 | 0.001049603 | 0.1378581 | 0.001079616 |  | 0-0,25 | 0,30-0,38
2 |  |  |  |  | 0.09012574 | 0.001465171 |  |  | 0.06801843 | 0.001155908 | 0.1061778 | 0.001460313 | 0.1418676 | 0.001460467 |  | 0,25< | 0,38-0,45
E0 |  |  |  |  | 0.1200713 | 0.002040498 |  |  | 0.07317745 | 0.00219115 | 0.1111692 | 0.002190469 | 0.1474383 | 0.002190701 |  | Суглинки | 0,35-0,37
epsE0 | devE0 |  |  |  | 0.1165619 | 0.002930342 |  |  | 0.07592165 | 0.002921533 | 0.1156492 | 0.002920625 | 0.1553282 | 0.002920935 |  | Пески и супеси | 0,30-0,35
0.0006801659 | 0.06670629 |  |  |  | 0.1195002 | 0.003662927 |  |  | 0.08013133 | 0.003651916 | 0.1203219 | 0.003650782 | 0.1610427 | 0.003651169
[5 empty] | 0.1372356 | 0.004395512 |  |  | 0.08220904 | 0.004382299 | 0.1259913 | 0.004380938 | 0.1684871 | 0.004381402
График E50 |  | График E |  |  | 0.1247714 | 0.005128098 |  |  | 0.08665734 | 0.005112682 | 0.1309613 | 0.005111094 | 0.1741666 | 0.005111636
eps | q | sigma |  |  | 0.1471107 | 0.005860683 |  |  | 0.08857882 | 0.005843066 | 0.1348361 | 0.005841251 | 0.1822866 | 0.00584187
Горизонтальная линия E50 |  | Касательная |  |  | 0.137257 | 0.006593269 |  |  | 0.09127603 | 0.006573449 | 0.1409197 | 0.006571407 | 0.1871524 | 0.006572104
0 |  | a | b |  | 0.1502134 | 0.007325854 |  |  | 0.09445154 | 0.007303832 | 0.1440161 | 0.007301563 | 0.1931694 | 0.007302337
|  |  | 0 |  | 0.1529831 | 0.00805844 |  |  | 0.09780792 | 0.008034215 | 0.1480294 | 0.00803172 | 0.1981428 | 0.008032571
Вертикальная линия E50 |  | p1 и p2 |  |  | 0.1605695 | 0.008791025 |  |  | 0.09994773 | 0.008764598 | 0.1528635 | 0.008761876 | 0.202878 | 0.008762805
| 0 | 0 |  |  | 0.1609758 | 0.00952361 |  |  | 0.1021735 | 0.009494982 | 0.1566225 | 0.009492032 | 0.2087802 | 0.009493038
[5 empty] | 0.1672052 | 0.0102562 |  |  | 0.1040879 | 0.01022536 | 0.1587105 | 0.01022219 | 0.2140548 | 0.01022327
Касательная линия E50 |  |  |  |  | 0.1662611 | 0.01098878 |  |  | 0.1068934 | 0.01095575 | 0.1620314 | 0.01095235 | 0.2171072 | 0.01095351
0 | 0 | Горизонтальная 1 |  |  | 0.1661466 | 0.01172137 |  |  | 0.1083926 | 0.01168613 | 0.1654894 | 0.0116825 | 0.2217426 | 0.01168374
[5 empty] | 0.176865 | 0.01245395 |  |  | 0.1114881 | 0.01241651 | 0.1677884 | 0.01241266 | 0.2249663 | 0.01241397
Горизонтальная линия qкр |  |  |  |  | 0.1854196 | 0.01318654 |  |  | 0.1127824 | 0.0131469 | 0.1719324 | 0.01314281 | 0.2279837 | 0.01314421
Горизонтальная линия q |  | Горизонтальная 2 |  |  | 0.1738136 | 0.01391912 |  |  | 0.113978 | 0.01387728 | 0.1737256 | 0.01387297 | 0.2327001 | 0.01387444
0 |  | 0 |  |  | 0.1900503 | 0.01465171 |  |  | 0.1164777 | 0.01460766 | 0.1759719 | 0.01460313 | 0.2372208 | 0.01460467
[5 empty] | 0.1901329 | 0.01538429 |  |  | 0.1176839 | 0.01533805 | 0.1789754 | 0.01533328 | 0.2398511 | 0.01533491
Вертикальная линия q |  |  |  |  | 0.1990647 | 0.01611688 |  |  | 0.1199991 | 0.01606843 | 0.1821401 | 0.01606344 | 0.2424964 | 0.01606514
| 0 |  |  |  | 0.205849 | 0.01684946 |  |  | 0.120826 | 0.01679881 | 0.1838701 | 0.0167936 | 0.2449619 | 0.01679538
[5 empty] | 0.2084889 | 0.01758205 |  |  | 0.1226672 | 0.0175292 | 0.1865693 | 0.01752375 | 0.2488529 | 0.01752561
[5 empty] | 0.1909878 | 0.01831464 |  |  | 0.1235251 | 0.01825958 | 0.1866418 | 0.01825391 | 0.2494749 | 0.01825584
[5 empty] | 0.2083489 | 0.01904722 |  |  | 0.1241024 | 0.01898996 | 0.1889917 | 0.01898406 | 0.2541331 | 0.01898608
[5 empty] | 0.1985755 | 0.01977981 |  |  | 0.1252016 | 0.01972035 | 0.1904229 | 0.01971422 | 0.2541328 | 0.01971631
[5 empty] | 0.2146708 | 0.02051239 |  |  | 0.1272254 | 0.02045073 | 0.1918396 | 0.02044438 | 0.2568793 | 0.02044654
[5 empty] | 0.2196381 | 0.02124498 |  |  | 0.1279761 | 0.02118111 | 0.1941456 | 0.02117453 | 0.259878 | 0.02117678
[5 empty] | 0.2184806 | 0.02197756 |  |  | 0.1280565 | 0.0219115 | 0.1955452 | 0.02190469 | 0.2597341 | 0.02190701
[5 empty] | 0.2222016 | 0.02271015 |  |  | 0.1290691 | 0.02264188 | 0.1969423 | 0.02263485 | 0.2615531 | 0.02263725
[5 empty] | 0.2138044 | 0.02344273 |  |  | 0.1306164 | 0.02337226 | 0.1967408 | 0.023365 | 0.2633401 | 0.02336748
[5 empty] | 0.2162921 | 0.02417532 |  |  | 0.1311011 | 0.02410265 | 0.199245 | 0.02409516 | 0.2653006 | 0.02409771
[5 empty] | 0.2196681 | 0.0249079 |  |  | 0.1308256 | 0.02483303 | 0.1983588 | 0.02482532 | 0.2653398 | 0.02482795
[5 empty] | 0.2219356 | 0.02564049 |  |  | 0.1320926 | 0.02556341 | 0.1990862 | 0.02555547 | 0.2667631 | 0.02555818
[5 empty] | 0.2180979 | 0.02637307 |  |  | 0.1325046 | 0.02629379 | 0.2015313 | 0.02628563 | 0.2701758 | 0.02628841
[5 empty] | 0.2321582 | 0.02710566 |  |  | 0.1336642 | 0.02702418 | 0.202398 | 0.02701578 | 0.2701832 | 0.02701865
[5 empty] | 0.2131197 | 0.02783825 |  |  | 0.1330739 | 0.02775456 | 0.2019905 | 0.02774594 | 0.2702905 | 0.02774888
[5 empty] | 0.2329858 | 0.02857083 |  |  | 0.1331364 | 0.02848494 | 0.2016128 | 0.0284761 | 0.2712033 | 0.02847912
[5 empty] | 0.2337597 | 0.02930342 |  |  | 0.1345541 | 0.02921533 | 0.2023689 | 0.02920625 | 0.2713266 | 0.02920935
[5 empty] | 0.2184446 | 0.030036 |  |  | 0.1339297 | 0.02994571 | 0.2042628 | 0.02993641 | 0.2726659 | 0.02993958
[5 empty] | 0.2370438 | 0.03076859 |  |  | 0.1349657 | 0.03067609 | 0.2036986 | 0.03066657 | 0.2718265 | 0.03066982
[5 empty] | 0.2275605 | 0.03150117 |  |  | 0.1351647 | 0.03140648 | 0.2041803 | 0.03139672 | 0.2744137 | 0.03140005
[5 empty] | 0.2339981 | 0.03223376 |  |  | 0.1347292 | 0.03213686 | 0.2050119 | 0.03212688 | 0.2728328 | 0.03213028
[5 empty] | 0.2163597 | 0.03296634 |  |  | 0.1345619 | 0.03286724 | 0.2052975 | 0.03285704 | 0.2731892 | 0.03286052
[5 empty] | 0.2216486 | 0.03369893 |  |  | 0.1352652 | 0.03359763 | 0.2053411 | 0.03358719 | 0.2743881 | 0.03359075
[5 empty] | 0.2298681 | 0.03443151 |  |  | 0.1346418 | 0.03432801 | 0.2048467 | 0.03431735 | 0.2733349 | 0.03432098
[5 empty] | 0.2380214 | 0.0351641 |  |  | 0.1350941 | 0.03505839 | 0.2047184 | 0.0350475 | 0.2750348 | 0.03505122
[5 empty] | 0.2401426 | 0.03589669 |  |  | 0.1360369 | 0.03578878 | 0.2058765 | 0.03577766 | 0.2757161 | 0.03578145
[5 empty] | 0.2371426 | 0.03662927 |  |  | 0.1349366 | 0.03651916 | 0.2056761 | 0.03650782 | 0.2756156 | 0.03651169
[5 empty] | 0.2240868 | 0.03736186 |  |  | 0.1347042 | 0.03724954 | 0.2050263 | 0.03723797 | 0.2740464 | 0.03724192
[5 empty] | 0.2399147 | 0.03809444 |  |  | 0.1356769 | 0.03797993 | 0.2049254 | 0.03796813 | 0.2729699 | 0.03797215
[5 empty] | 0.2216315 | 0.03882703 |  |  | 0.1347577 | 0.03871031 | 0.2044778 | 0.03869829 | 0.2742923 | 0.03870239
[5 empty] | 0.2302428 | 0.03955961 |  |  | 0.1347512 | 0.03944069 | 0.2033907 | 0.03942844 | 0.2734235 | 0.03943262
[5 empty] | 0.2317539 | 0.0402922 |  |  | 0.1339618 | 0.04017108 | 0.2038711 | 0.0401586 | 0.2707731 | 0.04016285
[5 empty] | 0.2141703 | 0.04102478 |  |  | 0.133394 | 0.04090146 | 0.2025263 | 0.04088876 | 0.271151 | 0.04089309
[5 empty] | 0.2364974 | 0.04175737 |  |  | 0.1332523 | 0.04163184 | 0.2007634 | 0.04161891 | 0.270867 | 0.04162332
[5 empty] | 0.2327406 | 0.04248995 |  |  | 0.1327411 | 0.04236223 | 0.2011895 | 0.04234907 | 0.267931 | 0.04235356
[5 empty] | 0.2249053 | 0.04322254 |  |  | 0.1320649 | 0.04309261 | 0.2005118 | 0.04307922 | 0.2670526 | 0.04308379
[5 empty] | 0.229997 | 0.04395512 |  |  | 0.1309282 | 0.04382299 | 0.1973375 | 0.04380938 | 0.2661418 | 0.04381402
[5 empty] | 0.233021 | 0.04468771 |  |  | 0.1307355 | 0.04455337 | 0.1967737 | 0.04453954 | 0.2632082 | 0.04454426
[5 empty] | 0.2119829 | 0.0454203 |  |  | 0.1298913 | 0.04528376 | 0.1961276 | 0.04526969 | 0.2620618 | 0.04527449
[5 empty] | 0.210888 | 0.04615288 |  |  | 0.129 | 0.04601414 | 0.1945063 | 0.04599985 | 0.2603123 | 0.04600472
[5 empty] | 0.2227418 | 0.04688547 |  |  | 0.1272661 | 0.04674452 | 0.193117 | 0.04673001 | 0.2581696 | 0.04673496
[5 empty] | 0.2285496 | 0.04761805 |  |  | 0.1271941 | 0.04747491 | 0.1912669 | 0.04746016 | 0.2552434 | 0.04746519
[5 empty] | 0.204317 | 0.04835064 |  |  | 0.1255885 | 0.04820529 | 0.189163 | 0.04819032 | 0.2535435 | 0.04819543
[5 empty] | 0.2140492 | 0.04908322 |  |  | 0.1251537 | 0.04893567 | 0.1883126 | 0.04892048 | 0.2524797 | 0.04892566
[5 empty] | 0.2017518 | 0.04981581 |  |  | 0.1237942 | 0.04966606 | 0.1868228 | 0.04965063 | 0.2494619 | 0.04965589
[5 empty] | 0.2224302 | 0.05054839 |  |  | 0.1223146 | 0.05039644 | 0.1852007 | 0.05038079 | 0.2478999 | 0.05038613
[5 empty] | 0.2020898 | 0.05128098 |  |  | 0.1211192 | 0.05112682 | 0.1828536 | 0.05111094 | 0.2439034 | 0.05111636
[5 empty] | 0.200736 | 0.05201356 |  |  | 0.1201127 | 0.05185721 | 0.1820886 | 0.0518411 | 0.2406822 | 0.05184659
[5 empty] | 0.2063743 | 0.05274615 |  |  | 0.1192993 | 0.05258759 | 0.1786127 | 0.05257126 | 0.2391462 | 0.05257683
[5 empty] | 0.21301 | 0.05347874 |  |  | 0.1178837 | 0.05331797 | 0.1766333 | 0.05330141 | 0.2367051 | 0.05330706
[5 empty] | 0.1946486 | 0.05421132 |  |  | 0.1175702 | 0.05404836 | 0.1750574 | 0.05403157 | 0.2349689 | 0.0540373
[5 empty] | 0.2102955 | 0.05494391 |  |  | 0.1158635 | 0.05477874 | 0.1741922 | 0.05476173 | 0.2321471 | 0.05476753
[5 empty] | 0.2079562 | 0.05567649 |  |  | 0.1148679 | 0.05550912 | 0.1730448 | 0.05549188 | 0.2293498 | 0.05549776
[5 empty] | 0.192636 | 0.05640908 |  |  | 0.1144879 | 0.05623951 | 0.1706225 | 0.05622204 | 0.2273866 | 0.056228
[5 empty] | 0.1943404 | 0.05714166 |  |  | 0.1130281 | 0.05696989 | 0.1681323 | 0.05695219 | 0.2243674 | 0.05695823
[5 empty] | 0.1990748 | 0.05787425 |  |  | 0.1110928 | 0.05770027 | 0.1678815 | 0.05768235 | 0.223202 | 0.05768846
[5 empty] | 0.2028447 | 0.05860683 |  |  | 0.1109866 | 0.05843066 | 0.1660771 | 0.05841251 | 0.2207002 | 0.0584187
[5 empty] | 0.2086554 | 0.05933942 |  |  | 0.110414 | 0.05916104 | 0.1636263 | 0.05914266 | 0.2194718 | 0.05914893
[5 empty] | 0.2015124 | 0.060072 |  |  | 0.1088794 | 0.05989142 | 0.1621363 | 0.05987282 | 0.2170265 | 0.05987917
[5 empty] | 0.194421 | 0.06080459 |  |  | 0.1084873 | 0.06062181 | 0.1615143 | 0.06060298 | 0.2138742 | 0.0606094
[5 empty] | 0.1983869 | 0.06153717 |  |  | 0.1074421 | 0.06135219 | 0.1587674 | 0.06133313 | 0.2132248 | 0.06133963
[5 empty] | 0.1854152 | 0.06226976 |  |  | 0.1058485 | 0.06208257 | 0.1577027 | 0.06206329 | 0.2116879 | 0.06206987
[5 empty] | 0.1935116 | 0.06300235 |  |  | 0.1061107 | 0.06281295 | 0.1575274 | 0.06279345 | 0.2083735 | 0.0628001
[5 empty] | 0.1866813 | 0.06373493 |  |  | 0.1049334 | 0.06354334 | 0.1560487 | 0.0635236 | 0.2062912 | 0.06353033
[5 empty] | 0.1869195 | 0.06446752 |  |  | 0.1036123 | 0.06427372 | 0.155959 | 0.06425376 | 0.205132 | 0.06426057
[5 empty] | 0.1881587 | 0.0652001 |  |  | 0.103192 | 0.0650041 | 0.1541699 | 0.06498391 | 0.2045747 | 0.0649908
[5 empty] | 0.1783871 | 0.06593269 |  |  | 0.1034629 | 0.06573449 | 0.153667 | 0.06571407 | 0.2046984 | 0.06572104
[5 empty] | 0.1976061 | 0.06666527 |  |  | 0.1017264 | 0.06646487 | 0.1527522 | 0.06644423 | 0.2011056 | 0.06645127
[5 empty] | 0.1858172 | 0.06739786 |  |  | 0.1017835 | 0.06719525 | 0.1508272 | 0.06717438 | 0.2014988 | 0.0671815
[5 empty] | 0.1940218 | 0.06813044 |  |  | 0.1007354 | 0.06792564 | 0.1511942 | 0.06790454 | 0.1997808 | 0.06791174
[5 empty] | 0.1932215 | 0.06886303 |  |  | 0.1006834 | 0.06865602 | 0.1492548 | 0.0686347 | 0.1977542 | 0.06864197
[5 empty] | 0.1844176 | 0.06959561 |  |  | 0.09942859 | 0.0693864 | 0.1478111 | 0.06936485 | 0.1964214 | 0.0693722
[5 empty] | 0.1726116 | 0.0703282 |  |  | 0.0986722 | 0.07011679 | 0.1479649 | 0.07009501 | 0.1949852 | 0.07010244
[5 empty] | 0.1738051 | 0.07106079 |  |  | 0.0991154 | 0.07084717 | 0.1460181 | 0.07082517 | 0.193648 | 0.07083267
[5 empty] | 0.1829994 | 0.07179337 |  |  | 0.09795938 | 0.07157755 | 0.1446725 | 0.07155532 | 0.1932126 | 0.0715629
[5 empty] | 0.1891961 | 0.07252596 |  |  | 0.09670533 | 0.07230794 | 0.1433302 | 0.07228548 | 0.1920815 | 0.07229314
[5 empty] | 0.1843965 | 0.07325854 |  |  | 0.09695443 | 0.07303832 | 0.1423929 | 0.07301563 | 0.1904573 | 0.07302337
[5 empty] | 0.1836022 | 0.07399113 |  |  | 0.09600788 | 0.0737687 | 0.1409626 | 0.07374579 | 0.1872426 | 0.07375361
[5 empty] | 0.1668147 | 0.07472371 |  |  | 0.09526685 | 0.07449909 | 0.1417411 | 0.07447595 | 0.18654 | 0.07448384
[5 empty] | 0.1880353 | 0.0754563 |  |  | 0.09413254 | 0.07522947 | 0.1397304 | 0.0752061 | 0.1860521 | 0.07521407
[5 empty] | 0.1722656 | 0.07618888 |  |  | 0.09360614 | 0.07595985 | 0.1378323 | 0.07593626 | 0.1849815 | 0.07594431
[5 empty] | 0.167507 | 0.07692147 |  |  | 0.09278882 | 0.07669024 | 0.1377487 | 0.07666642 | 0.1834308 | 0.07667454
[5 empty] | 0.1697609 | 0.07765405 |  |  | 0.09228179 | 0.07742062 | 0.1370815 | 0.07739657 | 0.1822026 | 0.07740477
[5 empty] | 0.1840289 | 0.07838664 |  |  | 0.09158621 | 0.078151 | 0.1357326 | 0.07812673 | 0.1801996 | 0.07813501
[5 empty] | 0.1693124 | 0.07911922 |  |  | 0.09100329 | 0.07888138 | 0.1342039 | 0.07885689 | 0.1786242 | 0.07886524
[5 empty] | 0.1806129 | 0.07985181 |  |  | 0.09063421 | 0.07961177 | 0.1346973 | 0.07958704 | 0.1779791 | 0.07959548
[5 empty] | 0.1629318 | 0.0805844 |  |  | 0.08998015 | 0.08034215 | 0.1338147 | 0.0803172 | 0.1760669 | 0.08032571
[5 empty] | 0.1662706 | 0.08131698 |  |  | 0.09044231 | 0.08107253 | 0.132858 | 0.08104735 | 0.1743902 | 0.08105594
[5 empty] | 0.1686308 | 0.08204957 |  |  | 0.08932186 | 0.08180292 | 0.1311289 | 0.08177751 | 0.1749516 | 0.08178618
[5 empty] | 0.1720138 | 0.08278215 |  |  | 0.08882 | 0.0825333 | 0.1298296 | 0.08250767 | 0.1721537 | 0.08251641
[5 empty] | 0.1584211 | 0.08351474 |  |  | 0.08873791 | 0.08326368 | 0.1290617 | 0.08323782 | 0.170499 | 0.08324664
[5 empty] | 0.1818542 | 0.08424732 |  |  | 0.08847679 | 0.08399407 | 0.1291273 | 0.08396798 | 0.1705903 | 0.08397688
[5 empty] | 0.1613144 | 0.08497991 |  |  | 0.08813781 | 0.08472445 | 0.1289282 | 0.08469814 | 0.17033 | 0.08470711
[5 empty] | 0.1568034 | 0.08571249 |  |  | 0.08692217 | 0.08545483 | 0.1273664 | 0.08542829 | 0.1697209 | 0.08543735
[5 empty] | 0.1603225 | 0.08644508 |  |  | 0.08723104 | 0.08618522 | 0.1275436 | 0.08615845 | 0.1683654 | 0.08616758
[5 empty] | 0.1698732 | 0.08717766 |  |  | 0.08636563 | 0.0869156 | 0.1274618 | 0.08688861 | 0.1665662 | 0.08689781
[5 empty] | 0.1554569 | 0.08791025 |  |  | 0.08612711 | 0.08764598 | 0.1269228 | 0.08761876 | 0.1676258 | 0.08762805
[5 empty] | 0.1580753 | 0.08864284 |  |  | 0.08551667 | 0.08837637 | 0.1266287 | 0.08834892 | 0.164347 | 0.08835828
[5 empty] | 0.1767296 | 0.08937542 |  |  | 0.0847355 | 0.08910675 | 0.1255812 | 0.08907907 | 0.1643322 | 0.08908851
[5 empty] | 0.1724214 | 0.09010801 |  |  | 0.08498479 | 0.08983713 | 0.1244822 | 0.08980923 | 0.1654841 | 0.08981875
[5 empty] | 0.1681521 | 0.09084059 |  |  | 0.08476573 | 0.09056752 | 0.1249337 | 0.09053939 | 0.1644053 | 0.09054898
[5 empty] | 0.1549232 | 0.09157318 |  |  | 0.08467949 | 0.0912979 | 0.1243375 | 0.09126954 | 0.1621984 | 0.09127922
[5 empty] | 0.1747362 | 0.09230576 |  |  | 0.08522727 | 0.09202828 | 0.1229955 | 0.0919997 | 0.1620659 | 0.09200945
[5 empty] | 0.1595924 | 0.09303835 |  |  | 0.08481025 | 0.09275867 | 0.1240096 | 0.09272986 | 0.1623105 | 0.09273968
[5 empty] | 0.1694935 | 0.09377093 |  |  | 0.08442963 | 0.09348905 | 0.1238818 | 0.09346001 | 0.1640348 | 0.09346992
[5 empty] | 0.1534408 | 0.09450352 |  |  | 0.08368658 | 0.09421943 | 0.1229138 | 0.09419017 | 0.1640413 | 0.09420015
[5 empty] | 0.1664345 | 0.0952361 |  |  | 0.08478123 | 0.09494982 | 0.1240058 | 0.09492032 | 0.1620303 | 0.09493038
[5 empty] | 0.1644623 | 0.09596869 |  |  | 0.08490368 | 0.0956802 | 0.123042 | 0.09565048 | 0.1629799 | 0.09566062
[5 empty] | 0.17452 | 0.09670127 |  |  | 0.08465058 | 0.09641058 | 0.124417 | 0.09638064 | 0.1639829 | 0.09639085
[5 empty] | 0.1766067 | 0.09743386 |  |  | 0.08382104 | 0.09714096 | 0.1229296 | 0.09711079 | 0.1635374 | 0.09712109
[5 empty] | 0.1737213 | 0.09816645 |  |  | 0.08501419 | 0.09787135 | 0.1248783 | 0.09784095 | 0.1642416 | 0.09785132
[5 empty] | 0.1578626 | 0.09889903 |  |  | 0.08492917 | 0.09860173 | 0.1236617 | 0.09857111 | 0.1626935 | 0.09858155
[5 empty] | 0.1550296 | 0.09963162 |  |  | 0.08526509 | 0.09933211 | 0.1252785 | 0.09930126 | 0.1626912 | 0.09931179
[5 empty] | 0.1762213 | 0.1003642 |  |  | 0.08522109 | 0.1000625 | 0.1243273 | 0.1000314 | 0.1637328 | 0.100042
[5 empty] | 0.1624365 | 0.1010968 |  |  | 0.08539629 | 0.1007929 | 0.1241066 | 0.1007616 | 0.1637163 | 0.1007723
[5 empty] | 0.1626742 | 0.1018294 |  |  | 0.08528982 | 0.1015233 | 0.1249151 | 0.1014917 | 0.16524 | 0.1015025
[5 empty] | 0.1739334 | 0.102562 |  |  | 0.08490081 | 0.1022536 | 0.1254514 | 0.1022219 | 0.1654018 | 0.1022327
[5 empty] | 0.1712129 | 0.1032945 |  |  | 0.08562838 | 0.102984 | 0.1250141 | 0.102952 | 0.1647998 | 0.102963
[5 empty] | 0.1705117 | 0.1040271 |  |  | 0.08657166 | 0.1037144 | 0.1259018 | 0.1036822 | 0.1658322 | 0.1036932
[5 empty] | 0.1618287 | 0.1047597 |  |  | 0.08612978 | 0.1044448 | 0.1268131 | 0.1044124 | 0.1677971 | 0.1044234
[5 empty] | 0.1631628 | 0.1054923 |  |  | 0.08650186 | 0.1051752 | 0.1260467 | 0.1051425 | 0.1663925 | 0.1051537
[5 empty] | 0.180513 | 0.1062249 |  |  | 0.08618703 | 0.1059056 | 0.1269011 | 0.1058727 | 0.1687164 | 0.1058839
[5 empty] | 0.1748782 | 0.1069575 |  |  | 0.08758442 | 0.1066359 | 0.127775 | 0.1066028 | 0.1687672 | 0.1066141
[5 empty] | 0.1742573 | 0.1076901 |  |  | 0.08689316 | 0.1073663 | 0.1290669 | 0.107333 | 0.1705427 | 0.1073444
[5 empty] | 0.1646493 | 0.1084226 |  |  | 0.08711237 | 0.1080967 | 0.1290755 | 0.1080631 | 0.1698411 | 0.1080746
[5 empty] | 0.158053 | 0.1091552 |  |  | 0.08864118 | 0.1088271 | 0.1291994 | 0.1087933 | 0.1700605 | 0.1088048
[5 empty] | 0.1654675 | 0.1098878 |  |  | 0.08877871 | 0.1095575 | 0.1297372 | 0.1095235 | 0.170499 | 0.1095351
[5 empty] | 0.1818916 | 0.1106204 |  |  | 0.0885241 | 0.1102879 | 0.1300875 | 0.1102536 | 0.1716546 | 0.1102653
[5 empty] | 0.1693242 | 0.111353 |  |  | 0.08937647 | 0.1110182 | 0.1310489 | 0.1109838 | 0.1743255 | 0.1109955
[5 empty] | 0.1837643 | 0.1120856 |  |  | 0.08973494 | 0.1117486 | 0.1327201 | 0.1117139 | 0.1731098 | 0.1117258
[5 empty] | 0.1692109 | 0.1128182 |  |  | 0.08979865 | 0.112479 | 0.1318996 | 0.1124441 | 0.1739055 | 0.112456
[5 empty] | 0.1726628 | 0.1135507 |  |  | 0.09016673 | 0.1132094 | 0.132786 | 0.1131742 | 0.1767107 | 0.1131862
[5 empty] | 0.180119 | 0.1142833 |  |  | 0.09053829 | 0.1139398 | 0.132478 | 0.1139044 | 0.1760235 | 0.1139165
[5 empty] | 0.1665783 | 0.1150159 |  |  | 0.09041246 | 0.1146702 | 0.1335742 | 0.1146345 | 0.1772421 | 0.1146467
[5 empty] | 0.1660399 | 0.1157485 |  |  | 0.09088838 | 0.1154005 | 0.1343731 | 0.1153647 | 0.1782645 | 0.1153769
[5 empty] | 0.1765024 | 0.1164811 |  |  | 0.09166517 | 0.1161309 | 0.1350735 | 0.1160949 | 0.1784888 | 0.1161072
[5 empty] | 0.182965 | 0.1172137 |  |  | 0.09144195 | 0.1168613 | 0.1357739 | 0.116825 | 0.1798131 | 0.1168374
[5 empty] | 0.1794366 | 0.1179463 |  |  | 0.09252622 | 0.1175917 | 0.1368861 | 0.1175552 | 0.1802541 | 0.1175676
[5 empty] | 0.1809379 | 0.1186788 |  |  | 0.09223476 | 0.1183221 | 0.1365371 | 0.1182853 | 0.1811484 | 0.1182979
[5 empty] | 0.1794696 | 0.1194114 |  |  | 0.0937682 | 0.1190525 | 0.1387277 | 0.1190155 | 0.1813973 | 0.1190281
[5 empty] | 0.1660319 | 0.120144 |  |  | 0.09322665 | 0.1197828 | 0.1394582 | 0.1197456 | 0.184201 | 0.1197583
[5 empty] | 0.165625 | 0.1208766 |  |  | 0.0940102 | 0.1205132 | 0.1395288 | 0.1204758 | 0.1838597 | 0.1204886
[5 empty] | 0.1732489 | 0.1216092 |  |  | 0.09411897 | 0.1212436 | 0.1410395 | 0.121206 | 0.1858736 | 0.1212188
[5 empty] | 0.1749039 | 0.1223418 |  |  | 0.09545307 | 0.121974 | 0.1418906 | 0.1219361 | 0.185643 | 0.121949
[5 empty] | 0.17659 | 0.1230743 |  |  | 0.0956126 | 0.1227044 | 0.1420822 | 0.1226663 | 0.1876681 | 0.1226793
[5 empty] | 0.1713075 | 0.1238069 |  |  | 0.09669767 | 0.1234348 | 0.1430146 | 0.1233964 | 0.1892491 | 0.1234095
[5 empty] | 0.1740564 | 0.1245395 |  |  | 0.09760839 | 0.1241651 | 0.1436878 | 0.1241266 | 0.1900862 | 0.1241397
[5 empty] | 0.1698369 | 0.1252721 |  |  | 0.09714486 | 0.1248955 | 0.1453021 | 0.1248567 | 0.1923797 | 0.12487
[5 empty] | 0.1776492 | 0.1260047 |  |  | 0.09770719 | 0.1256259 | 0.1465576 | 0.1255869 | 0.1920298 | 0.1256002
[5 empty] | 0.1754933 | 0.1267373 |  |  | 0.09939549 | 0.1263563 | 0.1472546 | 0.126317 | 0.1946366 | 0.1263304
[5 empty] | 0.1943695 | 0.1274699 |  |  | 0.1002099 | 0.1270867 | 0.148593 | 0.1270472 | 0.1972004 | 0.1270607
[5 empty] | 0.1862779 | 0.1282024 |  |  | 0.1009504 | 0.1278171 | 0.1493732 | 0.1277774 | 0.1982215 | 0.1277909
[5 empty] | 0.1962186 | 0.128935 |  |  | 0.1019173 | 0.1285474 | 0.1507953 | 0.1285075 | 0.1987001 | 0.1285211
[5 empty] | 0.1871918 | 0.1296676 |  |  | 0.1023105 | 0.1292778 | 0.1518595 | 0.1292377 | 0.2019363 | 0.1292514
[5 empty] | 0.1791976 | 0.1304002 |  |  | 0.1034303 | 0.1300082 | 0.153166 | 0.1299678 | 0.2046305 | 0.1299816
[5 empty] | 0.2012361 | 0.1311328 |  |  | 0.1036767 | 0.1307386 | 0.1541148 | 0.130698 | 0.2052828 | 0.1307118
[5 empty] | 0.1973076 | 0.1318654 |  |  | 0.1046497 | 0.131469 | 0.1557062 | 0.1314281 | 0.2077934 | 0.1314421
[5 empty] | 0.1964121 | 0.132598 |  |  | 0.1048497 | 0.1321994 | 0.1573405 | 0.1321583 | 0.2079628 | 0.1321723
[5 empty] | 0.1885902 | 0.1333305 |  |  | 0.1070105 | 0.1329297 | 0.1595716 | 0.1328885 | 0.2102667 | 0.1329025
[5 empty] | 0.1928767 | 0.1340631 |  |  | 0.1081592 | 0.1336601 | 0.1602427 | 0.1336186 | 0.212362 | 0.1336328
[5 empty] | 0.205267 | 0.1347957 |  |  | 0.1085918 | 0.1343905 | 0.1629478 | 0.1343488 | 0.2158406 | 0.134363
[5 empty] | 0.2017563 | 0.1355283 |  |  | 0.1103046 | 0.1351209 | 0.1651807 | 0.1350789 | 0.2175941 | 0.1350932
[5 empty] | 0.1993398 | 0.1362609 |  |  | 0.1105939 | 0.1358513 | 0.1664355 | 0.1358091 | 0.2209142 | 0.1358235
[5 empty] | 0.198013 | 0.1369935 |  |  | 0.1123557 | 0.1365817 | 0.1689061 | 0.1365392 | 0.2242926 | 0.1365537
[5 empty] | 0.2087711 | 0.1377261 |  |  | 0.1142864 | 0.137312 | 0.1713863 | 0.1372694 | 0.2270212 | 0.1372839
[5 empty] | 0.1946093 | 0.1384586 |  |  | 0.114982 | 0.1380424 | 0.1733702 | 0.1379995 | 0.2316915 | 0.1380142
[5 empty] | 0.1945231 | 0.1391912 |  |  | 0.1163389 | 0.1387728 | 0.1764516 | 0.1387297 | 0.2334954 | 0.1387444
[5 empty] | 0.2155076 | 0.1399238 |  |  | 0.1185531 | 0.1395032 | 0.1791246 | 0.1394599 | 0.2374245 | 0.1394746
[5 empty] | 0.2095582 | 0.1406564 |  |  | 0.120821 | 0.1402336 | 0.181183 | 0.14019 | 0.2405706 | 0.1402049
[5 empty] | 0.2086702 | 0.141389 |  |  | 0.1224386 | 0.140964 | 0.1844208 | 0.1409202 | 0.2439254 | 0.1409351
[5 empty] | 0.2258388 | 0.1421216 |  |  | 0.1239022 | 0.1416943 | 0.1861319 | 0.1416503 | 0.2484806 | 0.1416653
[5 empty] | 0.2220594 | 0.1428542 |  |  | 0.125108 | 0.1424247 | 0.1888103 | 0.1423805 | 0.2526279 | 0.1423956
[5 empty] | 0.2243272 | 0.1435867 |  |  | 0.1271522 | 0.1431551 | 0.1919498 | 0.1431106 | 0.2582591 | 0.1431258
[5 empty] | 0.2246376 | 0.1443193 |  |  | 0.129731 | 0.1438855 | 0.1955445 | 0.1438408 | 0.2613659 | 0.143856
[5 empty] | 0.2349858 | 0.1450519 |  |  | 0.1318406 | 0.1446159 | 0.1991883 | 0.144571 | 0.2665399 | 0.1445863
[5 empty] | 0.2303672 | 0.1457845 |  |  | 0.1324772 | 0.1453463 | 0.2010751 | 0.1453011 | 0.268273 | 0.1453165