## 1
Общество с ограниченной ответственностью "Инженерная геология" (ООО "ИнжГео") | [11 empty] | Общество с ограниченной ответственностью "Инженерная геология" (ООО "ИнжГео")
Юр. адрес: 117279, г. Москва, ул. Миклухо-Маклая, 36 а, этаж 5, пом. XXIII к. 76-84 | [11 empty] | Юр. адрес: 117279, г. Москва, ул. Миклухо-Маклая, 36 а, этаж 5, пом. XXIII к. 76-84 | [8 empty] | нагр |  |  | X0 | Y0 | R |  | нагр |  |  |  | X0 | Y0 | R | нагр |  |  |  | X0 | Y0 | R |  | нагр |  |  |  | X0 | Y0 | R
Телефон/факс +7 (495) 132-30-00, Адрес электронной почты inbox@inj-geo.ru | [11 empty] | Телефон/факс +7 (495) 132-30-00, Адрес электронной почты inbox@inj-geo.ru | [12 empty] | 0 | [7 empty] | 0 | [6 empty] | 0 | [7 empty] | 0
[21 empty] | девиатор | [6 empty] | девиатор | [6 empty] | девиатор | [7 empty] | девиатор
Испытательная лаборатория ООО «ИнжГео» | [11 empty] | Испытательная лаборатория ООО «ИнжГео» | [8 empty] | x0 | Угол | X | Y |  |  |  | x0 |  | Угол | X | Y |  |  | x0 |  | Угол | X | Y |  |  |  | x0 |  | Угол | X | Y
Адрес места осуществления деятельности лаборатории: г. Москва, просп. Вернадского, д. 51, стр. 1 | [11 empty] | Адрес места осуществления деятельности лаборатории: г. Москва, просп. Вернадского, д. 51, стр. 1 | [9 empty] | 0 | [7 empty] | 0 | [6 empty] | 0 | [7 empty] | 0
Телефон +7(910)4557682, E-mail: slg85@mail.ru | [11 empty] | Телефон +7(910)4557682, E-mail: slg85@mail.ru | [9 empty] | 5 | [7 empty] | 5 | [6 empty] | 5 | [7 empty] | 5
[22 empty] | 10 | [7 empty] | 10 | [6 empty] | 10 | [7 empty] | 10
[12 empty] | Протокол испытаний № 13-63/390 от 23-11-2023 | [9 empty] | 15 | [7 empty] | 15 | [6 empty] | 15 | [7 empty] | 15
[22 empty] | 20 | [7 empty] | 20 | [6 empty] | 20 | [7 empty] | 20
[12 empty] | Наименование и адрес заказчика: Переход трубопровода через р. Енисей | [9 empty] | 25 | [7 empty] | 25 | [6 empty] | 25 | [7 empty] | 25
[12 empty] | Наименование объекта: ООО Регионстрой | [9 empty] | 30 | [7 empty] | 30 | [6 empty] | 30 | [7 empty] | 30
Наименование используемого метода/методики: ГОСТ 12248.4-2020 | [11 empty] | Наименование используемого метода/методики: ГОСТ 12248.3-2020 | [9 empty] | 35 | [7 empty] | 35 | [6 empty] | 35 | [7 empty] | 35
Условия проведения испытания: температура окружающей среды (18 - 25)0С, влажность воздуха (40 - 75)% | [11 empty] | Условия проведения испытания: температура окружающей среды (18 - 25)0С, влажность воздуха (40 - 75)% | [9 empty] | 40 | [7 empty] | 40 | [6 empty] | 40 | [7 empty] | 40
[12 empty] | Дата получение объекта подлежащего испытаниям: 27-10-2023 | [9 empty] | 45 | [7 empty] | 45 | [6 empty] | 45 | [7 empty] | 45
[12 empty] | Дата испытания: 25.10.2022-19.11.2390 | [9 empty] | 50 | [7 empty] | 50 | [6 empty] | 50 | [7 empty] | 50
[22 empty] | 55 | [7 empty] | 55 | [6 empty] | 55 | [7 empty] | 55
Испытание грунтов методом трехосного сжатия | [11 empty] | Испытание грунтов методом трехосного сжатия | [9 empty] | 60 | [7 empty] | 60 | [6 empty] | 60 | [7 empty] | 60
[22 empty] | 65 | [7 empty] | 65 | [6 empty] | 65 | [7 empty] | 65
Лабораторный номер: | [6 empty] | We, д.е. = |  |  |  |  | Лабораторный номер: |  | 1425 |  |  |  | We, д.е. = | 0.241652448 |  |  | 70 | [7 empty] | 70 | [6 empty] | 70 | [7 empty] | 70
Номер скважины: | [6 empty] | ρ, г/см3 = |  |  |  |  | Номер скважины: |  | BH-166 |  |  |  | ρ, г/см3 = |  |  |  | 75 | [7 empty] | 75 | [6 empty] | 75 | [7 empty] | 75
Глубина отбора, м: | [6 empty] | ρs, г/см3 = |  |  |  |  | Глубина отбора, м: |  | 6.4 |  |  |  | ρs, г/см3 = | 2.72 |  |  | 80 | [7 empty] | 80 | [6 empty] | 80 | [7 empty] | 80
Наименование грунта: | [6 empty] | e, д.е. = |  |  |  |  | Наименование грунта: |  | Суглинок щебенистый, после оттаивания текучепластичный, легкий песчанистый |  |  |  | e, д.е. = |  |  |  | 85 | [7 empty] | 85 | [6 empty] | 85 | [7 empty] | 85
Схема проведения опыта: | [6 empty] | IL, д.е. = |  |  |  |  | Схема проведения опыта: |  | КД |  |  |  | IL, д.е. = | 0.876 |  |  | 90 | [7 empty] | 90 | [6 empty] | 90 | [7 empty] | 90
[22 empty] | 95 | [7 empty] | 95 | [6 empty] | 95 | [7 empty] | 95
[22 empty] | 100 | [7 empty] | 100 | [6 empty] | 100 | [7 empty] | 100
Результаты испытаний | [11 empty] | Результаты испытаний | [9 empty] | 105 | [7 empty] | 105 | [6 empty] | 105 | [7 empty] | 105
[22 empty] | 110 | [7 empty] | 110 | [6 empty] | 110 | [7 empty] | 110
[22 empty] | 115 | [7 empty] | 115 | [6 empty] | 115 | [7 empty] | 115
[22 empty] | 120 | [7 empty] | 120 | [6 empty] | 120 | [7 empty] | 120
[22 empty] | 125 | [7 empty] | 125 | [6 empty] | 125 | [7 empty] | 125
[22 empty] | 130 | [7 empty] | 130 | [6 empty] | 130 | [7 empty] | 130
[22 empty] | 135 | [7 empty] | 135 | [6 empty] | 135 | [7 empty] | 135
[22 empty] | 140 | [7 empty] | 140 | [6 empty] | 140 | [7 empty] | 140
[22 empty] | 145 | [7 empty] | 145 | [6 empty] | 145 | [7 empty] | 145
[22 empty] | 150 | [7 empty] | 150 | [6 empty] | 150 | [7 empty] | 150
[22 empty] | 155 | [7 empty] | 155 | [6 empty] | 155 | [7 empty] | 155
[22 empty] | 160 | [7 empty] | 160 | [6 empty] | 160 | [7 empty] | 160
[22 empty] | 165 | [7 empty] | 165 | [6 empty] | 165 | [7 empty] | 165
[22 empty] | 170 | [7 empty] | 170 | [6 empty] | 170 | [7 empty] | 170
[22 empty] | 175 | [7 empty] | 175 | [6 empty] | 175 | [7 empty] | 175
[22 empty] | 180 | [7 empty] | 180 | [6 empty] | 180 | [7 empty] | 180
[13 empty] | Давление в камере, Мпа σ3 | Вертикальная нагрузка, Мпа σ1 | Поровое давление, Мпа u
| K0, д.е. | 0.7580781 |  |  |  |  | Коэфф. Точки | [5 empty] | 0.15 | 0.2943754 | [5 empty] | 1 | [6 empty] | σ3,кПа | σ1,кПа | u, кПа |  |  |  | 4
| q_zg, МПа | 0.1137117 | [10 empty] | 0.25 | 0.4582004 | [27 empty] | δ3, Мпа | δ1-δ3, МПа | δ1, МПа | δ1, КПа
|  |  | Модуль деформации, МПа: | [9 empty] | 0.35 | 0.6220255 | [21 empty] | С, МПа:
|  |  | Е0= |  | Точки модуля (полное напр.), МПа |  |  |  | 0.1137117 | 0.1819387 | [25 empty] | φ, град:
|  |  | E50 = |  | qf (полное напр.), МПа |  |  |  | 0.2728087 | [26 empty] | E, Мпа
|  |  | Коэф. Поперечной деформации, ϑ = | [9 empty] | Эффективные значения угла внутреннего трения и удельного сцепления ϕ', С' | [13 empty] | x | 0
[13 empty] | ϕ', град. = | 14 | [12 empty] | y |  |  |  | С, кПа | φ,°
[13 empty] | С', МПа = | 0.019
| Исполнитель: | [6 empty] | Морозов Д.С. |  |  |  |  | Исполнитель: |  |  |  |  | Морозов Д.С.
| Начальник исп. лаборатории: | [6 empty] | Семиколенова Л.Г. |  |  |  |  | Начальник исп. лаборатории: |  |  |  |  | Семиколенова Л.Г.
Лист 1 , всего листов 2 | [11 empty] | Лист 2 , всего листов 2
Частичное воспроизведение протокола испытаний без письменного разрешения ООО «ИнжГео» ЗАПРЕЩАЕТСЯ | [11 empty] | Частичное воспроизведение протокола испытаний без письменного разрешения ООО «ИнжГео» ЗАПРЕЩАЕТСЯ
[5 empty] | второй график |  | первый график | [9 empty] | К Пуассона
dev50 | epsE50 | ind | devE0 | epsE0 | dev | eps | sigma |  | dev1 | eps1 | dev2 | eps2 | dev3 | eps3 |  | Глины
0.1228087 | 0.001460911 |  |  |  | 0 | 0 |  |  | 0.027 | 0.0001927125 | 0.029 | 0.0001229629 | 0.1 | 0.0002806356 |  | < 0 | 0,20-0,30
ind |  |  |  |  | 0.06822703 | 0.0004869704 |  |  | 0.07218768 | 0.0008587327 | 0.1041002 | 0.0007356587 | 0.1360127 | 0.0006361671 |  | 0-0,25 | 0,30-0,38
2 |  |  |  |  | 0.1228087 | 0.001460911 |  |  | 0.07430897 | 0.001459336 | 0.1086 | 0.00145874 | 0.1440255 | 0.001458211 |  | 0,25< | 0,38-0,45
E0 |  |  |  |  | 0.1123602 | 0.002193377 |  |  | 0.07890575 | 0.002189004 | 0.1148288 | 0.00218811 | 0.1507924 | 0.002187317 |  | Суглинки | 0,35-0,37
epsE0 | devE0 |  |  |  | 0.1176684 | 0.002924503 |  |  | 0.0827536 | 0.002918672 | 0.1207394 | 0.00291748 | 0.1570879 | 0.002916423 |  | Пески и супеси | 0,30-0,35
0.0004869704 | 0.06822703 |  |  |  | 0.1377495 | 0.003655629 |  |  | 0.0865554 | 0.00364834 | 0.1241361 | 0.00364685 | 0.165017 | 0.003645528
[5 empty] | 0.1286075 | 0.004386755 |  |  | 0.08921403 | 0.004378008 | 0.1295233 | 0.00437622 | 0.171285 | 0.004374634
График E50 |  | График E |  |  | 0.1312465 | 0.005117881 |  |  | 0.09253238 | 0.005107676 | 0.1340051 | 0.005105591 | 0.1765971 | 0.00510374
eps | q | sigma |  |  | 0.1556705 | 0.005849007 |  |  | 0.09601331 | 0.005837344 | 0.138486 | 0.005834961 | 0.1812584 | 0.005832845
Горизонтальная линия E50 |  | Касательная |  |  | 0.1488835 | 0.006580132 |  |  | 0.09925972 | 0.006567012 | 0.1444701 | 0.006564331 | 0.1878742 | 0.006561951
0 |  | a | b |  | 0.1448895 | 0.007311258 |  |  | 0.1018745 | 0.00729668 | 0.1490618 | 0.007293701 | 0.1920496 | 0.007291057
|  |  | 0 |  | 0.1506926 | 0.008042384 |  |  | 0.1047605 | 0.008026348 | 0.1511654 | 0.008023071 | 0.1984899 | 0.008020162
Вертикальная линия E50 |  | p1 и p2 |  |  | 0.1572968 | 0.00877351 |  |  | 0.1075206 | 0.008756016 | 0.1552852 | 0.008752441 | 0.2042002 | 0.008749268
| 0 | 0 |  |  | 0.1667061 | 0.009504636 |  |  | 0.1097577 | 0.009485684 | 0.1587254 | 0.009481811 | 0.2090857 | 0.009478374
[5 empty] | 0.1849245 | 0.01023576 |  |  | 0.1117746 | 0.01021535 | 0.1634903 | 0.01021118 | 0.2126517 | 0.01020748
Касательная линия E50 |  |  |  |  | 0.185956 | 0.01096689 |  |  | 0.1139744 | 0.01094502 | 0.1665843 | 0.01094055 | 0.2177033 | 0.01093658
0 | 0 | Горизонтальная 1 |  |  | 0.1848048 | 0.01169801 |  |  | 0.1173597 | 0.01167469 | 0.1689116 | 0.01166992 | 0.2197457 | 0.01166569
[5 empty] | 0.1764747 | 0.01242914 |  |  | 0.1183336 | 0.01240436 | 0.1722765 | 0.01239929 | 0.2230841 | 0.0123948
Горизонтальная линия qкр |  |  |  |  | 0.1879699 | 0.01316026 |  |  | 0.1212988 | 0.01313402 | 0.1741833 | 0.01312866 | 0.2280238 | 0.0131239
Горизонтальная линия q |  | Горизонтальная 2 |  |  | 0.1862943 | 0.01389139 |  |  | 0.1222583 | 0.01386369 | 0.1772363 | 0.01385803 | 0.2323698 | 0.01385301
0 |  | 0 |  |  | 0.193452 | 0.01462252 |  |  | 0.125015 | 0.01459336 | 0.1802398 | 0.0145874 | 0.2354275 | 0.01458211
[5 empty] | 0.200447 | 0.01535364 |  |  | 0.1267717 | 0.01532303 | 0.182498 | 0.01531677 | 0.2367019 | 0.01531122
Вертикальная линия q |  |  |  |  | 0.2062833 | 0.01608477 |  |  | 0.1282313 | 0.0160527 | 0.1843153 | 0.01604614 | 0.2410984 | 0.01604032
| 0 |  |  |  | 0.193965 | 0.01681589 |  |  | 0.1289967 | 0.01678236 | 0.186396 | 0.01677551 | 0.2428221 | 0.01676943
[5 empty] | 0.219496 | 0.01754702 |  |  | 0.1309708 | 0.01751203 | 0.1898444 | 0.01750488 | 0.2472781 | 0.01749854
[5 empty] | 0.2068805 | 0.01827815 |  |  | 0.1314564 | 0.0182417 | 0.1916646 | 0.01823425 | 0.2481717 | 0.01822764
[5 empty] | 0.2111223 | 0.01900927 |  |  | 0.1332565 | 0.01897137 | 0.1930611 | 0.01896362 | 0.2503081 | 0.01895675
[5 empty] | 0.2182256 | 0.0197404 |  |  | 0.1337739 | 0.01970104 | 0.1935381 | 0.01969299 | 0.2514925 | 0.01968585
[5 empty] | 0.2141944 | 0.02047152 |  |  | 0.1354114 | 0.0204307 | 0.1952999 | 0.02042236 | 0.25473 | 0.02041496
[5 empty] | 0.2110327 | 0.02120265 |  |  | 0.1363721 | 0.02116037 | 0.1970508 | 0.02115173 | 0.257826 | 0.02114406
[5 empty] | 0.2287445 | 0.02193377 |  |  | 0.1375586 | 0.02189004 | 0.1989951 | 0.0218811 | 0.2594854 | 0.02187317
[5 empty] | 0.2143338 | 0.0226649 |  |  | 0.1380741 | 0.02261971 | 0.1995371 | 0.02261047 | 0.2589137 | 0.02260228
[5 empty] | 0.2118047 | 0.02339603 |  |  | 0.1391212 | 0.02334938 | 0.201181 | 0.02333984 | 0.2610159 | 0.02333138
[5 empty] | 0.2321612 | 0.02412715 |  |  | 0.1390029 | 0.02407904 | 0.2018313 | 0.02406921 | 0.2621972 | 0.02406049
[5 empty] | 0.2364073 | 0.02485828 |  |  | 0.1394221 | 0.02480871 | 0.202792 | 0.02479858 | 0.2648629 | 0.02478959
[5 empty] | 0.2175471 | 0.0255894 |  |  | 0.1404816 | 0.02553838 | 0.2027676 | 0.02552795 | 0.2637181 | 0.0255187
[5 empty] | 0.2395845 | 0.02632053 |  |  | 0.1411844 | 0.02626805 | 0.2032623 | 0.02625732 | 0.2644681 | 0.0262478
[5 empty] | 0.2195236 | 0.02705166 |  |  | 0.1415333 | 0.02699772 | 0.2042805 | 0.02698669 | 0.265018 | 0.02697691
[5 empty] | 0.2333684 | 0.02778278 |  |  | 0.1417311 | 0.02772739 | 0.2055263 | 0.02771606 | 0.266873 | 0.02770602
[5 empty] | 0.219123 | 0.02851391 |  |  | 0.1422808 | 0.02845705 | 0.2059042 | 0.02844543 | 0.2675383 | 0.02843512
[5 empty] | 0.2417913 | 0.02924503 |  |  | 0.1421853 | 0.02918672 | 0.2051184 | 0.0291748 | 0.2692192 | 0.02916423
[5 empty] | 0.2283775 | 0.02997616 |  |  | 0.1432474 | 0.02991639 | 0.2062731 | 0.02990417 | 0.2680208 | 0.02989333
[5 empty] | 0.2248854 | 0.03070728 |  |  | 0.1428701 | 0.03064606 | 0.2069727 | 0.03063354 | 0.2688483 | 0.03062244
[5 empty] | 0.2213191 | 0.03143841 |  |  | 0.1426561 | 0.03137573 | 0.2067215 | 0.03136291 | 0.2699069 | 0.03135154
[5 empty] | 0.2216828 | 0.03216954 |  |  | 0.1429084 | 0.03210539 | 0.2070237 | 0.03209228 | 0.2689018 | 0.03208065
[5 empty] | 0.2379803 | 0.03290066 |  |  | 0.1433298 | 0.03283506 | 0.2070837 | 0.03282165 | 0.2712382 | 0.03280975
[5 empty] | 0.2452157 | 0.03363179 |  |  | 0.1436233 | 0.03356473 | 0.2074057 | 0.03355102 | 0.2708213 | 0.03353886
[5 empty] | 0.225393 | 0.03436291 |  |  | 0.1436916 | 0.0342944 | 0.208094 | 0.03428039 | 0.2703562 | 0.03426797
[5 empty] | 0.2455163 | 0.03509404 |  |  | 0.1433378 | 0.03502407 | 0.207453 | 0.03500976 | 0.2699483 | 0.03499707
[5 empty] | 0.2456173 | 0.03582516 |  |  | 0.1443754 | 0.03575373 | 0.2082004 | 0.03573913 | 0.2720255 | 0.03572618
[5 empty] | 0.2226169 | 0.03655629 |  |  | 0.144275 | 0.0364834 | 0.2076999 | 0.0364685 | 0.2705245 | 0.03645528
[5 empty] | 0.2455711 | 0.03728742 |  |  | 0.1442455 | 0.03721307 | 0.2072564 | 0.03719787 | 0.2707686 | 0.03718439
[5 empty] | 0.2314056 | 0.03801854 |  |  | 0.1428189 | 0.03794274 | 0.2065623 | 0.03792724 | 0.2694086 | 0.03791349
[5 empty] | 0.2241254 | 0.03874967 |  |  | 0.1431973 | 0.03867241 | 0.2073199 | 0.03865661 | 0.2695472 | 0.0386426
[5 empty] | 0.2277359 | 0.03948079 |  |  | 0.1427852 | 0.03940207 | 0.2061366 | 0.03938598 | 0.2694941 | 0.03937171
[5 empty] | 0.2362429 | 0.04021192 |  |  | 0.1429873 | 0.04013174 | 0.2059195 | 0.04011535 | 0.2687591 | 0.04010081
[5 empty] | 0.2436519 | 0.04094305 |  |  | 0.1423083 | 0.04086141 | 0.2048759 | 0.04084472 | 0.2663521 | 0.04082992
[5 empty] | 0.2189685 | 0.04167417 |  |  | 0.1422528 | 0.04159108 | 0.2035129 | 0.04157409 | 0.2659828 | 0.04155902
[5 empty] | 0.2411983 | 0.0424053 |  |  | 0.1411254 | 0.04232075 | 0.2021379 | 0.04230346 | 0.2649611 | 0.04228813
[5 empty] | 0.2373469 | 0.04313642 |  |  | 0.1403307 | 0.04305041 | 0.2013579 | 0.04303283 | 0.2638967 | 0.04301723
[5 empty] | 0.21842 | 0.04386755 |  |  | 0.1387734 | 0.04378008 | 0.2007803 | 0.0437622 | 0.2608995 | 0.04374634
[5 empty] | 0.2244231 | 0.04459867 |  |  | 0.1383582 | 0.04450975 | 0.1987122 | 0.04449157 | 0.2603793 | 0.04447545
[5 empty] | 0.2183618 | 0.0453298 |  |  | 0.1378896 | 0.04523942 | 0.1975608 | 0.04522094 | 0.2569459 | 0.04520455
[5 empty] | 0.2172417 | 0.04606093 |  |  | 0.1361722 | 0.04596909 | 0.1959335 | 0.04595031 | 0.2557091 | 0.04593366
[5 empty] | 0.2310685 | 0.04679205 |  |  | 0.1365108 | 0.04669875 | 0.1958373 | 0.04667968 | 0.2534787 | 0.04666276
[5 empty] | 0.2148477 | 0.04752318 |  |  | 0.1353098 | 0.04742842 | 0.1939796 | 0.04740906 | 0.2508645 | 0.04739187
[5 empty] | 0.2285849 | 0.0482543 |  |  | 0.1332741 | 0.04815809 | 0.1912675 | 0.04813843 | 0.2498763 | 0.04812097
[5 empty] | 0.2232858 | 0.04898543 |  |  | 0.1329082 | 0.04888776 | 0.1898083 | 0.0488678 | 0.2484239 | 0.04885008
[5 empty] | 0.2239559 | 0.04971656 |  |  | 0.1315166 | 0.04961743 | 0.1892091 | 0.04959717 | 0.2452172 | 0.04957919
[5 empty] | 0.2226009 | 0.05044768 |  |  | 0.1308042 | 0.05034709 | 0.1858772 | 0.05032654 | 0.242766 | 0.05030829
[5 empty] | 0.2132263 | 0.05117881 |  |  | 0.1287754 | 0.05107676 | 0.1861199 | 0.05105591 | 0.2412799 | 0.0510374
[5 empty] | 0.2098377 | 0.05190993 |  |  | 0.128135 | 0.05180643 | 0.1835442 | 0.05178528 | 0.239369 | 0.0517665
[5 empty] | 0.2064408 | 0.05264106 |  |  | 0.1271875 | 0.0525361 | 0.1818575 | 0.05251465 | 0.2366429 | 0.05249561
[5 empty] | 0.2000412 | 0.05337218 |  |  | 0.1266376 | 0.05326577 | 0.179667 | 0.05324402 | 0.2345115 | 0.05322471
[5 empty] | 0.2166444 | 0.05410331 |  |  | 0.12459 | 0.05399543 | 0.1769798 | 0.05397339 | 0.2310845 | 0.05395382
[5 empty] | 0.2152561 | 0.05483444 |  |  | 0.1233491 | 0.0547251 | 0.1757032 | 0.05470276 | 0.2280719 | 0.05468292
[5 empty] | 0.2138818 | 0.05556556 |  |  | 0.1229198 | 0.05545477 | 0.1754445 | 0.05543213 | 0.2257834 | 0.05541203
[5 empty] | 0.2135271 | 0.05629669 |  |  | 0.1208066 | 0.05618444 | 0.1732108 | 0.0561615 | 0.2232287 | 0.05614114
[5 empty] | 0.2101978 | 0.05702781 |  |  | 0.1210141 | 0.05691411 | 0.1718093 | 0.05689087 | 0.2202178 | 0.05687024
[5 empty] | 0.2098992 | 0.05775894 |  |  | 0.118847 | 0.05764377 | 0.1701473 | 0.05762024 | 0.2199604 | 0.05759935
[5 empty] | 0.1936372 | 0.05849007 |  |  | 0.1187099 | 0.05837344 | 0.167332 | 0.05834961 | 0.2182663 | 0.05832845
[5 empty] | 0.2094172 | 0.05922119 |  |  | 0.1166075 | 0.05910311 | 0.1651706 | 0.05907898 | 0.2161454 | 0.05905756
[5 empty] | 0.2062449 | 0.05995232 |  |  | 0.1163443 | 0.05983278 | 0.1638703 | 0.05980835 | 0.2119074 | 0.05978666
[5 empty] | 0.2011259 | 0.06068344 |  |  | 0.115325 | 0.06056245 | 0.1641384 | 0.06053772 | 0.2098622 | 0.06051577
[5 empty] | 0.1890657 | 0.06141457 |  |  | 0.1144543 | 0.06129211 | 0.162582 | 0.06126709 | 0.2102195 | 0.06124488
[5 empty] | 0.20307 | 0.06214569 |  |  | 0.1136367 | 0.06202178 | 0.1609084 | 0.06199646 | 0.2084892 | 0.06197398
[5 empty] | 0.1971444 | 0.06287682 |  |  | 0.112577 | 0.06275145 | 0.1592248 | 0.06272583 | 0.2059811 | 0.06270309
[5 empty] | 0.1922945 | 0.06360795 |  |  | 0.1116796 | 0.06348112 | 0.1585384 | 0.0634552 | 0.2051049 | 0.06343219
[5 empty] | 0.1985147 | 0.06433907 |  |  | 0.1116401 | 0.06421079 | 0.1582425 | 0.06418457 | 0.2032522 | 0.0641613
[5 empty] | 0.1947357 | 0.0650702 |  |  | 0.1104014 | 0.06494045 | 0.155548 | 0.06491394 | 0.2007022 | 0.0648904
[5 empty] | 0.1839456 | 0.06580132 |  |  | 0.1099537 | 0.06567012 | 0.1557396 | 0.06564331 | 0.2002334 | 0.06561951
[5 empty] | 0.1891461 | 0.06653245 |  |  | 0.1093982 | 0.06639979 | 0.1536193 | 0.06637268 | 0.1989483 | 0.06634862
[5 empty] | 0.1973386 | 0.06726358 |  |  | 0.1083364 | 0.06712946 | 0.1526888 | 0.06710205 | 0.1961494 | 0.06707772
[5 empty] | 0.1965246 | 0.0679947 |  |  | 0.1088692 | 0.06785913 | 0.1512501 | 0.06783142 | 0.1962394 | 0.06780683
[5 empty] | 0.1887056 | 0.06872583 |  |  | 0.107698 | 0.06858879 | 0.1520051 | 0.06856079 | 0.1946209 | 0.06853593
[5 empty] | 0.1878831 | 0.06945695 |  |  | 0.107224 | 0.06931846 | 0.1504557 | 0.06929016 | 0.1921963 | 0.06926504
[5 empty] | 0.1810585 | 0.07018808 |  |  | 0.1065483 | 0.07004813 | 0.1484038 | 0.07001953 | 0.1926684 | 0.06999414
[5 empty] | 0.1902334 | 0.0709192 |  |  | 0.1051723 | 0.0707778 | 0.1486513 | 0.0707489 | 0.1905396 | 0.07072325
[5 empty] | 0.1884092 | 0.07165033 |  |  | 0.1056971 | 0.07150747 | 0.1468002 | 0.07147827 | 0.1903126 | 0.07145236
[5 empty] | 0.1845876 | 0.07238146 |  |  | 0.104524 | 0.07223713 | 0.1467522 | 0.07220764 | 0.1871899 | 0.07218146
[5 empty] | 0.1837698 | 0.07311258 |  |  | 0.1037542 | 0.0729668 | 0.1458093 | 0.07293701 | 0.1866741 | 0.07291057
[5 empty] | 0.1919575 | 0.07384371 |  |  | 0.1026888 | 0.07369647 | 0.1448734 | 0.07366638 | 0.1835678 | 0.07363967
[5 empty] | 0.1711522 | 0.07457483 |  |  | 0.1021292 | 0.07442614 | 0.1432464 | 0.07439575 | 0.1837735 | 0.07436878
[5 empty] | 0.1783552 | 0.07530596 |  |  | 0.1010764 | 0.07515581 | 0.1417301 | 0.07512512 | 0.1830939 | 0.07509788
[5 empty] | 0.1865682 | 0.07603708 |  |  | 0.1016319 | 0.07588548 | 0.1410266 | 0.07585449 | 0.1796316 | 0.07582699
[5 empty] | 0.1797926 | 0.07676821 |  |  | 0.09969671 | 0.07661514 | 0.1400377 | 0.07658386 | 0.178089 | 0.07655609
[5 empty] | 0.1920299 | 0.07749934 |  |  | 0.09957212 | 0.07734481 | 0.1394653 | 0.07731323 | 0.1769688 | 0.0772852
[5 empty] | 0.1832817 | 0.07823046 |  |  | 0.09895935 | 0.07807448 | 0.1386113 | 0.0780426 | 0.1777735 | 0.07801431
[5 empty] | 0.1865493 | 0.07896159 |  |  | 0.09845961 | 0.07880415 | 0.1369776 | 0.07877197 | 0.1740058 | 0.07874341
[5 empty] | 0.1798343 | 0.07969271 |  |  | 0.09847413 | 0.07953382 | 0.1362661 | 0.07950134 | 0.1733682 | 0.07947252
[5 empty] | 0.1751382 | 0.08042384 |  |  | 0.09680413 | 0.08026348 | 0.1356786 | 0.08023071 | 0.1722633 | 0.08020162
[5 empty] | 0.1784624 | 0.08115497 |  |  | 0.09645082 | 0.08099315 | 0.1347172 | 0.08096008 | 0.1712936 | 0.08093073
[5 empty] | 0.1798085 | 0.08188609 |  |  | 0.09681542 | 0.08172282 | 0.1326837 | 0.08168945 | 0.1716618 | 0.08165983
[5 empty] | 0.166178 | 0.08261722 |  |  | 0.09629916 | 0.08245249 | 0.1333799 | 0.08241882 | 0.1681705 | 0.08238894
[5 empty] | 0.1625724 | 0.08334834 |  |  | 0.09590325 | 0.08318216 | 0.1327079 | 0.08314819 | 0.1696221 | 0.08311805
[5 empty] | 0.1739931 | 0.08407947 |  |  | 0.09502892 | 0.08391182 | 0.1314695 | 0.08387756 | 0.1668193 | 0.08384715
[5 empty] | 0.1714416 | 0.08481059 |  |  | 0.09367738 | 0.08464149 | 0.1297665 | 0.08460693 | 0.1651647 | 0.08457626
[5 empty] | 0.1639195 | 0.08554172 |  |  | 0.09414986 | 0.08537116 | 0.130501 | 0.0853363 | 0.1642608 | 0.08530536
[5 empty] | 0.1764282 | 0.08627285 |  |  | 0.09284757 | 0.08610083 | 0.1301748 | 0.08606567 | 0.1645102 | 0.08603447
[5 empty] | 0.1779692 | 0.08700397 |  |  | 0.09317173 | 0.0868305 | 0.1279897 | 0.08679504 | 0.1635155 | 0.08676357
[5 empty] | 0.1805441 | 0.0877351 |  |  | 0.09292358 | 0.08756016 | 0.1271478 | 0.08752441 | 0.1621793 | 0.08749268
[5 empty] | 0.1691542 | 0.08846622 |  |  | 0.09190431 | 0.08828983 | 0.1275508 | 0.08825378 | 0.1636041 | 0.08822179
[5 empty] | 0.1648012 | 0.08919735 |  |  | 0.09201516 | 0.0890195 | 0.1264008 | 0.08898315 | 0.1632926 | 0.08895089
[5 empty] | 0.1614865 | 0.08992848 |  |  | 0.09145735 | 0.08974917 | 0.1266995 | 0.08971252 | 0.1609473 | 0.08968
[5 empty] | 0.1692115 | 0.0906596 |  |  | 0.09163209 | 0.09047884 | 0.1271489 | 0.09044189 | 0.1610707 | 0.0904091
[5 empty] | 0.1679779 | 0.09139073 |  |  | 0.0915406 | 0.0912085 | 0.126251 | 0.09117126 | 0.1616655 | 0.09113821
[5 empty] | 0.164787 | 0.09212185 |  |  | 0.09208412 | 0.09193817 | 0.1253075 | 0.09190063 | 0.1597343 | 0.09186731
[5 empty] | 0.1656404 | 0.09285298 |  |  | 0.09176384 | 0.09266784 | 0.1255204 | 0.09263 | 0.1605796 | 0.09259642
[5 empty] | 0.1705395 | 0.0935841 |  |  | 0.090581 | 0.09339751 | 0.1264917 | 0.09335937 | 0.159104 | 0.09332553
[5 empty] | 0.1754859 | 0.09431523 |  |  | 0.09113682 | 0.09412718 | 0.1248231 | 0.09408874 | 0.16101 | 0.09405463
[5 empty] | 0.1704797 | 0.09504636 |  |  | 0.09133139 | 0.09485684 | 0.1245149 | 0.09481811 | 0.1600981 | 0.09478374
[5 empty] | 0.1795081 | 0.09577748 |  |  | 0.09105454 | 0.09558651 | 0.1258511 | 0.09554748 | 0.1595467 | 0.09551284
[5 empty] | 0.1595672 | 0.09650861 |  |  | 0.09180282 | 0.09631618 | 0.1248264 | 0.09627685 | 0.1587485 | 0.09624195
[5 empty] | 0.1816559 | 0.09723973 |  |  | 0.09117534 | 0.09704585 | 0.1264394 | 0.09700622 | 0.1593015 | 0.09697105
[5 empty] | 0.163773 | 0.09797086 |  |  | 0.0908712 | 0.09777552 | 0.1253888 | 0.09773559 | 0.1614039 | 0.09770016
[5 empty] | 0.1619174 | 0.09870199 |  |  | 0.0908895 | 0.09850518 | 0.1256731 | 0.09846496 | 0.1591539 | 0.09842926
[5 empty] | 0.1650881 | 0.09943311 |  |  | 0.09112934 | 0.09923485 | 0.126891 | 0.09919433 | 0.1608493 | 0.09915837
[5 empty] | 0.1602839 | 0.1001642 |  |  | 0.09228983 | 0.09996452 | 0.125441 | 0.0999237 | 0.1605885 | 0.09988748
[5 empty] | 0.1665039 | 0.1008954 |  |  | 0.09247007 | 0.1006942 | 0.1258217 | 0.1006531 | 0.1608694 | 0.1006166
[5 empty] | 0.1687468 | 0.1016265 |  |  | 0.09166916 | 0.1014239 | 0.1278318 | 0.1013824 | 0.1613902 | 0.1013457
[5 empty] | 0.1770115 | 0.1023576 |  |  | 0.0923862 | 0.1021535 | 0.1269698 | 0.1021118 | 0.163549 | 0.1020748
[5 empty] | 0.1732971 | 0.1030887 |  |  | 0.09192031 | 0.1028832 | 0.1272344 | 0.1028412 | 0.1641439 | 0.1028039
[5 empty] | 0.1596024 | 0.1038199 |  |  | 0.09337057 | 0.1036129 | 0.1285241 | 0.1035706 | 0.1644729 | 0.103533
[5 empty] | 0.1719263 | 0.104551 |  |  | 0.09343609 | 0.1043425 | 0.1276376 | 0.1042999 | 0.1644343 | 0.1042621
[5 empty] | 0.1802677 | 0.1052821 |  |  | 0.09271598 | 0.1050722 | 0.1287734 | 0.1050293 | 0.1646259 | 0.1049912
[5 empty] | 0.1716255 | 0.1060132 |  |  | 0.09350933 | 0.1058019 | 0.1301302 | 0.1057587 | 0.1652461 | 0.1057203
[5 empty] | 0.1779986 | 0.1067444 |  |  | 0.09401526 | 0.1065315 | 0.1308066 | 0.106488 | 0.1655929 | 0.1064494
[5 empty] | 0.182386 | 0.1074755 |  |  | 0.09383286 | 0.1072612 | 0.1296011 | 0.1072174 | 0.1667643 | 0.1071785
[5 empty] | 0.1837865 | 0.1082066 |  |  | 0.09486124 | 0.1079909 | 0.1299124 | 0.1079468 | 0.1666585 | 0.1079076
[5 empty] | 0.1691991 | 0.1089377 |  |  | 0.09449949 | 0.1087205 | 0.130739 | 0.1086761 | 0.1681736 | 0.1086367
[5 empty] | 0.1776227 | 0.1096689 |  |  | 0.09594672 | 0.1094502 | 0.1315796 | 0.1094055 | 0.1680076 | 0.1093658
[5 empty] | 0.1750561 | 0.1104 |  |  | 0.09500204 | 0.1101799 | 0.1315328 | 0.1101349 | 0.1696588 | 0.110095
[5 empty] | 0.1774983 | 0.1111311 |  |  | 0.09676455 | 0.1109095 | 0.1331972 | 0.1108643 | 0.1713251 | 0.1108241
[5 empty] | 0.1879482 | 0.1118622 |  |  | 0.09633334 | 0.1116392 | 0.1346713 | 0.1115936 | 0.1715047 | 0.1115532
[5 empty] | 0.1764046 | 0.1125934 |  |  | 0.09610753 | 0.1123689 | 0.1345538 | 0.112323 | 0.1716956 | 0.1122823
[5 empty] | 0.1718666 | 0.1133245 |  |  | 0.09758621 | 0.1130985 | 0.1349433 | 0.1130524 | 0.1723961 | 0.1130114
[5 empty] | 0.186333 | 0.1140556 |  |  | 0.09806848 | 0.1138282 | 0.1359384 | 0.1137817 | 0.1737041 | 0.1137405
[5 empty] | 0.1728027 | 0.1147868 |  |  | 0.09815346 | 0.1145579 | 0.1367377 | 0.1145111 | 0.1741178 | 0.1144696
[5 empty] | 0.1862746 | 0.1155179 |  |  | 0.09854024 | 0.1152875 | 0.1362397 | 0.1152405 | 0.1755353 | 0.1151987
[5 empty] | 0.1677476 | 0.116249 |  |  | 0.09842792 | 0.1160172 | 0.1368431 | 0.1159698 | 0.1745546 | 0.1159278
[5 empty] | 0.1842207 | 0.1169801 |  |  | 0.09891561 | 0.1167469 | 0.1381466 | 0.1166992 | 0.177074 | 0.1166569
[5 empty] | 0.1767028 | 0.1177113 |  |  | 0.09911086 | 0.1174766 | 0.137662 | 0.1174286 | 0.1771095 | 0.117386
[5 empty] | 0.1722153 | 0.1184424 |  |  | 0.1006311 | 0.1182062 | 0.1393162 | 0.118158 | 0.1780976 | 0.1181151
[5 empty] | 0.1697591 | 0.1191735 |  |  | 0.1010769 | 0.1189359 | 0.1388103 | 0.1188873 | 0.1778398 | 0.1188442
[5 empty] | 0.1703343 | 0.1199046 |  |  | 0.1012484 | 0.1196656 | 0.1400443 | 0.1196167 | 0.1807363 | 0.1195733
[5 empty] | 0.1809411 | 0.1206358 |  |  | 0.1017458 | 0.1203952 | 0.1407186 | 0.1203461 | 0.1798873 | 0.1203024
[5 empty] | 0.1715797 | 0.1213669 |  |  | 0.1011691 | 0.1211249 | 0.1428332 | 0.1210754 | 0.1827931 | 0.1210315
[5 empty] | 0.1902501 | 0.122098 |  |  | 0.1017185 | 0.1218546 | 0.1439883 | 0.1218048 | 0.1848538 | 0.1217606
[5 empty] | 0.1769525 | 0.1228291 |  |  | 0.1029941 | 0.1225842 | 0.1440842 | 0.1225342 | 0.1852698 | 0.1224898
[5 empty] | 0.184687 | 0.1235603 |  |  | 0.104196 | 0.1233139 | 0.144621 | 0.1232635 | 0.1872413 | 0.1232189
[5 empty] | 0.1734537 | 0.1242914 |  |  | 0.1044243 | 0.1240436 | 0.1460988 | 0.1239929 | 0.1860685 | 0.123948
[5 empty] | 0.1842529 | 0.1250225 |  |  | 0.1041791 | 0.1247732 | 0.1478179 | 0.1247223 | 0.1879518 | 0.1246771
[5 empty] | 0.1920845 | 0.1257536 |  |  | 0.1050605 | 0.1255029 | 0.1480783 | 0.1254517 | 0.1907912 | 0.1254062
[5 empty] | 0.1959488 | 0.1264848 |  |  | 0.1068686 | 0.1262326 | 0.1499804 | 0.126181 | 0.1921871 | 0.1261353
[5 empty] | 0.178846 | 0.1272159 |  |  | 0.1075036 | 0.1269622 | 0.1491243 | 0.1269104 | 0.1936397 | 0.1268644
[5 empty] | 0.193776 | 0.127947 |  |  | 0.1078656 | 0.1276919 | 0.1507101 | 0.1276398 | 0.1936493 | 0.1275935
[5 empty] | 0.2027391 | 0.1286781 |  |  | 0.1081546 | 0.1284216 | 0.153538 | 0.1283691 | 0.195616 | 0.1283226
[5 empty] | 0.1807354 | 0.1294093 |  |  | 0.1093708 | 0.1291512 | 0.1541083 | 0.1290985 | 0.1974402 | 0.1290517
[5 empty] | 0.200765 | 0.1301404 |  |  | 0.1106144 | 0.1298809 | 0.154221 | 0.1298279 | 0.2006221 | 0.1297808
[5 empty] | 0.1858281 | 0.1308715 |  |  | 0.1109853 | 0.1306106 | 0.1561764 | 0.1305572 | 0.202962 | 0.1305099
[5 empty] | 0.1859248 | 0.1316026 |  |  | 0.1114837 | 0.1313402 | 0.1577746 | 0.1312866 | 0.20266 | 0.131239
[5 empty] | 0.1910553 | 0.1323338 |  |  | 0.1136098 | 0.1320699 | 0.1591159 | 0.132016 | 0.2064164 | 0.1319681
[5 empty] | 0.2052612 | 0.1330649 |  |  | 0.1143981 | 0.1327996 | 0.1599542 | 0.1327454 | 0.2090045 | 0.1326972
[5 empty] | 0.1905778 | 0.133796 |  |  | 0.115177 | 0.1335292 | 0.1621334 | 0.1334747 | 0.2103839 | 0.1334263
[5 empty] | 0.2020003 | 0.1345272 |  |  | 0.1164424 | 0.1342589 | 0.1653474 | 0.1342041 | 0.2116463 | 0.1341554
[5 empty] | 0.1915238 | 0.1352583 |  |  | 0.1172906 | 0.1349886 | 0.1666901 | 0.1349335 | 0.2150835 | 0.1348845
[5 empty] | 0.1971436 | 0.1359894 |  |  | 0.1192175 | 0.1357183 | 0.1679554 | 0.1356628 | 0.2172872 | 0.1356137
[5 empty] | 0.1938548 | 0.1367205 |  |  | 0.1194192 | 0.1364479 | 0.1700371 | 0.1363922 | 0.2214491 | 0.1363428
[5 empty] | 0.2016527 | 0.1374517 |  |  | 0.1219918 | 0.1371776 | 0.1732292 | 0.1371216 | 0.2239609 | 0.1370719
[5 empty] | 0.2055325 | 0.1381828 |  |  | 0.1233315 | 0.1379073 | 0.1749256 | 0.1378509 | 0.2272142 | 0.137801
[5 empty] | 0.2144894 | 0.1389139 |  |  | 0.1252342 | 0.1386369 | 0.1774201 | 0.1385803 | 0.2295009 | 0.1385301
[5 empty] | 0.2215185 | 0.139645 |  |  | 0.1260961 | 0.1393666 | 0.1800066 | 0.1393097 | 0.2342126 | 0.1392592
[5 empty] | 0.2146152 | 0.1403762 |  |  | 0.1280131 | 0.1400963 | 0.1837792 | 0.1400391 | 0.237041 | 0.1399883
[5 empty] | 0.2247745 | 0.1411073 |  |  | 0.1291815 | 0.1408259 | 0.1867315 | 0.1407684 | 0.2428779 | 0.1407174
[5 empty] | 0.2179917 | 0.1418384 |  |  | 0.1312973 | 0.1415556 | 0.1875576 | 0.1414978 | 0.2462148 | 0.1414465
[5 empty] | 0.2222621 | 0.1425695 |  |  | 0.1335566 | 0.1422853 | 0.1908514 | 0.1422272 | 0.2496436 | 0.1421756
[5 empty] | 0.2205807 | 0.1433007 |  |  | 0.1351554 | 0.1430149 | 0.1954067 | 0.1429565 | 0.253756 | 0.1429047
[5 empty] | 0.2319429 | 0.1440318 |  |  | 0.1369898 | 0.1437446 | 0.1973174 | 0.1436859 | 0.2560436 | 0.1436338
[5 empty] | 0.2403438 | 0.1447629 |  |  | 0.1400559 | 0.1444743 | 0.2014774 | 0.1444153 | 0.2628982 | 0.1443629
[5 empty] | 0.2377786 | 0.145494 |  |  | 0.1412498 | 0.1452039 | 0.2037806 | 0.1451446 | 0.2664115 | 0.145092