## 1
Общество с ограниченной ответственностью "Инженерная геология" (ООО "ИнжГео") | [11 empty] | Общество с ограниченной ответственностью "Инженерная геология" (ООО "ИнжГео")
Юр. адрес: 117279, г. Москва, ул. Миклухо-Маклая, 36 а, этаж 5, пом. XXIII к. 76-84 | [11 empty] | Юр. адрес: 117279, г. Москва, ул. Миклухо-Маклая, 36 а, этаж 5, пом. XXIII к. 76-84 | [8 empty] | нагр |  |  | X0 | Y0 | R |  | нагр |  |  |  | X0 | Y0 | R | нагр |  |  |  | X0 | Y0 | R |  | нагр |  |  |  | X0 | Y0 | R
Телефон/факс +7 (495) 132-30-00, Адрес электронной почты inbox@inj-geo.ru | [11 empty] | Телефон/факс +7 (495) 132-30-00, Адрес электронной почты inbox@inj-geo.ru | [12 empty] | 0 | [7 empty] | 0 | [6 empty] | 0 | [7 empty] | 0
[21 empty] | девиатор | [6 empty] | девиатор | [6 empty] | девиатор | [7 empty] | девиатор
Испытательная лаборатория ООО «ИнжГео» | [11 empty] | Испытательная лаборатория ООО «ИнжГео» | [8 empty] | x0 | Угол | X | Y |  |  |  | x0 |  | Угол | X | Y |  |  | x0 |  | Угол | X | Y |  |  |  | x0 |  | Угол | X | Y
Адрес места осуществления деятельности лаборатории: г. Москва, просп. Вернадского, д. 51, стр. 1 | [11 empty] | Адрес места осуществления деятельности лаборатории: г. Москва, просп. Вернадского, д. 51, стр. 1 | [9 empty] | 0 | [7 empty] | 0 | [6 empty] | 0 | [7 empty] | 0
Телефон +7(910)4557682, E-mail: slg85@mail.ru | [11 empty] | Телефон +7(910)4557682, E-mail: slg85@mail.ru | [9 empty] | 5 | [7 empty] | 5 | [6 empty] | 5 | [7 empty] | 5
[22 empty] | 10 | [7 empty] | 10 | [6 empty] | 10 | [7 empty] | 10
[12 empty] | Протокол испытаний № 13-63/391 от 24-11-2023 | [9 empty] | 15 | [7 empty] | 15 | [6 empty] | 15 | [7 empty] | 15
[22 empty] | 20 | [7 empty] | 20 | [6 empty] | 20 | [7 empty] | 20
[12 empty] | Наименование и адрес заказчика: Переход трубопровода через р. Енисей | [9 empty] | 25 | [7 empty] | 25 | [6 empty] | 25 | [7 empty] | 25
[12 empty] | Наименование объекта: ООО Регионстрой | [9 empty] | 30 | [7 empty] | 30 | [6 empty] | 30 | [7 empty] | 30
Наименование используемого метода/методики: ГОСТ 12248.4-2020 | [11 empty] | Наименование используемого метода/методики: ГОСТ 12248.3-2020 | [9 empty] | 35 | [7 empty] | 35 | [6 empty] | 35 | [7 empty] | 35
Условия проведения испытания: температура окружающей среды (18 - 25)0С, влажность воздуха (40 - 75)% | [11 empty] | Условия проведения испытания: температура окружающей среды (18 - 25)0С, влажность воздуха (40 - 75)% | [9 empty] | 40 | [7 empty] | 40 | [6 empty] | 40 | [7 empty] | 40
[12 empty] | Дата получение объекта подлежащего испытаниям: 28-10-2023 | [9 empty] | 45 | [7 empty] | 45 | [6 empty] | 45 | [7 empty] | 45
[12 empty] | Дата испытания: 25.10.2022-19.11.2391 | [9 empty] | 50 | [7 empty] | 50 | [6 empty] | 50 | [7 empty] | 50
[22 empty] | 55 | [7 empty] | 55 | [6 empty] | 55 | [7 empty] | 55
Испытание грунтов методом трехосного сжатия | [11 empty] | Испытание грунтов методом трехосного сжатия | [9 empty] | 60 | [7 empty] | 60 | [6 empty] | 60 | [7 empty] | 60
[22 empty] | 65 | [7 empty] | 65 | [6 empty] | 65 | [7 empty] | 65
Лабораторный номер: | [6 empty] | We, д.е. = |  |  |  |  | Лабораторный номер: |  | 1426 |  |  |  | We, д.е. = | 0.262914104 |  |  | 70 | [7 empty] | 70 | [6 empty] | 70 | [7 empty] | 70
Номер скважины: | [6 empty] | ρ, г/см3 = |  |  |  |  | Номер скважины: |  | BH-166 |  |  |  | ρ, г/см3 = | 1.91 |  |  | 75 | [7 empty] | 75 | [6 empty] | 75 | [7 empty] | 75
Глубина отбора, м: | [6 empty] | ρs, г/см3 = |  |  |  |  | Глубина отбора, м: |  | 6.4 |  |  |  | ρs, г/см3 = | 2.73 |  |  | 80 | [7 empty] | 80 | [6 empty] | 80 | [7 empty] | 80
Наименование грунта: | [6 empty] | e, д.е. = |  |  |  |  | Наименование грунта: |  | Суглинок щебенистый, после оттаивания текучепластичный, легкий песчанистый |  |  |  | e, д.е. = | 0.8051076 |  |  | 85 | [7 empty] | 85 | [6 empty] | 85 | [7 empty] | 85
Схема проведения опыта: | [6 empty] | IL, д.е. = |  |  |  |  | Схема проведения опыта: |  | КД |  |  |  | IL, д.е. = | 0.781 |  |  | 90 | [7 empty] | 90 | [6 empty] | 90 | [7 empty] | 90
[22 empty] | 95 | [7 empty] | 95 | [6 empty] | 95 | [7 empty] | 95
[22 empty] | 100 | [7 empty] | 100 | [6 empty] | 100 | [7 empty] | 100
Результаты испытаний | [11 empty] | Результаты испытаний | [9 empty] | 105 | [7 empty] | 105 | [6 empty] | 105 | [7 empty] | 105
[22 empty] | 110 | [7 empty] | 110 | [6 empty] | 110 | [7 empty] | 110
[22 empty] | 115 | [7 empty] | 115 | [6 empty] | 115 | [7 empty] | 115
[22 empty] | 120 | [7 empty] | 120 | [6 empty] | 120 | [7 empty] | 120
[22 empty] | 125 | [7 empty] | 125 | [6 empty] | 125 | [7 empty] | 125
[22 empty] | 130 | [7 empty] | 130 | [6 empty] | 130 | [7 empty] | 130
[22 empty] | 135 | [7 empty] | 135 | [6 empty] | 135 | [7 empty] | 135
[22 empty] | 140 | [7 empty] | 140 | [6 empty] | 140 | [7 empty] | 140
[22 empty] | 145 | [7 empty] | 145 | [6 empty] | 145 | [7 empty] | 145
[22 empty] | 150 | [7 empty] | 150 | [6 empty] | 150 | [7 empty] | 150
[22 empty] | 155 | [7 empty] | 155 | [6 empty] | 155 | [7 empty] | 155
[22 empty] | 160 | [7 empty] | 160 | [6 empty] | 160 | [7 empty] | 160
[22 empty] | 165 | [7 empty] | 165 | [6 empty] | 165 | [7 empty] | 165
[22 empty] | 170 | [7 empty] | 170 | [6 empty] | 170 | [7 empty] | 170
[22 empty] | 175 | [7 empty] | 175 | [6 empty] | 175 | [7 empty] | 175
[22 empty] | 180 | [7 empty] | 180 | [6 empty] | 180 | [7 empty] | 180
[13 empty] | Давление в камере, Мпа σ3 | Вертикальная нагрузка, Мпа σ1 | Поровое давление, Мпа u
| K0, д.е. | 0.6253934 |  |  |  |  | Коэфф. Точки | [5 empty] | 0.1197952 | 0.3433666 | [5 empty] | 1 | [6 empty] | σ3,кПа | σ1,кПа | u, кПа |  |  |  | 4
| q_zg, МПа | 0.07491913 | [10 empty] | 0.2197952 | 0.5631653 | [27 empty] | δ3, Мпа | δ1-δ3, МПа | δ1, МПа | δ1, КПа
|  |  | Модуль деформации, МПа: | [9 empty] | 0.3197952 | 0.782964 | [21 empty] | С, МПа:
|  |  | Е0= |  | Точки модуля (полное напр.), МПа |  |  |  | 0.07491913 | 0.1198706 | [25 empty] | φ, град:
|  |  | E50 = |  | qf (полное напр.), МПа |  |  |  | 0.2141933 | [26 empty] | E, Мпа
|  |  | Коэф. Поперечной деформации, ϑ = | [9 empty] | Эффективные значения угла внутреннего трения и удельного сцепления ϕ', С' | [13 empty] | x | 0
[13 empty] | ϕ', град. = | 22 | [12 empty] | y |  |  |  | С, кПа | φ,°
[13 empty] | С', МПа = | 0.027
| Исполнитель: | [6 empty] | Морозов Д.С. |  |  |  |  | Исполнитель: |  |  |  |  | Морозов Д.С.
| Начальник исп. лаборатории: | [6 empty] | Семиколенова Л.Г. |  |  |  |  | Начальник исп. лаборатории: |  |  |  |  | Семиколенова Л.Г.
Лист 1 , всего листов 2 | [11 empty] | Лист 2 , всего листов 2
Частичное воспроизведение протокола испытаний без письменного разрешения ООО «ИнжГео» ЗАПРЕЩАЕТСЯ | [11 empty] | Частичное воспроизведение протокола испытаний без письменного разрешения ООО «ИнжГео» ЗАПРЕЩАЕТСЯ
[5 empty] | второй график |  | первый график | [9 empty] | К Пуассона
dev50 | epsE50 | ind | devE0 | epsE0 | dev | eps | sigma |  | dev1 | eps1 | dev2 | eps2 | dev3 | eps3 |  | Глины
0.0943981 | 0.0035092 |  |  |  | 0 | 0 |  |  | 0 | 0 | 0 | 0 | 0 | 0 |  | < 0 | 0,20-0,30
ind |  |  |  |  | 0.01873027 | 0.0007387848 |  |  | 0.03361197 | 0.0007742214 | 0.06945587 | 0.0007417877 | 0.09463394 | 0.0007840775 |  | 0-0,25 | 0,30-0,38
2 |  |  |  |  | 0.04495148 | 0.001169733 |  |  | 0.07187712 | 0.00187039615 | 0.13187712 | 0.001731848 | 0.1654422 | 0.001568155 |  | 0,25< | 0,38-0,45
E0 |  |  |  |  | 0.07060355 | 0.002216354 |  |  | 0.08166521 | 0.002322664 | 0.1472047 | 0.002225363 | 0.19187712 | 0.002033039 |  | Суглинки | 0,35-0,37
epsE0 | devE0 |  |  |  | 0.07548231 | 0.002955139 |  |  | 0.09632993 | 0.003096885 | 0.171685 | 0.003220882 | 0.2315844 | 0.00350537 |  | Пески и супеси | 0,30-0,35
0.001169733 | 0.04495148 |  |  |  | 0.0943981 | 0.0035092 |  |  | 0.1117857 | 0.004155575 | 0.1753998 | 0.003708939 | 0.2371805 | 0.003920388
[5 empty] | 0.09303982 | 0.004432709 |  |  | 0.1150405 | 0.004645328 | 0.1875729 | 0.004450726 | 0.2483328 | 0.004704465
График E50 |  | График E |  |  | 0.1079021 | 0.005171493 |  |  | 0.1222295 | 0.00541955 | 0.1979616 | 0.005192514 | 0.2626526 | 0.005488543
eps | q | sigma |  |  | 0.1075423 | 0.005910278 |  |  | 0.128926 | 0.006193771 | 0.2056611 | 0.005934302 | 0.2739202 | 0.00627262
Горизонтальная линия E50 |  | Касательная |  |  | 0.1029612 | 0.006649063 |  |  | 0.1362245 | 0.006967992 | 0.213267 | 0.00667609 | 0.2849161 | 0.007056698
0 |  | a | b |  | 0.1071597 | 0.007387848 |  |  | 0.1412194 | 0.007742214 | 0.2233746 | 0.007417877 | 0.2983205 | 0.007840775
|  |  | 0 |  | 0.1221386 | 0.008126632 |  |  | 0.1480054 | 0.008516435 | 0.2309792 | 0.008159665 | 0.3113139 | 0.008624853
Вертикальная линия E50 |  | p1 и p2 |  |  | 0.1158989 | 0.008865417 |  |  | 0.1530769 | 0.009290656 | 0.2405764 | 0.008901453 | 0.3225765 | 0.00940893
| 0 | 0 |  |  | 0.1254413 | 0.009604202 |  |  | 0.1585286 | 0.01006488 | 0.2473615 | 0.009643241 | 0.3307888 | 0.01019301
[5 empty] | 0.1417667 | 0.01034299 |  |  | 0.1636548 | 0.0108391 | 0.2557298 | 0.01038503 | 0.3459311 | 0.01097709
Касательная линия E50 |  |  |  |  | 0.1348759 | 0.01108177 |  |  | 0.1692502 | 0.01161332 | 0.2619769 | 0.01112682 | 0.3526838 | 0.01176116
0 | 0 | Горизонтальная 1 |  |  | 0.1327699 | 0.01182056 |  |  | 0.1745093 | 0.01238754 | 0.2693982 | 0.0118686 | 0.3632271 | 0.01254524
[5 empty] | 0.1454494 | 0.01255934 |  |  | 0.1804265 | 0.01316176 | 0.2780889 | 0.01261039 | 0.3733416 | 0.01332932
Горизонтальная линия qкр |  |  |  |  | 0.1579153 | 0.01329813 |  |  | 0.1829966 | 0.01393598 | 0.2825446 | 0.01335218 | 0.3825074 | 0.0141134
Горизонтальная линия q |  | Горизонтальная 2 |  |  | 0.1531684 | 0.01403691 |  |  | 0.1870138 | 0.01471021 | 0.2889605 | 0.01409397 | 0.391105 | 0.01489747
0 |  | 0 |  |  | 0.1602097 | 0.0147757 |  |  | 0.1911729 | 0.01548443 | 0.2944322 | 0.01483575 | 0.3977148 | 0.01568155
[5 empty] | 0.1520399 | 0.01551448 |  |  | 0.1952683 | 0.01625865 | 0.298955 | 0.01557754 | 0.4085171 | 0.01646563
Вертикальная линия q |  |  |  |  | 0.1516599 | 0.01625326 |  |  | 0.1991946 | 0.01703287 | 0.3048244 | 0.01631933 | 0.4139922 | 0.01724971
| 0 |  |  |  | 0.1550706 | 0.01699205 |  |  | 0.2020462 | 0.01780709 | 0.3072357 | 0.01706112 | 0.4206205 | 0.01803378
[5 empty] | 0.1632728 | 0.01773083 |  |  | 0.2059178 | 0.01858131 | 0.3113843 | 0.01780291 | 0.4242824 | 0.01881786
[5 empty] | 0.1712673 | 0.01846962 |  |  | 0.2067038 | 0.01935553 | 0.3155656 | 0.01854469 | 0.4293583 | 0.01960194
[5 empty] | 0.1770551 | 0.0192084 |  |  | 0.2097988 | 0.02012976 | 0.3218751 | 0.01928648 | 0.4376284 | 0.02038602
[5 empty] | 0.1776369 | 0.01994719 |  |  | 0.2131973 | 0.02090398 | 0.3231081 | 0.02002827 | 0.4380731 | 0.02117009
[5 empty] | 0.1700136 | 0.02068597 |  |  | 0.2144938 | 0.0216782 | 0.3262601 | 0.02077006 | 0.4412728 | 0.02195417
[5 empty] | 0.1741861 | 0.02142476 |  |  | 0.2156829 | 0.02245242 | 0.3283264 | 0.02151184 | 0.4447079 | 0.02273825
[5 empty] | 0.1771552 | 0.02216354 |  |  | 0.2173591 | 0.02322664 | 0.3313024 | 0.02225363 | 0.4468587 | 0.02352233
[5 empty] | 0.1839217 | 0.02290233 |  |  | 0.2160169 | 0.02400086 | 0.3328836 | 0.02299542 | 0.4468055 | 0.0243064
[5 empty] | 0.1814866 | 0.02364111 |  |  | 0.2173509 | 0.02477508 | 0.3337653 | 0.02373721 | 0.4518288 | 0.02509048
[5 empty] | 0.1728506 | 0.0243799 |  |  | 0.2166516 | 0.0255493 | 0.331643 | 0.024479 | 0.4499771 | 0.02587456
[5 empty] | 0.1690147 | 0.02511868 |  |  | 0.2167856 | 0.02632353 | 0.334912 | 0.02522078 | 0.4475849 | 0.02665864
[5 empty] | 0.1779987 | 0.02585747 |  |  | 0.216447 | 0.02709775 | 0.3340782 | 0.02596257 | 0.4467063 | 0.02744271
[5 empty] | 0.172867 | 0.02659625 |  |  | 0.2141151 | 0.02787197 | 0.3341784 | 0.02670436 | 0.4464781 | 0.02822679
[5 empty] | 0.1806323 | 0.02733504 |  |  | 0.2146692 | 0.02864619 | 0.332449 | 0.02744615 | 0.4452373 | 0.02901087
[5 empty] | 0.1713032 | 0.02807382 |  |  | 0.2122885 | 0.02942041 | 0.3306263 | 0.02818793 | 0.4417205 | 0.02979495
[5 empty] | 0.1718882 | 0.02881261 |  |  | 0.2105522 | 0.03019463 | 0.3288466 | 0.02892972 | 0.4437648 | 0.03057902
[5 empty] | 0.1813958 | 0.02955139 |  |  | 0.2089395 | 0.03096885 | 0.3297459 | 0.02967151 | 0.4398069 | 0.0313631
[5 empty] | 0.1798345 | 0.03029018 |  |  | 0.2060297 | 0.03174308 | 0.3261606 | 0.0304133 | 0.4374837 | 0.03214718
[5 empty] | 0.1812127 | 0.03102896 |  |  | 0.204902 | 0.0325173 | 0.322727 | 0.03115508 | 0.432332 | 0.03293126
[5 empty] | 0.1735391 | 0.03176774 |  |  | 0.2010356 | 0.03329152 | 0.3223812 | 0.03189687 | 0.4293888 | 0.03371533
[5 empty] | 0.1668221 | 0.03250653 |  |  | 0.2014097 | 0.03406574 | 0.3193595 | 0.03263866 | 0.4272907 | 0.03449941
[5 empty] | 0.1660703 | 0.03324531 |  |  | 0.1994036 | 0.03483996 | 0.3182981 | 0.03338045 | 0.4255748 | 0.03528349
[5 empty] | 0.1712921 | 0.0339841 |  |  | 0.1982965 | 0.03561418 | 0.3159332 | 0.03412224 | 0.4227778 | 0.03606757
[5 empty] | 0.1604961 | 0.03472288 |  |  | 0.1985676 | 0.0363884 | 0.3123012 | 0.03486402 | 0.4210367 | 0.03685164
[5 empty] | 0.1636908 | 0.03546167 |  |  | 0.1988034 | 0.03716263 | 0.3128382 | 0.03560581 | 0.4160881 | 0.03763572
[5 empty] | 0.1698847 | 0.03620045 |  |  | 0.198239 | 0.03793685 | 0.3099804 | 0.0363476 | 0.4167691 | 0.0384198
[5 empty] | 0.1630863 | 0.03693924 |  |  | 0.1977664 | 0.03871107 | 0.3063642 | 0.03708939 | 0.4155164 | 0.03920388
[5 empty] | 0.1753041 | 0.03767802 |  |  | 0.1983806 | 0.03948529 | 0.3062256 | 0.03783117 | 0.4122669 | 0.03998795
[5 empty] | 0.1735466 | 0.03841681 |  |  | 0.2000764 | 0.04025951 | 0.3050011 | 0.03857296 | 0.4111575 | 0.04077203
[5 empty] | 0.1698224 | 0.03915559 |  |  | 0.1994488 | 0.04103373 | 0.3040267 | 0.03931475 | 0.4073249 | 0.04155611
[5 empty] | 0.17014 | 0.03989438 |  |  | 0.2000927 | 0.04180795 | 0.3025388 | 0.04005654 | 0.4071061 | 0.04234019
[5 empty] | 0.1685078 | 0.04063316 |  |  | 0.2010029 | 0.04258217 | 0.3009735 | 0.04079833 | 0.4081379 | 0.04312426
[5 empty] | 0.1649344 | 0.04137195 |  |  | 0.2012744 | 0.0433564 | 0.3012672 | 0.04154011 | 0.4054572 | 0.04390834
[5 empty] | 0.1564283 | 0.04211073 |  |  | 0.2020022 | 0.04413062 | 0.3026084 | 0.0422819 | 0.4060052 | 0.04469242
[5 empty] | 0.1549981 | 0.04284952 |  |  | 0.203281 | 0.04490484 | 0.3008406 | 0.04302369 | 0.4081425 | 0.0454765
[5 empty] | 0.1576521 | 0.0435883 |  |  | 0.2050059 | 0.04567906 | 0.3049411 | 0.04376548 | 0.4082476 | 0.04626057
[5 empty] | 0.166399 | 0.04432709 |  |  | 0.2043717 | 0.04645328 | 0.3038873 | 0.04450726 | 0.4104808 | 0.04704465
[5 empty] | 0.1522472 | 0.04506587 |  |  | 0.2057734 | 0.0472275 | 0.3053566 | 0.04524905 | 0.4114024 | 0.04782873
[5 empty] | 0.1622065 | 0.04580465 |  |  | 0.2077058 | 0.04800172 | 0.3068263 | 0.04599084 | 0.4135729 | 0.04861281
[5 empty] | 0.1523591 | 0.04654344 |  |  | 0.206864 | 0.04877595 | 0.3070739 | 0.04673263 | 0.4148527 | 0.04939689
[5 empty] | 0.1557342 | 0.04728222 |  |  | 0.2090426 | 0.04955017 | 0.3094767 | 0.04747441 | 0.416402 | 0.05018096
[5 empty] | 0.1683083 | 0.04802101 |  |  | 0.2093368 | 0.05032439 | 0.3116122 | 0.0482162 | 0.4209813 | 0.05096504
[5 empty] | 0.1680578 | 0.04875979 |  |  | 0.2116414 | 0.05109861 | 0.3145577 | 0.04895799 | 0.4233509 | 0.05174912
[5 empty] | 0.1609592 | 0.04949858 |  |  | 0.2110513 | 0.05187283 | 0.3140906 | 0.04969978 | 0.4277713 | 0.0525332
[5 empty] | 0.1639889 | 0.05023736 |  |  | 0.2122614 | 0.05264705 | 0.3182882 | 0.05044157 | 0.4280027 | 0.05331727
[5 empty] | 0.1581233 | 0.05097615 |  |  | 0.2130667 | 0.05342127 | 0.3213281 | 0.05118335 | 0.4351056 | 0.05410135
[5 empty] | 0.1633388 | 0.05171493 |  |  | 0.213862 | 0.0541955 | 0.3233875 | 0.05192514 | 0.4362404 | 0.05488543
[5 empty] | 0.1736119 | 0.05245372 |  |  | 0.2149423 | 0.05496972 | 0.3226439 | 0.05266693 | 0.4380674 | 0.05566951
[5 empty] | 0.1779189 | 0.0531925 |  |  | 0.2167024 | 0.05574394 | 0.3252746 | 0.05340872 | 0.444347 | 0.05645358
[5 empty] | 0.1762364 | 0.05393129 |  |  | 0.2167373 | 0.05651816 | 0.3275571 | 0.0541505 | 0.4484395 | 0.05723766
[5 empty] | 0.1725406 | 0.05467007 |  |  | 0.2179419 | 0.05729238 | 0.3291687 | 0.05489229 | 0.4489055 | 0.05802174
[5 empty] | 0.1758081 | 0.05540886 |  |  | 0.2189111 | 0.0580666 | 0.3332868 | 0.05563408 | 0.4517051 | 0.05880582
[5 empty] | 0.1660153 | 0.05614764 |  |  | 0.2195398 | 0.05884082 | 0.3350888 | 0.05637587 | 0.4548988 | 0.05958989
[5 empty] | 0.1731386 | 0.05688643 |  |  | 0.221223 | 0.05961504 | 0.3369521 | 0.05711766 | 0.458047 | 0.06037397
[5 empty] | 0.1741544 | 0.05762521 |  |  | 0.2216555 | 0.06038927 | 0.336554 | 0.05785944 | 0.4631688 | 0.06115805
[5 empty] | 0.1690392 | 0.058364 |  |  | 0.2235714 | 0.06116349 | 0.339372 | 0.05860123 | 0.4643759 | 0.06194213
[5 empty] | 0.1827693 | 0.05910278 |  |  | 0.2232787 | 0.06193771 | 0.3408835 | 0.05934302 | 0.4661015 | 0.0627262
[5 empty] | 0.1843212 | 0.05984157 |  |  | 0.2236559 | 0.06271193 | 0.3397658 | 0.06008481 | 0.4649833 | 0.06351028
[5 empty] | 0.1806714 | 0.06058035 |  |  | 0.2251598 | 0.06348615 | 0.3402964 | 0.06082659 | 0.4691074 | 0.06429436
[5 empty] | 0.1887962 | 0.06131913 |  |  | 0.2260838 | 0.06426037 | 0.3433701 | 0.06156838 | 0.4725602 | 0.06507844
[5 empty] | 0.1717962 | 0.06205792 |  |  | 0.2262215 | 0.06503459 | 0.3405655 | 0.06231017 | 0.4714278 | 0.06586251
[5 empty] | 0.1867962 | 0.0627967 |  |  | 0.2274664 | 0.06580882 | 0.3422556 | 0.06305196 | 0.4747965 | 0.06664659
[5 empty] | 0.1757962 | 0.06353549 |  |  | 0.2280119 | 0.06658304 | 0.3433368 | 0.06379375 | 0.4785524 | 0.06743067
[5 empty] | 0.1827962 | 0.06427427 |  |  | 0.2288515 | 0.06735726 | 0.3413087 | 0.06453553 | 0.479682 | 0.06821475
[5 empty] | 0.1707962 | 0.06501306 |  |  | 0.2293788 | 0.06813148 | 0.3430708 | 0.06527732 | 0.4802712 | 0.06899882
[5 empty] | 0.1827962 | 0.06575184 |  |  | 0.2305872 | 0.0689057 | 0.3434225 | 0.06601911 | 0.4849065 | 0.0697829
[5 empty] | 0.1737962 | 0.06649063 |  |  | 0.2309703 | 0.06967992 | 0.3422636 | 0.0667609 | 0.488474 | 0.07056698
[5 empty] | 0.1797962 | 0.06722941 |  |  | 0.2317216 | 0.07045414 | 0.3454933 | 0.06750268 | 0.4877599 | 0.07135106
[5 empty] | 0.1827962 | 0.0679682 |  |  | 0.2322345 | 0.07122837 | 0.3429114 | 0.06824447 | 0.4888505 | 0.07213513
[5 empty] | 0.1877962 | 0.06870698 |  |  | 0.2324025 | 0.07200259 | 0.3452172 | 0.06898626 | 0.493132 | 0.07291921
[5 empty] | 0.1757962 | 0.06944577 |  |  | 0.2314192 | 0.07277681 | 0.3459104 | 0.06972805 | 0.4926907 | 0.07370329
[5 empty] | 0.1817962 | 0.07018455 |  |  | 0.232978 | 0.07355103 | 0.3462905 | 0.07046983 | 0.4977127 | 0.07448737
[5 empty] | 0.1807962 | 0.07092334 |  |  | 0.2342725 | 0.07432525 | 0.3448569 | 0.07121162 | 0.4981843 | 0.07527144
[5 empty] | 0.1787962 | 0.07166212 |  |  | 0.2337962 | 0.07509947 | 0.3446093 | 0.07195341 | 0.5000918 | 0.07605552
[5 empty] | 0.1857962 | 0.07240091 |  |  | 0.2329425 | 0.07587369 | 0.344647 | 0.0726952 | 0.4997213 | 0.0768396
[5 empty] | 0.1727962 | 0.07313969 |  |  | 0.2334049 | 0.07664791 | 0.3468698 | 0.07343699 | 0.4978591 | 0.07762368
[5 empty] | 0.1877962 | 0.07387848 |  |  | 0.235177 | 0.07742214 | 0.346677 | 0.07417877 | 0.5019914 | 0.07840775
[5 empty] | 0.1807962 | 0.07461726 |  |  | 0.2333512 | 0.07819636 | 0.3442682 | 0.07492056 | 0.4988044 | 0.07919183
[5 empty] | 0.1797962 | 0.07535605 |  |  | 0.2329244 | 0.07897058 | 0.345443 | 0.07566235 | 0.5001844 | 0.07997591
[5 empty] | 0.1797962 | 0.07609483 |  |  | 0.2349019 | 0.0797448 | 0.3446008 | 0.07640414 | 0.5007973 | 0.08075999
[5 empty] | 0.1887962 | 0.07683361 |  |  | 0.233089 | 0.08051902 | 0.3451412 | 0.07714592 | 0.5023982 | 0.08154406
[5 empty] | 0.1767962 | 0.0775724 |  |  | 0.2337913 | 0.08129324 | 0.3447637 | 0.07788771 | 0.4989026 | 0.08232814
[5 empty] | 0.1707962 | 0.07831118 |  |  | 0.2327143 | 0.08206746 | 0.3442663 | 0.0786295 | 0.5002283 | 0.08311222
[5 empty] | 0.1757962 | 0.07904997 |  |  | 0.2315633 | 0.08284169 | 0.3448208 | 0.07937129 | 0.4990932 | 0.0838963
[5 empty] | 0.1757962 | 0.07978875 |  |  | 0.2316438 | 0.08361591 | 0.3462182 | 0.08011308 | 0.4965151 | 0.08468037
[5 empty] | 0.1837962 | 0.08052754 |  |  | 0.2302614 | 0.08439013 | 0.3470603 | 0.08085486 | 0.4935118 | 0.08546445
[5 empty] | 0.1887962 | 0.08126632 |  |  | 0.2298214 | 0.08516435 | 0.3454488 | 0.08159665 | 0.4945013 | 0.08624853
[5 empty] | 0.1717962 | 0.08200511 |  |  | 0.2296294 | 0.08593857 | 0.3432854 | 0.08233844 | 0.4906012 | 0.08703261
[5 empty] | 0.1867962 | 0.08274389 |  |  | 0.2286907 | 0.08671279 | 0.3434719 | 0.08308023 | 0.4899294 | 0.08781668
[5 empty] | 0.1767962 | 0.08348268 |  |  | 0.2281109 | 0.08748701 | 0.34381 | 0.08382201 | 0.4866038 | 0.08860076
[5 empty] | 0.1777962 | 0.08422146 |  |  | 0.2259955 | 0.08826124 | 0.3443014 | 0.0845638 | 0.4825422 | 0.08938484
[5 empty] | 0.1787962 | 0.08496025 |  |  | 0.2261498 | 0.08903546 | 0.3442479 | 0.08530559 | 0.4803624 | 0.09016892
[5 empty] | 0.1767962 | 0.08569903 |  |  | 0.2242793 | 0.08980968 | 0.3436512 | 0.08604738 | 0.4765822 | 0.09095299
[5 empty] | 0.1847962 | 0.08643782 |  |  | 0.2245895 | 0.0905839 | 0.3427131 | 0.08678916 | 0.4758195 | 0.09173707
[5 empty] | 0.1767962 | 0.0871766 |  |  | 0.2215859 | 0.09135812 | 0.3413354 | 0.08753095 | 0.4742922 | 0.09252115
[5 empty] | 0.1867962 | 0.08791539 |  |  | 0.2207739 | 0.09213234 | 0.3417196 | 0.08827274 | 0.4705179 | 0.09330523
[5 empty] | 0.1777962 | 0.08865417 |  |  | 0.221659 | 0.09290656 | 0.3415677 | 0.08901453 | 0.4664146 | 0.0940893
[5 empty] | 0.1797887 | 0.08939296 |  |  | 0.2193467 | 0.09368078 | 0.3412812 | 0.08975632 | 0.4612002 | 0.09487338
[5 empty] | 0.1857226 | 0.09013174 |  |  | 0.2178424 | 0.09445501 | 0.3396621 | 0.0904981 | 0.4585923 | 0.09565746
[5 empty] | 0.1825918 | 0.09087053 |  |  | 0.2181515 | 0.09522923 | 0.3388119 | 0.09123989 | 0.4551089 | 0.09644154
[5 empty] | 0.1874004 | 0.09160931 |  |  | 0.2173795 | 0.09600345 | 0.3368325 | 0.09198168 | 0.4545678 | 0.09722562
[5 empty] | 0.1741526 | 0.09234809 |  |  | 0.214832 | 0.09677767 | 0.3379255 | 0.09272347 | 0.4531868 | 0.09800969
[5 empty] | 0.1838525 | 0.09308688 |  |  | 0.2143143 | 0.09755189 | 0.3359928 | 0.09346525 | 0.4476838 | 0.09879377
[5 empty] | 0.1755045 | 0.09382566 |  |  | 0.2145319 | 0.09832611 | 0.334936 | 0.09420704 | 0.4479765 | 0.09957785
[5 empty] | 0.1871127 | 0.09456445 |  |  | 0.2120903 | 0.09910033 | 0.334357 | 0.09494883 | 0.4425829 | 0.1003619
[5 empty] | 0.1686812 | 0.09530323 |  |  | 0.213295 | 0.09987456 | 0.3348573 | 0.09569062 | 0.4403207 | 0.101146
[5 empty] | 0.1812143 | 0.09604202 |  |  | 0.2124513 | 0.1006488 | 0.3333389 | 0.09643241 | 0.4362077 | 0.1019301
[5 empty] | 0.1737161 | 0.0967808 |  |  | 0.2103648 | 0.101423 | 0.3304034 | 0.09717419 | 0.4362619 | 0.1027142
[5 empty] | 0.1741909 | 0.09751959 |  |  | 0.210941 | 0.1021972 | 0.3314525 | 0.09791598 | 0.4321009 | 0.1034982
[5 empty] | 0.1756428 | 0.09825837 |  |  | 0.2107852 | 0.1029714 | 0.331088 | 0.09865777 | 0.4338428 | 0.1042823
[5 empty] | 0.179076 | 0.09899716 |  |  | 0.2099029 | 0.1037457 | 0.3273116 | 0.09939956 | 0.4302052 | 0.1050664
[5 empty] | 0.1764947 | 0.09973594 |  |  | 0.2096997 | 0.1045199 | 0.3288252 | 0.1001413 | 0.430606 | 0.1058505
[5 empty] | 0.1779032 | 0.1004747 |  |  | 0.209181 | 0.1052941 | 0.3267303 | 0.1008831 | 0.4270631 | 0.1066345
[5 empty] | 0.1683055 | 0.1012135 |  |  | 0.2084521 | 0.1060683 | 0.3257288 | 0.1016249 | 0.4284851 | 0.1074186
[5 empty] | 0.1657059 | 0.1019523 |  |  | 0.2085187 | 0.1068425 | 0.3244224 | 0.1023667 | 0.4273916 | 0.1082027
[5 empty] | 0.1751085 | 0.1026911 |  |  | 0.2077843 | 0.1076168 | 0.3222128 | 0.1031085 | 0.4283058 | 0.1089868
[5 empty] | 0.1655176 | 0.1034299 |  |  | 0.2078844 | 0.108391 | 0.3234018 | 0.1038503 | 0.4235281 | 0.1097709
[5 empty] | 0.1649374 | 0.1041687 |  |  | 0.2083849 | 0.1091652 | 0.3220911 | 0.1045921 | 0.4274585 | 0.1105549
[5 empty] | 0.164372 | 0.1049074 |  |  | 0.208786 | 0.1099394 | 0.3193825 | 0.1053339 | 0.422697 | 0.111339
[5 empty] | 0.1618256 | 0.1056462 |  |  | 0.2084881 | 0.1107137 | 0.3177776 | 0.1060756 | 0.4236439 | 0.1121231
[5 empty] | 0.1653024 | 0.106385 |  |  | 0.2082916 | 0.1114879 | 0.3177783 | 0.1068174 | 0.4208992 | 0.1129072
[5 empty] | 0.1748067 | 0.1071238 |  |  | 0.2077966 | 0.1122621 | 0.3167787 | 0.1075592 | 0.4238631 | 0.1136912
[5 empty] | 0.1673293 | 0.1078626 |  |  | 0.2072036 | 0.1130363 | 0.3162486 | 0.108301 | 0.4210356 | 0.1144753
[5 empty] | 0.1768509 | 0.1086014 |  |  | 0.2091128 | 0.1138105 | 0.3148847 | 0.1090428 | 0.4211169 | 0.1152594
[5 empty] | 0.1733712 | 0.1093401 |  |  | 0.2082245 | 0.1145848 | 0.3148873 | 0.1097846 | 0.4215071 | 0.1160435
[5 empty] | 0.1588902 | 0.1100789 |  |  | 0.2083391 | 0.115359 | 0.3116567 | 0.1105264 | 0.4223063 | 0.1168276
[5 empty] | 0.1674078 | 0.1108177 |  |  | 0.2080569 | 0.1161332 | 0.3106933 | 0.1112682 | 0.4185146 | 0.1176116
[5 empty] | 0.1749242 | 0.1115565 |  |  | 0.2081781 | 0.1169074 | 0.3090975 | 0.1120099 | 0.4193321 | 0.1183957
[5 empty] | 0.1654392 | 0.1122953 |  |  | 0.2085031 | 0.1176816 | 0.3103694 | 0.1127517 | 0.4162589 | 0.1191798
[5 empty] | 0.1629528 | 0.1130341 |  |  | 0.2085323 | 0.1184559 | 0.3087095 | 0.1134935 | 0.4166952 | 0.1199639
[5 empty] | 0.1584651 | 0.1137729 |  |  | 0.2084658 | 0.1192301 | 0.305318 | 0.1142353 | 0.4161411 | 0.1207479
[5 empty] | 0.159976 | 0.1145116 |  |  | 0.2075041 | 0.1200043 | 0.3065953 | 0.1149771 | 0.4184966 | 0.121532
[5 empty] | 0.1614855 | 0.1152504 |  |  | 0.2080473 | 0.1207785 | 0.3027417 | 0.1157189 | 0.4162619 | 0.1223161
[5 empty] | 0.1579936 | 0.1159892 |  |  | 0.209096 | 0.1215528 | 0.3030575 | 0.1164607 | 0.4144371 | 0.1231002
[5 empty] | 0.1665003 | 0.116728 |  |  | 0.2092503 | 0.122327 | 0.3004431 | 0.1172025 | 0.4136223 | 0.1238843
[5 empty] | 0.1640056 | 0.1174668 |  |  | 0.2081105 | 0.1231012 | 0.2984987 | 0.1179442 | 0.4130177 | 0.1246683
[5 empty] | 0.1665094 | 0.1182056 |  |  | 0.2094771 | 0.1238754 | 0.2983246 | 0.118686 | 0.4120232 | 0.1254524
[5 empty] | 0.1620117 | 0.1189443 |  |  | 0.2091502 | 0.1246496 | 0.2975213 | 0.1194278 | 0.4131392 | 0.1262365
[5 empty] | 0.1555126 | 0.1196831 |  |  | 0.2097302 | 0.1254239 | 0.2958889 | 0.1201696 | 0.4126656 | 0.1270206
[5 empty] | 0.165012 | 0.1204219 |  |  | 0.2093174 | 0.1261981 | 0.2943279 | 0.1209114 | 0.4106025 | 0.1278046
[5 empty] | 0.16151 | 0.1211607 |  |  | 0.2099122 | 0.1269723 | 0.2914386 | 0.1216532 | 0.4117502 | 0.1285887
[5 empty] | 0.1530064 | 0.1218995 |  |  | 0.2081147 | 0.1277465 | 0.2905212 | 0.122395 | 0.4101086 | 0.1293728
[5 empty] | 0.1625013 | 0.1226383 |  |  | 0.2102255 | 0.1285207 | 0.2893761 | 0.1231368 | 0.409578 | 0.1301569
[5 empty] | 0.1509946 | 0.1233771 |  |  | 0.2087446 | 0.129295 | 0.2876036 | 0.1238786 | 0.4125583 | 0.1309409
[5 empty] | 0.1574864 | 0.1241158 |  |  | 0.2084726 | 0.1300692 | 0.2848041 | 0.1246203 | 0.4089499 | 0.131725
[5 empty] | 0.1529767 | 0.1248546 |  |  | 0.2097096 | 0.1308434 | 0.2847778 | 0.1253621 | 0.4081526 | 0.1325091
[5 empty] | 0.1644654 | 0.1255934 |  |  | 0.2095559 | 0.1316176 | 0.281025 | 0.1261039 | 0.4101668 | 0.1332932
[5 empty] | 0.1539525 | 0.1263322 |  |  | 0.209012 | 0.1323919 | 0.2816462 | 0.1268457 | 0.4116924 | 0.1340773
[5 empty] | 0.151438 | 0.127071 |  |  | 0.2100781 | 0.1331661 | 0.2787416 | 0.1275875 | 0.4102296 | 0.1348613
[5 empty] | 0.1629219 | 0.1278098 |  |  | 0.2104545 | 0.1339403 | 0.2768114 | 0.1283293 | 0.4072785 | 0.1356454
[5 empty] | 0.1564042 | 0.1285485 |  |  | 0.2098416 | 0.1347145 | 0.2765562 | 0.1290711 | 0.4083392 | 0.1364295
[5 empty] | 0.1598849 | 0.1292873 |  |  | 0.2099395 | 0.1354887 | 0.2739761 | 0.1298129 | 0.4065118 | 0.1372136
[5 empty] | 0.1523639 | 0.1300261 |  |  | 0.2105488 | 0.136263 | 0.2705714 | 0.1305546 | 0.4062965 | 0.1379976
[5 empty] | 0.1488412 | 0.1307649 |  |  | 0.2111696 | 0.1370372 | 0.2684426 | 0.1312964 | 0.4074933 | 0.1387817
[5 empty] | 0.1543169 | 0.1315037 |  |  | 0.2103022 | 0.1378114 | 0.2688899 | 0.1320382 | 0.4063024 | 0.1395658
[5 empty] | 0.1487909 | 0.1322425 |  |  | 0.2106471 | 0.1385856 | 0.2656137 | 0.13278 | 0.4050238 | 0.1403499
[5 empty] | 0.1552632 | 0.1329813 |  |  | 0.2113044 | 0.1393598 | 0.2627142 | 0.1335218 | 0.4056578 | 0.141134
[5 empty] | 0.1467338 | 0.13372 |  |  | 0.2108745 | 0.1401341 | 0.2606918 | 0.1342636 | 0.4082043 | 0.141918
[5 empty] | 0.1462027 | 0.1344588 |  |  | 0.2111578 | 0.1409083 | 0.2606468 | 0.1350054 | 0.4037636 | 0.1427021
[5 empty] | 0.1476698 | 0.1351976 |  |  | 0.2121545 | 0.1416825 | 0.2586796 | 0.1357472 | 0.4043357 | 0.1434862
[5 empty] | 0.1551352 | 0.1359364 |  |  | 0.2135649 | 0.1424567 | 0.2549903 | 0.1364889 | 0.4050207 | 0.1442703
[5 empty] | 0.1555989 | 0.1366752 |  |  | 0.2120894 | 0.143231 | 0.2536795 | 0.1372307 | 0.4072188 | 0.1450543
[5 empty] | 0.1510607 | 0.137414 |  |  | 0.2138282 | 0.1440052 | 0.2517473 | 0.1379725 | 0.4052301 | 0.1458384
[5 empty] | 0.1525208 | 0.1381527 |  |  | 0.2140817 | 0.1447794 | 0.2497941 | 0.1387143 | 0.4040546 | 0.1466225
[5 empty] | 0.1429791 | 0.1388915 |  |  | 0.2142502 | 0.1455536 | 0.2473202 | 0.1394561 | 0.4029925 | 0.1474066
[5 empty] | 0.1424356 | 0.1396303 |  |  | 0.2136339 | 0.1463278 | 0.244126 | 0.1401979 | 0.4069439 | 0.1481907
[5 empty] | 0.1418903 | 0.1403691 |  |  | 0.2156333 | 0.1471021 | 0.2405117 | 0.1409397 | 0.406109 | 0.1489747
[5 empty] | 0.1513431 | 0.1411079 |  |  | 0.2146486 | 0.1478763 | 0.2398778 | 0.1416815 | 0.4067877 | 0.1497588
[5 empty] | 0.1497941 | 0.1418467 |  |  | 0.2158801 | 0.1486505 | 0.2364244 | 0.1424232 | 0.4050804 | 0.1505429
[5 empty] | 0.1392432 | 0.1425855 |  |  | 0.2154282 | 0.1494247 | 0.2347519 | 0.143165 | 0.4055869 | 0.151327
[5 empty] | 0.1416905 | 0.1433242 |  |  | 0.217893 | 0.1501989 | 0.2335607 | 0.1439068 | 0.4022075 | 0.152111
[5 empty] | 0.1511358 | 0.144063 |  |  | 0.2180751 | 0.1509732 | 0.230851 | 0.1446486 | 0.4019423 | 0.1528951
[5 empty] | 0.1365793 | 0.1448018 |  |  | 0.2185746 | 0.1517474 | 0.2290232 | 0.1453904 | 0.4040914 | 0.1536792
[5 empty] | 0.1380208 | 0.1455406 |  |  | 0.2190919 | 0.1525216 | 0.2261776 | 0.1461322 | 0.4024549 | 0.1544633
[5 empty] | 0.1504605 | 0.1462794 |  |  | 0.2198273 | 0.1532958 | 0.2255145 | 0.146874 | 0.405633 | 0.1552474
[5 empty] | 0.1498982 | 0.1470182 |  |  | 0.2187811 | 0.1540701 | 0.2226343 | 0.1476158 | 0.4043256 | 0.1560314