## 1
Общество с ограниченной ответственностью "Инженерная геология" (ООО "ИнжГео") | [11 empty] | Общество с ограниченной ответственностью "Инженерная геология" (ООО "ИнжГео")
Юр. адрес: 117279, г. Москва, ул. Миклухо-Маклая, 36 а, этаж 5, пом. XXIII к. 76-84 | [11 empty] | Юр. адрес: 117279, г. Москва, ул. Миклухо-Маклая, 36 а, этаж 5, пом. XXIII к. 76-84 | [8 empty] | нагр |  |  | X0 | Y0 | R |  | нагр |  |  |  | X0 | Y0 | R | нагр |  |  |  | X0 | Y0 | R |  | нагр |  |  |  | X0 | Y0 | R
Телефон/факс +7 (495) 132-30-00, Адрес электронной почты inbox@inj-geo.ru | [11 empty] | Телефон/факс +7 (495) 132-30-00, Адрес электронной почты inbox@inj-geo.ru | [12 empty] | 0 | [7 empty] | 0 | [6 empty] | 0 | [7 empty] | 0
[21 empty] | девиатор | [6 empty] | девиатор | [6 empty] | девиатор | [7 empty] | девиатор
Испытательная лаборатория ООО «ИнжГео» | [11 empty] | Испытательная лаборатория ООО «ИнжГео» | [8 empty] | x0 | Угол | X | Y |  |  |  | x0 |  | Угол | X | Y |  |  | x0 |  | Угол | X | Y |  |  |  | x0 |  | Угол | X | Y
Адрес места осуществления деятельности лаборатории: г. Москва, просп. Вернадского, д. 51, стр. 1 | [11 empty] | Адрес места осуществления деятельности лаборатории: г. Москва, просп. Вернадского, д. 51, стр. 1 | [9 empty] | 0 | [7 empty] | 0 | [6 empty] | 0 | [7 empty] | 0
Телефон +7(910)4557682, E-mail: slg85@mail.ru | [11 empty] | Телефон +7(910)4557682, E-mail: slg85@mail.ru | [9 empty] | 5 | [7 empty] | 5 | [6 empty] | 5 | [7 empty] | 5
[22 empty] | 10 | [7 empty] | 10 | [6 empty] | 10 | [7 empty] | 10
[12 empty] | Протокол испытаний № 13-63/392 от 25-11-2023 | [9 empty] | 15 | [7 empty] | 15 | [6 empty] | 15 | [7 empty] | 15
[22 empty] | 20 | [7 empty] | 20 | [6 empty] | 20 | [7 empty] | 20
[12 empty] | Наименование и адрес заказчика: Переход трубопровода через р. Енисей | [9 empty] | 25 | [7 empty] | 25 | [6 empty] | 25 | [7 empty] | 25
[12 empty] | Наименование объекта: ООО Регионстрой | [9 empty] | 30 | [7 empty] | 30 | [6 empty] | 30 | [7 empty] | 30
Наименование используемого метода/методики: ГОСТ 12248.4-2020 | [11 empty] | Наименование используемого метода/методики: ГОСТ 12248.3-2020 | [9 empty] | 35 | [7 empty] | 35 | [6 empty] | 35 | [7 empty] | 35
Условия проведения испытания: температура окружающей среды (18 - 25)0С, влажность воздуха (40 - 75)% | [11 empty] | Условия проведения испытания: температура окружающей среды (18 - 25)0С, влажность воздуха (40 - 75)% | [9 empty] | 40 | [7 empty] | 40 | [6 empty] | 40 | [7 empty] | 40
[12 empty] | Дата получение объекта подлежащего испытаниям: 29-10-2023 | [9 empty] | 45 | [7 empty] | 45 | [6 empty] | 45 | [7 empty] | 45
[12 empty] | Дата испытания: 25.10.2022-19.11.2392 | [9 empty] | 50 | [7 empty] | 50 | [6 empty] | 50 | [7 empty] | 50
[22 empty] | 55 | [7 empty] | 55 | [6 empty] | 55 | [7 empty] | 55
Испытание грунтов методом трехосного сжатия | [11 empty] | Испытание грунтов методом трехосного сжатия | [9 empty] | 60 | [7 empty] | 60 | [6 empty] | 60 | [7 empty] | 60
[22 empty] | 65 | [7 empty] | 65 | [6 empty] | 65 | [7 empty] | 65
Лабораторный номер: | [6 empty] | We, д.е. = |  |  |  |  | Лабораторный номер: |  | 1427 |  |  |  | We, д.е. = | 0.231624114 |  |  | 70 | [7 empty] | 70 | [6 empty] | 70 | [7 empty] | 70
Номер скважины: | [6 empty] | ρ, г/см3 = |  |  |  |  | Номер скважины: |  | BH-166 |  |  |  | ρ, г/см3 = | 1.99 |  |  | 75 | [7 empty] | 75 | [6 empty] | 75 | [7 empty] | 75
Глубина отбора, м: | [6 empty] | ρs, г/см3 = |  |  |  |  | Глубина отбора, м: |  | 3.6 |  |  |  | ρs, г/см3 = | 2.68 |  |  | 80 | [7 empty] | 80 | [6 empty] | 80 | [7 empty] | 80
Наименование грунта: | [6 empty] | e, д.е. = |  |  |  |  | Наименование грунта: |  | Суглинок щебенистый, после оттаивания текучепластичный, легкий пылеватый |  |  |  | e, д.е. = | 0.6586697 |  |  | 85 | [7 empty] | 85 | [6 empty] | 85 | [7 empty] | 85
Схема проведения опыта: | [6 empty] | IL, д.е. = |  |  |  |  | Схема проведения опыта: |  | КД |  |  |  | IL, д.е. = | 0.767 |  |  | 90 | [7 empty] | 90 | [6 empty] | 90 | [7 empty] | 90
[22 empty] | 95 | [7 empty] | 95 | [6 empty] | 95 | [7 empty] | 95
[22 empty] | 100 | [7 empty] | 100 | [6 empty] | 100 | [7 empty] | 100
Результаты испытаний | [11 empty] | Результаты испытаний | [9 empty] | 105 | [7 empty] | 105 | [6 empty] | 105 | [7 empty] | 105
[22 empty] | 110 | [7 empty] | 110 | [6 empty] | 110 | [7 empty] | 110
[22 empty] | 115 | [7 empty] | 115 | [6 empty] | 115 | [7 empty] | 115
[22 empty] | 120 | [7 empty] | 120 | [6 empty] | 120 | [7 empty] | 120
[22 empty] | 125 | [7 empty] | 125 | [6 empty] | 125 | [7 empty] | 125
[22 empty] | 130 | [7 empty] | 130 | [6 empty] | 130 | [7 empty] | 130
[22 empty] | 135 | [7 empty] | 135 | [6 empty] | 135 | [7 empty] | 135
[22 empty] | 140 | [7 empty] | 140 | [6 empty] | 140 | [7 empty] | 140
[22 empty] | 145 | [7 empty] | 145 | [6 empty] | 145 | [7 empty] | 145
[22 empty] | 150 | [7 empty] | 150 | [6 empty] | 150 | [7 empty] | 150
[22 empty] | 155 | [7 empty] | 155 | [6 empty] | 155 | [7 empty] | 155
[22 empty] | 160 | [7 empty] | 160 | [6 empty] | 160 | [7 empty] | 160
[22 empty] | 165 | [7 empty] | 165 | [6 empty] | 165 | [7 empty] | 165
[22 empty] | 170 | [7 empty] | 170 | [6 empty] | 170 | [7 empty] | 170
[22 empty] | 175 | [7 empty] | 175 | [6 empty] | 175 | [7 empty] | 175
[22 empty] | 180 | [7 empty] | 180 | [6 empty] | 180 | [7 empty] | 180
[13 empty] | Давление в камере, Мпа σ3 | Вертикальная нагрузка, Мпа σ1 | Поровое давление, Мпа u
| K0, д.е. | 0.6416321 |  |  |  |  | Коэфф. Точки | [5 empty] | 0.0702072 | 0.2039226 | [5 empty] | 1 | [6 empty] | σ3,кПа | σ1,кПа | u, кПа |  |  |  | 4
| q_zg, МПа | 0.04504719 | [10 empty] | 0.1702072 | 0.4156277 | [27 empty] | δ3, Мпа | δ1-δ3, МПа | δ1, МПа | δ1, КПа
|  |  | Модуль деформации, МПа: | [9 empty] | 0.2702072 | 0.6273328 | [21 empty] | С, МПа:
|  |  | Е0= |  | Точки модуля (полное напр.), МПа |  |  |  | 0.04504719 | 0.0720755 | [25 empty] | φ, град:
|  |  | E50 = |  | qf (полное напр.), МПа |  |  |  | 0.1269667 | [26 empty] | E, Мпа
|  |  | Коэф. Поперечной деформации, ϑ = | [9 empty] | Эффективные значения угла внутреннего трения и удельного сцепления ϕ', С' | [13 empty] | x | 0
[13 empty] | ϕ', град. = | 21 | [12 empty] | y |  |  |  | С, кПа | φ,°
[13 empty] | С', МПа = | 0.019
| Исполнитель: | [6 empty] | Морозов Д.С. |  |  |  |  | Исполнитель: |  |  |  |  | Морозов Д.С.
| Начальник исп. лаборатории: | [6 empty] | Семиколенова Л.Г. |  |  |  |  | Начальник исп. лаборатории: |  |  |  |  | Семиколенова Л.Г.
Лист 1 , всего листов 2 | [11 empty] | Лист 2 , всего листов 2
Частичное воспроизведение протокола испытаний без письменного разрешения ООО «ИнжГео» ЗАПРЕЩАЕТСЯ | [11 empty] | Частичное воспроизведение протокола испытаний без письменного разрешения ООО «ИнжГео» ЗАПРЕЩАЕТСЯ
[5 empty] | второй график |  | первый график | [9 empty] | К Пуассона
dev50 | epsE50 | ind | devE0 | epsE0 | dev | eps | sigma |  | dev1 | eps1 | dev2 | eps2 | dev3 | eps3 |  | Глины
0.05675946 | 0.002077542 |  |  |  | 0 | 0 |  |  | 0 | 0 | 0 | 0 | 0 | 0 |  | < 0 | 0,20-0,30
ind |  |  |  |  | 0.02702831 | 0.0006925139 |  |  | 0.04212432 | 0.001079301 | 0.07440823 | 0.0006911282 | 0.16212432 | 0.0009901841 |  | 0-0,25 | 0,30-0,38
2 |  |  |  |  | 0.03678612 | 0.001423624 |  |  | 0.05332748 | 0.001555162 | 0.10212432 | 0.001101327 | 0.1785628 | 0.001557976 |  | 0,25< | 0,38-0,45
E0 |  |  |  |  | 0.05675946 | 0.002077542 |  |  | 0.06685769 | 0.002447163 | 0.1227103 | 0.001890471 | 0.1864974 | 0.002360676 |  | Суглинки | 0,35-0,37
epsE0 | devE0 |  |  |  | 0.06093841 | 0.002847247 |  |  | 0.07008801 | 0.003110325 | 0.1303153 | 0.002764513 | 0.1988435 | 0.003147568 |  | Пески и супеси | 0,30-0,35
0.0006925139 | 0.02702831 |  |  |  | 0.05762168 | 0.003559059 |  |  | 0.07412107 | 0.003887906 | 0.1366266 | 0.003455641 | 0.2103254 | 0.00393446
[5 empty] | 0.06813421 | 0.004270871 |  |  | 0.07944924 | 0.004665487 | 0.1433859 | 0.004146769 | 0.2205423 | 0.004721351
График E50 |  | График E |  |  | 0.06247947 | 0.004982683 |  |  | 0.08347568 | 0.005443068 | 0.1517954 | 0.004837897 | 0.2294936 | 0.005508243
eps | q | sigma |  |  | 0.06966089 | 0.005694494 |  |  | 0.0870036 | 0.00622065 | 0.1572575 | 0.005529025 | 0.2359786 | 0.006295135
Горизонтальная линия E50 |  | Касательная |  |  | 0.07668194 | 0.006406306 |  |  | 0.09053616 | 0.006998231 | 0.1624745 | 0.006220154 | 0.2473966 | 0.007082027
0 |  | a | b |  | 0.07554607 | 0.007118118 |  |  | 0.09427655 | 0.007775812 | 0.1680487 | 0.006911282 | 0.2549469 | 0.007868919
|  |  | 0 |  | 0.07225672 | 0.00782993 |  |  | 0.09722795 | 0.008553393 | 0.1737825 | 0.00760241 | 0.2635289 | 0.008655811
Вертикальная линия E50 |  | p1 и p2 |  |  | 0.07881735 | 0.008541741 |  |  | 0.1002935 | 0.009330974 | 0.1792781 | 0.008293538 | 0.2718418 | 0.009442703
| 0 | 0 |  |  | 0.07823141 | 0.009253553 |  |  | 0.1045765 | 0.01010856 | 0.1844379 | 0.008984666 | 0.2768851 | 0.01022959
[5 empty] | 0.08450236 | 0.009965365 |  |  | 0.10718 | 0.01088614 | 0.1897642 | 0.009675795 | 0.2857579 | 0.01101649
Касательная линия E50 |  |  |  |  | 0.08363364 | 0.01067718 |  |  | 0.1097073 | 0.01166372 | 0.1921593 | 0.01036692 | 0.2903597 | 0.01180338
0 | 0 | Горизонтальная 1 |  |  | 0.0946287 | 0.01138899 |  |  | 0.1113615 | 0.0124413 | 0.1973255 | 0.01105805 | 0.2977897 | 0.01259027
[5 empty] | 0.087491 | 0.0121008 |  |  | 0.1134457 | 0.01321888 | 0.2025651 | 0.01174918 | 0.3050472 | 0.01337716
Горизонтальная линия qкр |  |  |  |  | 0.092224 | 0.01281261 |  |  | 0.1156633 | 0.01399646 | 0.2049805 | 0.01244031 | 0.3081317 | 0.01416405
Горизонтальная линия q |  | Горизонтальная 2 |  |  | 0.09083113 | 0.01352442 |  |  | 0.1188173 | 0.01477404 | 0.2079741 | 0.01313144 | 0.3131423 | 0.01495095
0 |  | 0 |  |  | 0.09731586 | 0.01423624 |  |  | 0.119511 | 0.01555162 | 0.212648 | 0.01382256 | 0.3175785 | 0.01573784
[5 empty] | 0.09968164 | 0.01494805 |  |  | 0.1216475 | 0.01632921 | 0.2151046 | 0.01451369 | 0.3230395 | 0.01652473
Вертикальная линия q |  |  |  |  | 0.09293191 | 0.01565986 |  |  | 0.12353 | 0.01710679 | 0.2171462 | 0.01520482 | 0.3262246 | 0.01731162
| 0 |  |  |  | 0.1000701 | 0.01637167 |  |  | 0.1238616 | 0.01788437 | 0.2222753 | 0.01589595 | 0.3310332 | 0.01809851
[5 empty] | 0.1040997 | 0.01708348 |  |  | 0.1261457 | 0.01866195 | 0.224694 | 0.01658708 | 0.3352647 | 0.01888541
[5 empty] | 0.1050242 | 0.01779529 |  |  | 0.1260853 | 0.01943953 | 0.2265047 | 0.0172782 | 0.3365182 | 0.0196723
[5 empty] | 0.101847 | 0.01850711 |  |  | 0.1276837 | 0.02021711 | 0.2287097 | 0.01796933 | 0.3377931 | 0.02045919
[5 empty] | 0.1065715 | 0.01921892 |  |  | 0.1283439 | 0.02099469 | 0.2302113 | 0.01866046 | 0.3399889 | 0.02124608
[5 empty] | 0.09820128 | 0.01993073 |  |  | 0.1294693 | 0.02177227 | 0.2314119 | 0.01935159 | 0.3418046 | 0.02203297
[5 empty] | 0.1057397 | 0.02064254 |  |  | 0.1292629 | 0.02254986 | 0.2335137 | 0.02004272 | 0.3454398 | 0.02281987
[5 empty] | 0.1021902 | 0.02135435 |  |  | 0.129128 | 0.02332744 | 0.2351191 | 0.02073385 | 0.3439937 | 0.02360676
[5 empty] | 0.1075563 | 0.02206617 |  |  | 0.1306678 | 0.02410502 | 0.2362305 | 0.02142497 | 0.3470655 | 0.02439365
[5 empty] | 0.1048414 | 0.02277798 |  |  | 0.1302853 | 0.0248826 | 0.23615 | 0.0221161 | 0.3469548 | 0.02518054
[5 empty] | 0.1080489 | 0.02348979 |  |  | 0.1300821 | 0.02566018 | 0.2380801 | 0.02280723 | 0.3462576 | 0.02596743
[5 empty] | 0.1021824 | 0.0242016 |  |  | 0.1294546 | 0.02643776 | 0.2380231 | 0.02349836 | 0.3441442 | 0.02675433
[5 empty] | 0.1052453 | 0.02491341 |  |  | 0.1295125 | 0.02721534 | 0.2378812 | 0.02418949 | 0.3444162 | 0.02754122
[5 empty] | 0.1082386 | 0.02562522 |  |  | 0.1300673 | 0.02799292 | 0.2391569 | 0.02488061 | 0.3425757 | 0.02832811
[5 empty] | 0.1071563 | 0.02633704 |  |  | 0.1291307 | 0.0287705 | 0.2376471 | 0.02557174 | 0.3366245 | 0.029115
[5 empty] | 0.1090031 | 0.02704885 |  |  | 0.1284142 | 0.02954809 | 0.2374321 | 0.02626287 | 0.3360645 | 0.02990189
[5 empty] | 0.1067854 | 0.02776066 |  |  | 0.1279294 | 0.03032567 | 0.2367244 | 0.026954 | 0.3305977 | 0.03068878
[5 empty] | 0.1015094 | 0.02847247 |  |  | 0.127888 | 0.03110325 | 0.2374413 | 0.02764513 | 0.3300259 | 0.03147568
[5 empty] | 0.1011814 | 0.02918428 |  |  | 0.1259014 | 0.03188083 | 0.2372001 | 0.02833626 | 0.324151 | 0.03226257
[5 empty] | 0.1098076 | 0.0298961 |  |  | 0.1261814 | 0.03265841 | 0.2360182 | 0.02902738 | 0.321175 | 0.03304946
[5 empty] | 0.1023943 | 0.03060791 |  |  | 0.1251394 | 0.03343599 | 0.233913 | 0.02971851 | 0.3198997 | 0.03383635
[5 empty] | 0.1039477 | 0.03131972 |  |  | 0.1244871 | 0.03421357 | 0.2333017 | 0.03040964 | 0.318227 | 0.03462324
[5 empty] | 0.09747418 | 0.03203153 |  |  | 0.123036 | 0.03499115 | 0.2314017 | 0.03110077 | 0.3160588 | 0.03541014
[5 empty] | 0.1029799 | 0.03274334 |  |  | 0.1228978 | 0.03576874 | 0.2302303 | 0.0317919 | 0.3130971 | 0.03619703
[5 empty] | 0.1064713 | 0.03345515 |  |  | 0.1227841 | 0.03654632 | 0.2304048 | 0.03248302 | 0.3120437 | 0.03698392
[5 empty] | 0.1059544 | 0.03416697 |  |  | 0.1212063 | 0.0373239 | 0.2282427 | 0.03317415 | 0.3105005 | 0.03777081
[5 empty] | 0.09643562 | 0.03487878 |  |  | 0.1209762 | 0.03810148 | 0.2261611 | 0.03386528 | 0.3122256 | 0.0385577
[5 empty] | 0.1029212 | 0.03559059 |  |  | 0.1203053 | 0.03887906 | 0.2250776 | 0.03455641 | 0.3104305 | 0.0393446
[5 empty] | 0.09641738 | 0.0363024 |  |  | 0.1199052 | 0.03965664 | 0.2239093 | 0.03524754 | 0.3116943 | 0.04013149
[5 empty] | 0.1039304 | 0.03701421 |  |  | 0.1198875 | 0.04043422 | 0.2234736 | 0.03593867 | 0.314097 | 0.04091838
[5 empty] | 0.1004667 | 0.03772602 |  |  | 0.1183638 | 0.0412118 | 0.2220879 | 0.03662979 | 0.3160187 | 0.04170527
[5 empty] | 0.1040323 | 0.03843784 |  |  | 0.1191456 | 0.04198939 | 0.2211695 | 0.03732092 | 0.3174395 | 0.04249216
[5 empty] | 0.09763357 | 0.03914965 |  |  | 0.1184446 | 0.04276697 | 0.2202358 | 0.03801205 | 0.3180396 | 0.04327906
[5 empty] | 0.1032768 | 0.03986146 |  |  | 0.1187766 | 0.04354455 | 0.2175039 | 0.03870318 | 0.3195989 | 0.04406595
[5 empty] | 0.1029682 | 0.04057327 |  |  | 0.1190533 | 0.04432213 | 0.2160914 | 0.03939431 | 0.3193977 | 0.04485284
[5 empty] | 0.09271414 | 0.04128508 |  |  | 0.1196628 | 0.04509971 | 0.2155156 | 0.04008543 | 0.323516 | 0.04563973
[5 empty] | 0.09752077 | 0.0419969 |  |  | 0.1196918 | 0.04587729 | 0.2164936 | 0.04077656 | 0.3245338 | 0.04642662
[5 empty] | 0.09239441 | 0.04270871 |  |  | 0.1208272 | 0.04665487 | 0.216343 | 0.04146769 | 0.3261314 | 0.04721351
[5 empty] | 0.0993413 | 0.04342052 |  |  | 0.1210559 | 0.04743245 | 0.213881 | 0.04215882 | 0.3291887 | 0.04800041
[5 empty] | 0.09637161 | 0.04413233 |  |  | 0.1212647 | 0.04821003 | 0.2147256 | 0.04284995 | 0.3317859 | 0.0487873
[5 empty] | 0.1014916 | 0.04484414 |  |  | 0.1219403 | 0.04898762 | 0.2144983 | 0.04354108 | 0.3319032 | 0.04957419
[5 empty] | 0.09169438 | 0.04555595 |  |  | 0.1233698 | 0.0497652 | 0.2142904 | 0.0442322 | 0.3350205 | 0.05036108
[5 empty] | 0.1019727 | 0.04626777 |  |  | 0.1241398 | 0.05054278 | 0.2155839 | 0.04492333 | 0.3379179 | 0.05114797
[5 empty] | 0.1023193 | 0.04697958 |  |  | 0.1244373 | 0.05132036 | 0.216761 | 0.04561446 | 0.3405757 | 0.05193487
[5 empty] | 0.09372705 | 0.04769139 |  |  | 0.125149 | 0.05209794 | 0.2175037 | 0.04630559 | 0.3413738 | 0.05272176
[5 empty] | 0.09518869 | 0.0484032 |  |  | 0.1260619 | 0.05287552 | 0.2188941 | 0.04699672 | 0.3428924 | 0.05350865
[5 empty] | 0.103697 | 0.04911501 |  |  | 0.1276628 | 0.0536531 | 0.2204144 | 0.04768784 | 0.3444115 | 0.05429554
[5 empty] | 0.1002448 | 0.04982683 |  |  | 0.1286384 | 0.05443068 | 0.2210466 | 0.04837897 | 0.3490113 | 0.05508243
[5 empty] | 0.1038249 | 0.05053864 |  |  | 0.1286757 | 0.05520827 | 0.2227728 | 0.0490701 | 0.3477719 | 0.05586933
[5 empty] | 0.09743007 | 0.05125045 |  |  | 0.1299615 | 0.05598585 | 0.2254752 | 0.04976123 | 0.3518733 | 0.05665622
[5 empty] | 0.1040531 | 0.05196226 |  |  | 0.1306826 | 0.05676343 | 0.2248358 | 0.05045236 | 0.3526957 | 0.05744311
[5 empty] | 0.09868667 | 0.05267407 |  |  | 0.1318259 | 0.05754101 | 0.2277366 | 0.05114349 | 0.3536191 | 0.05823
[5 empty] | 0.1053237 | 0.05338588 |  |  | 0.1324782 | 0.05831859 | 0.2295599 | 0.05183461 | 0.3540236 | 0.05901689
[5 empty] | 0.100957 | 0.0540977 |  |  | 0.1319263 | 0.05909617 | 0.2315877 | 0.05252574 | 0.3542894 | 0.05980379
[5 empty] | 0.1015792 | 0.05480951 |  |  | 0.1334571 | 0.05987375 | 0.2324021 | 0.05321687 | 0.3571256 | 0.06059068
[5 empty] | 0.09918322 | 0.05552132 |  |  | 0.1337154 | 0.06065133 | 0.2343852 | 0.053908 | 0.3571255 | 0.06137757
[5 empty] | 0.09976182 | 0.05623313 |  |  | 0.1334154 | 0.06142892 | 0.2360191 | 0.05459913 | 0.3568707 | 0.06216446
[5 empty] | 0.1053078 | 0.05694494 |  |  | 0.1333138 | 0.0622065 | 0.2378858 | 0.05529025 | 0.3559227 | 0.06295135
[5 empty] | 0.1088139 | 0.05765675 |  |  | 0.1330097 | 0.06298408 | 0.2374676 | 0.05598138 | 0.3553883 | 0.06373825
[5 empty] | 0.1072729 | 0.05836857 |  |  | 0.1326032 | 0.06376166 | 0.2386464 | 0.05667251 | 0.3553747 | 0.06452514
[5 empty] | 0.1076777 | 0.05908038 |  |  | 0.1330943 | 0.06453924 | 0.2400044 | 0.05736364 | 0.3546888 | 0.06531203
[5 empty] | 0.106021 | 0.05979219 |  |  | 0.132783 | 0.06531682 | 0.2417237 | 0.05805477 | 0.3542374 | 0.06609892
[5 empty] | 0.1132956 | 0.060504 |  |  | 0.1323693 | 0.0660944 | 0.2420863 | 0.0587459 | 0.3539276 | 0.06688581
[5 empty] | 0.1135189 | 0.06121581 |  |  | 0.1329533 | 0.06687198 | 0.2442744 | 0.05943702 | 0.3544663 | 0.0676727
[5 empty] | 0.1076392 | 0.06192763 |  |  | 0.1323351 | 0.06764957 | 0.24457 | 0.06012815 | 0.3511606 | 0.0684596
[5 empty] | 0.1117804 | 0.06263944 |  |  | 0.1329146 | 0.06842715 | 0.2454205 | 0.06081928 | 0.3527172 | 0.06924649
[5 empty] | 0.107919 | 0.06335125 |  |  | 0.1328919 | 0.06920473 | 0.2431201 | 0.06151041 | 0.3514433 | 0.07003338
[5 empty] | 0.1120546 | 0.06406306 |  |  | 0.132367 | 0.06998231 | 0.2432101 | 0.06220154 | 0.3488458 | 0.07082027
[5 empty] | 0.1131872 | 0.06477487 |  |  | 0.1333401 | 0.07075989 | 0.2449872 | 0.06289266 | 0.3478317 | 0.07160716
[5 empty] | 0.1123167 | 0.06548668 |  |  | 0.133411 | 0.07153747 | 0.2452519 | 0.06358379 | 0.3497078 | 0.07239406
[5 empty] | 0.1134428 | 0.0661985 |  |  | 0.1322799 | 0.07231505 | 0.2451047 | 0.06427492 | 0.3495812 | 0.07318095
[5 empty] | 0.1135655 | 0.06691031 |  |  | 0.1325467 | 0.07309263 | 0.245046 | 0.06496605 | 0.3487588 | 0.07396784
[5 empty] | 0.1066846 | 0.06762212 |  |  | 0.1331116 | 0.07387021 | 0.2434763 | 0.06565718 | 0.3465476 | 0.07475473
[5 empty] | 0.1147998 | 0.06833393 |  |  | 0.1333745 | 0.0746478 | 0.2435959 | 0.06634831 | 0.3473546 | 0.07554162
[5 empty] | 0.1129112 | 0.06904574 |  |  | 0.1332355 | 0.07542538 | 0.2435053 | 0.06703943 | 0.3462866 | 0.07632852
[5 empty] | 0.1120185 | 0.06975756 |  |  | 0.1319946 | 0.07620296 | 0.244405 | 0.06773056 | 0.3448508 | 0.07711541
[5 empty] | 0.1071216 | 0.07046937 |  |  | 0.1329519 | 0.07698054 | 0.2440954 | 0.06842169 | 0.343154 | 0.0779023
[5 empty] | 0.1042203 | 0.07118118 |  |  | 0.1319074 | 0.07775812 | 0.2446769 | 0.06911282 | 0.3443032 | 0.07868919
[5 empty] | 0.1103145 | 0.07189299 |  |  | 0.1328611 | 0.0785357 | 0.24305 | 0.06980395 | 0.3442053 | 0.07947608
[5 empty] | 0.1134041 | 0.0726048 |  |  | 0.1320131 | 0.07931328 | 0.2435152 | 0.07049507 | 0.3441467 | 0.08026298
[5 empty] | 0.1144888 | 0.07331661 |  |  | 0.1317634 | 0.08009086 | 0.2419729 | 0.0711862 | 0.3409036 | 0.08104987
[5 empty] | 0.1105686 | 0.07402843 |  |  | 0.131812 | 0.08086845 | 0.2434234 | 0.07187733 | 0.3430749 | 0.08183676
[5 empty] | 0.1126433 | 0.07474024 |  |  | 0.1328591 | 0.08164603 | 0.2435674 | 0.07256846 | 0.3427593 | 0.08262365
[5 empty] | 0.1047127 | 0.07545205 |  |  | 0.1322045 | 0.08242361 | 0.2427051 | 0.07325959 | 0.3394558 | 0.08341054
[5 empty] | 0.1117768 | 0.07616386 |  |  | 0.1315484 | 0.08320119 | 0.2423371 | 0.07395072 | 0.3391633 | 0.08419743
[5 empty] | 0.1148353 | 0.07687567 |  |  | 0.1318907 | 0.08397877 | 0.2411638 | 0.07464184 | 0.3395807 | 0.08498433
[5 empty] | 0.1118881 | 0.07758749 |  |  | 0.1326316 | 0.08475635 | 0.2427857 | 0.07533297 | 0.3411069 | 0.08577122
[5 empty] | 0.104935 | 0.0782993 |  |  | 0.1317711 | 0.08553393 | 0.2423031 | 0.0760241 | 0.3408407 | 0.08655811
[5 empty] | 0.105976 | 0.07901111 |  |  | 0.1324068 | 0.08631151 | 0.2426165 | 0.07671523 | 0.338781 | 0.087345
[5 empty] | 0.1090108 | 0.07972292 |  |  | 0.1323184 | 0.0870891 | 0.2414265 | 0.07740636 | 0.3397268 | 0.08813189
[5 empty] | 0.1060393 | 0.08043473 |  |  | 0.1318024 | 0.08786668 | 0.2413333 | 0.07809748 | 0.3392769 | 0.08891879
[5 empty] | 0.1160614 | 0.08114654 |  |  | 0.1311603 | 0.08864426 | 0.2413375 | 0.07878861 | 0.3361302 | 0.08970568
[5 empty] | 0.1060769 | 0.08185836 |  |  | 0.1317937 | 0.08942184 | 0.2421394 | 0.07947974 | 0.3358856 | 0.09049257
[5 empty] | 0.1070856 | 0.08257017 |  |  | 0.130604 | 0.09019942 | 0.2397397 | 0.08017087 | 0.338842 | 0.09127946
[5 empty] | 0.1150868 | 0.08328198 |  |  | 0.1310928 | 0.090977 | 0.2406386 | 0.080862 | 0.3358982 | 0.09206635
[5 empty] | 0.1130617 | 0.08399379 |  |  | 0.1308617 | 0.09175458 | 0.2406366 | 0.08155313 | 0.3364533 | 0.09285325
[5 empty] | 0.1090035 | 0.0847056 |  |  | 0.130012 | 0.09253216 | 0.2398342 | 0.08224425 | 0.3350059 | 0.09364014
[5 empty] | 0.1069141 | 0.08541741 |  |  | 0.1306455 | 0.09330974 | 0.2407318 | 0.08293538 | 0.3359552 | 0.09442703
[5 empty] | 0.1137949 | 0.08612923 |  |  | 0.1301635 | 0.09408733 | 0.2398275 | 0.08362651 | 0.3348998 | 0.09521392
[5 empty] | 0.1126476 | 0.08684104 |  |  | 0.1296675 | 0.09486491 | 0.2405129 | 0.08431764 | 0.3362388 | 0.09600081
[5 empty] | 0.108474 | 0.08755285 |  |  | 0.1298592 | 0.09564249 | 0.2393871 | 0.08500877 | 0.335371 | 0.09678771
[5 empty] | 0.1142756 | 0.08826466 |  |  | 0.12914 | 0.09642007 | 0.2383502 | 0.08569989 | 0.3344953 | 0.0975746
[5 empty] | 0.1050541 | 0.08897647 |  |  | 0.1282115 | 0.09719765 | 0.2390023 | 0.08639102 | 0.3325106 | 0.09836149
[5 empty] | 0.1048111 | 0.08968829 |  |  | 0.1280751 | 0.09797523 | 0.2374433 | 0.08708215 | 0.3347157 | 0.09914838
[5 empty] | 0.1085484 | 0.0904001 |  |  | 0.1280324 | 0.09875281 | 0.2384733 | 0.08777328 | 0.3342097 | 0.09993527
[5 empty] | 0.1142675 | 0.09111191 |  |  | 0.1282849 | 0.09953039 | 0.2384923 | 0.08846441 | 0.3339912 | 0.1007222
[5 empty] | 0.1059701 | 0.09182372 |  |  | 0.1267341 | 0.100308 | 0.2383004 | 0.08915554 | 0.3329594 | 0.1015091
[5 empty] | 0.1126579 | 0.09253553 |  |  | 0.1263816 | 0.1010856 | 0.2369976 | 0.08984666 | 0.3327129 | 0.1022959
[5 empty] | 0.1063325 | 0.09324734 |  |  | 0.1269289 | 0.1018631 | 0.238284 | 0.09053779 | 0.3320508 | 0.1030828
[5 empty] | 0.1039956 | 0.09395916 |  |  | 0.1263774 | 0.1026407 | 0.2358596 | 0.09122892 | 0.3307719 | 0.1038697
[5 empty] | 0.1106488 | 0.09467097 |  |  | 0.1263287 | 0.1034183 | 0.2363243 | 0.09192005 | 0.3291751 | 0.1046566
[5 empty] | 0.1022938 | 0.09538278 |  |  | 0.1261844 | 0.1041959 | 0.2357784 | 0.09261118 | 0.3300593 | 0.1054435
[5 empty] | 0.1029322 | 0.09609459 |  |  | 0.1249459 | 0.1049735 | 0.2355217 | 0.0933023 | 0.3294234 | 0.1062304
[5 empty] | 0.1025657 | 0.0968064 |  |  | 0.1245148 | 0.105751 | 0.2363544 | 0.09399343 | 0.3295673 | 0.1070173
[5 empty] | 0.1011959 | 0.09751822 |  |  | 0.1250925 | 0.1065286 | 0.2356764 | 0.09468456 | 0.3277937 | 0.1078042
[5 empty] | 0.1098245 | 0.09823003 |  |  | 0.1243782 | 0.1073062 | 0.2344878 | 0.09537569 | 0.3285029 | 0.1085911
[5 empty] | 0.1054531 | 0.09894184 |  |  | 0.124063 | 0.1080838 | 0.2329887 | 0.09606682 | 0.325795 | 0.109378
[5 empty] | 0.1100834 | 0.09965365 |  |  | 0.1232461 | 0.1088614 | 0.234879 | 0.09675795 | 0.3245702 | 0.1101649
[5 empty] | 0.1037171 | 0.1003655 |  |  | 0.1235273 | 0.109639 | 0.2326589 | 0.09744907 | 0.3255286 | 0.1109518
[5 empty] | 0.09935571 | 0.1010773 |  |  | 0.1224068 | 0.1104165 | 0.2322283 | 0.0981402 | 0.3247702 | 0.1117387
[5 empty] | 0.100001 | 0.1017891 |  |  | 0.1232844 | 0.1111941 | 0.2325873 | 0.09883133 | 0.3252952 | 0.1125255
[5 empty] | 0.09965459 | 0.1025009 |  |  | 0.1226602 | 0.1119717 | 0.231336 | 0.09952246 | 0.3252037 | 0.1133124
[5 empty] | 0.1073181 | 0.1032127 |  |  | 0.1227342 | 0.1127493 | 0.2315743 | 0.1002136 | 0.3229957 | 0.1140993
[5 empty] | 0.1079933 | 0.1039245 |  |  | 0.1212063 | 0.1135269 | 0.2305023 | 0.1009047 | 0.3217713 | 0.1148862
[5 empty] | 0.1076817 | 0.1046363 |  |  | 0.1212765 | 0.1143044 | 0.23182 | 0.1015958 | 0.3215308 | 0.1156731
[5 empty] | 0.104385 | 0.1053481 |  |  | 0.1215449 | 0.115082 | 0.2295275 | 0.102287 | 0.3219741 | 0.11646
[5 empty] | 0.1011048 | 0.10606 |  |  | 0.1214115 | 0.1158596 | 0.2294248 | 0.1029781 | 0.3195014 | 0.1172469
[5 empty] | 0.09984276 | 0.1067718 |  |  | 0.1202761 | 0.1166372 | 0.2303119 | 0.1036692 | 0.3198128 | 0.1180338
[5 empty] | 0.1005884 | 0.1074836 |  |  | 0.1199389 | 0.1174148 | 0.228989 | 0.1043604 | 0.3180083 | 0.1188207
[5 empty] | 0.09933483 | 0.1081954 |  |  | 0.1203997 | 0.1181923 | 0.2269559 | 0.1050515 | 0.3175881 | 0.1196076
[5 empty] | 0.09908196 | 0.1089072 |  |  | 0.1200587 | 0.1189699 | 0.2283129 | 0.1057426 | 0.3178524 | 0.1203945
[5 empty] | 0.09782983 | 0.109619 |  |  | 0.1191157 | 0.1197475 | 0.2272598 | 0.1064337 | 0.3173011 | 0.1211814
[5 empty] | 0.1025785 | 0.1103308 |  |  | 0.1185708 | 0.1205251 | 0.2252911 | 0.1071249 | 0.3149344 | 0.1219682
[5 empty] | 0.1033279 | 0.1110426 |  |  | 0.118024 | 0.1213027 | 0.2265919 | 0.107816 | 0.3137524 | 0.1227551
[5 empty] | 0.09707804 | 0.1117545 |  |  | 0.1181752 | 0.1220802 | 0.223962 | 0.1085071 | 0.3133552 | 0.123542
[5 empty] | 0.101829 | 0.1124663 |  |  | 0.1173245 | 0.1228578 | 0.2244017 | 0.1091983 | 0.3109429 | 0.1243289
[5 empty] | 0.1015808 | 0.1131781 |  |  | 0.1172718 | 0.1236354 | 0.2228115 | 0.1098894 | 0.3126156 | 0.1251158
[5 empty] | 0.09333341 | 0.1138899 |  |  | 0.1163171 | 0.124413 | 0.2238918 | 0.1105805 | 0.3121734 | 0.1259027
[5 empty] | 0.09908685 | 0.1146017 |  |  | 0.1162604 | 0.1251906 | 0.2215429 | 0.1112716 | 0.3111164 | 0.1266896
[5 empty] | 0.09284113 | 0.1153135 |  |  | 0.1168018 | 0.1259682 | 0.2208654 | 0.1119628 | 0.3089447 | 0.1274765
[5 empty] | 0.1015963 | 0.1160253 |  |  | 0.1165411 | 0.1267457 | 0.2206597 | 0.1126539 | 0.3059585 | 0.1282634
[5 empty] | 0.09435227 | 0.1167371 |  |  | 0.1152785 | 0.1275233 | 0.2190261 | 0.113345 | 0.3051578 | 0.1290503
[5 empty] | 0.1011092 | 0.1174489 |  |  | 0.1149138 | 0.1283009 | 0.2198652 | 0.1140362 | 0.3071426 | 0.1298372
[5 empty] | 0.09686695 | 0.1181608 |  |  | 0.1150471 | 0.1290785 | 0.2181773 | 0.1147273 | 0.3062133 | 0.1306241
[5 empty] | 0.09162565 | 0.1188726 |  |  | 0.1149784 | 0.1298561 | 0.2178629 | 0.1154184 | 0.3040697 | 0.1314109
[5 empty] | 0.1013853 | 0.1195844 |  |  | 0.1136076 | 0.1306336 | 0.2157224 | 0.1161095 | 0.3020121 | 0.1321978
[5 empty] | 0.09614581 | 0.1202962 |  |  | 0.1134347 | 0.1314112 | 0.2152562 | 0.1168007 | 0.2997405 | 0.1329847
[5 empty] | 0.0999073 | 0.121008 |  |  | 0.1138598 | 0.1321888 | 0.2142648 | 0.1174918 | 0.300155 | 0.1337716
[5 empty] | 0.09566975 | 0.1217198 |  |  | 0.1125829 | 0.1329664 | 0.2130486 | 0.1181829 | 0.3007558 | 0.1345585
[5 empty] | 0.09043318 | 0.1224316 |  |  | 0.1132038 | 0.133744 | 0.212008 | 0.118874 | 0.2966429 | 0.1353454
[5 empty] | 0.09219758 | 0.1231434 |  |  | 0.1118226 | 0.1345215 | 0.2101434 | 0.1195652 | 0.2977164 | 0.1361323
[5 empty] | 0.08996298 | 0.1238553 |  |  | 0.1124394 | 0.1352991 | 0.2102553 | 0.1202563 | 0.2971765 | 0.1369192
[5 empty] | 0.1007294 | 0.1245671 |  |  | 0.111154 | 0.1360767 | 0.2096441 | 0.1209474 | 0.2934233 | 0.1377061
[5 empty] | 0.09349682 | 0.1252789 |  |  | 0.1116665 | 0.1368543 | 0.2079102 | 0.1216386 | 0.2934568 | 0.138493
[5 empty] | 0.09626528 | 0.1259907 |  |  | 0.1110769 | 0.1376319 | 0.2059541 | 0.1223297 | 0.2923772 | 0.1392799
[5 empty] | 0.08903479 | 0.1267025 |  |  | 0.1095851 | 0.1384095 | 0.2045762 | 0.1230208 | 0.2921845 | 0.1400668
[5 empty] | 0.09780535 | 0.1274143 |  |  | 0.1093912 | 0.139187 | 0.2045768 | 0.1237119 | 0.2880789 | 0.1408537
[5 empty] | 0.08857699 | 0.1281261 |  |  | 0.1091952 | 0.1399646 | 0.2039565 | 0.1244031 | 0.2870604 | 0.1416405
[5 empty] | 0.09834971 | 0.1288379 |  |  | 0.108597 | 0.1407422 | 0.2007157 | 0.1250942 | 0.2865292 | 0.1424274
[5 empty] | 0.09012353 | 0.1295497 |  |  | 0.1089966 | 0.1415198 | 0.2018547 | 0.1257853 | 0.2849854 | 0.1432143
[5 empty] | 0.08789845 | 0.1302616 |  |  | 0.108894 | 0.1422974 | 0.1999741 | 0.1264765 | 0.2859291 | 0.1440012
[5 empty] | 0.0986745 | 0.1309734 |  |  | 0.1078892 | 0.1430749 | 0.1978742 | 0.1271676 | 0.2851603 | 0.1447881
[5 empty] | 0.09145168 | 0.1316852 |  |  | 0.1071822 | 0.1438525 | 0.1962555 | 0.1278587 | 0.2832792 | 0.145575
[5 empty] | 0.08923 | 0.132397 |  |  | 0.107573 | 0.1446301 | 0.1956184 | 0.1285498 | 0.2823859 | 0.1463619
[5 empty] | 0.09700949 | 0.1331088 |  |  | 0.1071616 | 0.1454077 | 0.1928633 | 0.129241 | 0.2805805 | 0.1471488
[5 empty] | 0.09579014 | 0.1338206 |  |  | 0.105848 | 0.1461853 | 0.1926907 | 0.1299321 | 0.278863 | 0.1479357
[5 empty] | 0.08757198 | 0.1345324 |  |  | 0.1054321 | 0.1469628 | 0.191801 | 0.1306232 | 0.2754337 | 0.1487226
[5 empty] | 0.09535502 | 0.1352442 |  |  | 0.105614 | 0.1477404 | 0.1910945 | 0.1313144 | 0.2757925 | 0.1495095
[5 empty] | 0.08913926 | 0.1359561 |  |  | 0.1054936 | 0.148518 | 0.1885718 | 0.1320055 | 0.2761397 | 0.1502964
[5 empty] | 0.09692473 | 0.1366679 |  |  | 0.1042709 | 0.1492956 | 0.1863333 | 0.1326966 | 0.2729752 | 0.1510832
[5 empty] | 0.09271143 | 0.1373797 |  |  | 0.104746 | 0.1500732 | 0.1851794 | 0.1333877 | 0.2712992 | 0.1518701
[5 empty] | 0.09249937 | 0.1380915 |  |  | 0.1033188 | 0.1508508 | 0.1836105 | 0.1340789 | 0.2710119 | 0.152657
[5 empty] | 0.08928858 | 0.1388033 |  |  | 0.1038893 | 0.1516283 | 0.1829271 | 0.13477 | 0.2704132 | 0.1534439
[5 empty] | 0.09207905 | 0.1395151 |  |  | 0.1032575 | 0.1524059 | 0.1810295 | 0.1354611 | 0.2666034 | 0.1542308
[5 empty] | 0.08887081 | 0.1402269 |  |  | 0.1020234 | 0.1531835 | 0.1806182 | 0.1361523 | 0.2642824 | 0.1550177
[5 empty] | 0.09566387 | 0.1409387 |  |  | 0.1025869 | 0.1539611 | 0.1792937 | 0.1368434 | 0.2629505 | 0.1558046
[5 empty] | 0.09545824 | 0.1416505 |  |  | 0.1017482 | 0.1547387 | 0.1764563 | 0.1375345 | 0.2631077 | 0.1565915