## 1
Общество с ограниченной ответственностью "Инженерная геология" (ООО "ИнжГео") | [11 empty] | Общество с ограниченной ответственностью "Инженерная геология" (ООО "ИнжГео")
Юр. адрес: 117279, г. Москва, ул. Миклухо-Маклая, 36 а, этаж 5, пом. XXIII к. 76-84 | [11 empty] | Юр. адрес: 117279, г. Москва, ул. Миклухо-Маклая, 36 а, этаж 5, пом. XXIII к. 76-84 | [10 empty] | нагр |  |  |  | X0 | Y0 | R | нагр |  |  |  | X0 | Y0 | R |  | нагр |  |  |  | X0 | Y0 | R
Телефон/факс +7 (495) 132-30-00, Адрес электронной почты inbox@inj-geo.ru | [11 empty] | Телефон/факс +7 (495) 132-30-00, Адрес электронной почты inbox@inj-geo.ru | [15 empty] | 0 | [6 empty] | 0 | [7 empty] | 0
[23 empty] | девиатор | [6 empty] | девиатор | [7 empty] | девиатор
Испытательная лаборатория ООО «ИнжГео» | [11 empty] | Испытательная лаборатория ООО «ИнжГео» | [10 empty] | x0 |  | Угол | X | Y |  |  | x0 |  | Угол | X | Y |  |  |  | x0 |  | Угол | X | Y
Адрес места осуществления деятельности лаборатории: г. Москва, просп. Вернадского, д. 51, стр. 1 | [11 empty] | Адрес места осуществления деятельности лаборатории: г. Москва, просп. Вернадского, д. 51, стр. 1 | [12 empty] | 0 | [6 empty] | 0 | [7 empty] | 0
Телефон +7(910)4557682, E-mail: slg85@mail.ru | [11 empty] | Телефон +7(910)4557682, E-mail: slg85@mail.ru | [12 empty] | 5 | [6 empty] | 5 | [7 empty] | 5
[25 empty] | 10 | [6 empty] | 10 | [7 empty] | 10
[12 empty] | Протокол испытаний № 19-523-22 от 29-04-2022 | [12 empty] | 15 | [6 empty] | 15 | [7 empty] | 15
[25 empty] | 20 | [6 empty] | 20 | [7 empty] | 20
[12 empty] | Наименование и адрес заказчика: Переход трубопровода через р. Енисей | [12 empty] | 25 | [6 empty] | 25 | [7 empty] | 25
[12 empty] | Наименование объекта: ООО Регионстрой | [12 empty] | 30 | [6 empty] | 30 | [7 empty] | 30
Наименование используемого метода/методики: ГОСТ 12248.4-2020 | [11 empty] | Наименование используемого метода/методики: ГОСТ 12248.3-2020 | [12 empty] | 35 | [6 empty] | 35 | [7 empty] | 35
Условия проведения испытания: температура окружающей среды (18 - 25)0С, влажность воздуха (40 - 75)% | [11 empty] | Условия проведения испытания: температура окружающей среды (18 - 25)0С, влажность воздуха (40 - 75)% | [12 empty] | 40 | [6 empty] | 40 | [7 empty] | 40
[12 empty] | Дата получение объекта подлежащего испытаниям: 07.04.2022 | [12 empty] | 45 | [6 empty] | 45 | [7 empty] | 45
[12 empty] | Дата испытания: 07.04.2022-29.04.2022 | [12 empty] | 50 | [6 empty] | 50 | [7 empty] | 50
[25 empty] | 55 | [6 empty] | 55 | [7 empty] | 55
Испытание грунтов методом трехосного сжатия | [11 empty] | Испытание грунтов методом трехосного сжатия | [12 empty] | 60 | [6 empty] | 60 | [7 empty] | 60
[25 empty] | 65 | [6 empty] | 65 | [7 empty] | 65
Лабораторный номер: | [6 empty] | We, д.е. = |  |  |  |  | Лабораторный номер: |  | 52330 |  |  |  |  | We, д.е. = | 0.268988716 |  |  |  |  | 70 | [6 empty] | 70 | [7 empty] | 70
Номер скважины: | [6 empty] | ρ, г/см3 = |  |  |  |  | Номер скважины: |  | BH-101 |  |  |  |  | ρ, г/см3 = | 1.8 |  |  |  |  | 75 | [6 empty] | 75 | [7 empty] | 75
Глубина отбора, м: | [6 empty] | ρs, г/см3 = |  |  |  |  | Глубина отбора, м: |  | 0.9 |  |  |  |  | ρs, г/см3 = | 2.74 |  |  |  |  | 80 | [6 empty] | 80 | [7 empty] | 80
Наименование грунта: | [6 empty] | e, д.е. = |  |  |  |  | Наименование грунта: |  | Суглинок щебенистый, мягкопластичный, легкий пылеватый |  |  |  |  | e, д.е. = | 0.9316828 |  |  |  |  | 85 | [6 empty] | 85 | [7 empty] | 85
Схема проведения опыта: | [6 empty] | IL, д.е. = |  |  |  |  | Схема проведения опыта: |  | КД |  |  |  |  | IL, д.е. = | 0.8 |  |  |  |  | 90 | [6 empty] | 90 | [7 empty] | 90
[25 empty] | 95 | [6 empty] | 95 | [7 empty] | 95
[25 empty] | 100 | [6 empty] | 100 | [7 empty] | 100
Результаты испытаний | [11 empty] | Результаты испытаний | [12 empty] | 105 | [6 empty] | 105 | [7 empty] | 105
[25 empty] | 110 | [6 empty] | 110 | [7 empty] | 110
[25 empty] | 115 | [6 empty] | 115 | [7 empty] | 115
[25 empty] | 120 | [6 empty] | 120 | [7 empty] | 120
[25 empty] | 125 | [6 empty] | 125 | [7 empty] | 125
[25 empty] | 130 | [6 empty] | 130 | [7 empty] | 130
[25 empty] | 135 | [6 empty] | 135 | [7 empty] | 135
[25 empty] | 140 | [6 empty] | 140 | [7 empty] | 140
[25 empty] | 145 | [6 empty] | 145 | [7 empty] | 145
[25 empty] | 150 | [6 empty] | 150 | [7 empty] | 150
[25 empty] | 155 | [6 empty] | 155 | [7 empty] | 155
[25 empty] | 160 | [6 empty] | 160 | [7 empty] | 160
[25 empty] | 165 | [6 empty] | 165 | [7 empty] | 165
[25 empty] | 170 | [6 empty] | 170 | [7 empty] | 170
[25 empty] | 175 | [6 empty] | 175 | [7 empty] | 175
[25 empty] | 180 | [6 empty] | 180 | [7 empty] | 180
[13 empty] | Нормальное напряжение σ, МПа | Касательное напряжение t, МПа | tg ϕ | Угол внутреннего трения ϕ, град. | Удельное сцепление C, МПа
[13 empty] | 0.1 | 0.07639702 | [6 empty] | 1 | σ3,кПа | σ1,кПа | u, кПа |  |  |  | 4
[13 empty] | 0.15 | 0.09459554 | [22 empty] | δ3, Мпа | δ1-δ3, МПа | δ1, МПа | δ1, КПа
|  |  | Модуль деформации, МПа: | [9 empty] | 0.2 | 0.112794 | [16 empty] | С, МПа:
|  |  | Е0= | [27 empty] | φ, град:
|  |  | E50 = | [27 empty] | E, Мпа
|  |  | Коэф. Поперечной деформации, ϑ = | [9 empty] | Эффективные значения угла внутреннего трения и удельного сцепления ϕ', С' | [8 empty] | x | 0
[13 empty] | ϕ', град. = | 20 | [7 empty] | y |  |  |  | С, кПа | φ,°
[13 empty] | С', МПа = | 0.04
| Исполнитель: | [6 empty] | Морозов Д.С. |  |  |  |  | Исполнитель: | [5 empty] | Морозов Д.С.
| Начальник исп. лаборатории: | [6 empty] | Семиколенова Л.Г. |  |  |  |  | Начальник исп. лаборатории: | [5 empty] | Семиколенова Л.Г.
Лист 1 , всего листов 2 | [11 empty] | Лист 2 , всего листов 2
Частичное воспроизведение протокола испытаний без письменного разрешения ООО «ИнжГео» ЗАПРЕЩАЕТСЯ | [11 empty] | Частичное воспроизведение протокола испытаний без письменного разрешения ООО «ИнжГео» ЗАПРЕЩАЕТСЯ
[5 empty] | второй график |  | первый график | [10 empty] | К Пуассона
dev50 | epsE50 | ind | devE0 | epsE0 | dev | eps | sigma |  | dev1 | eps1 | dev2 | eps2 | dev3 | eps3 |  | Глины
[5 empty] | 0 | 0 |  |  | 0 | 0 | 0 | 0 | 0 | 0 |  | < 0 |  | 0,20-0,30
ind |  |  |  |  | 0.001180276 | 0.04020101 |  |  | 0.001180276 | 0.04020101 | 0.00184581 | 0.04020101 | 0.001681695 | 0.04020101 |  | 0-0,25 |  | 0,30-0,38
2 |  |  |  |  | 0.001357141 | 0.08040201 |  |  | 0.001357141 | 0.08040201 | 0.003690698 | 0.08040201 | 0.001852837 | 0.08040201 |  | 0,25< |  | 0,38-0,45
E0 |  |  |  |  | 0.002530442 | 0.120603 |  |  | 0.002530442 | 0.120603 | 0.004034048 | 0.120603 | 0.002513375 | 0.120603 |  | Суглинки |  | 0,35-0,37
epsE0 | devE0 |  |  |  | 0.004700022 | 0.160804 |  |  | 0.004700022 | 0.160804 | 0.00537525 | 0.160804 | 0.004163262 | 0.160804 |  | Пески и супеси |  | 0,30-0,35
[5 empty] | 0.00536573 | 0.201005 |  |  | 0.00536573 | 0.201005 | 0.00621369 | 0.201005 | 0.004302447 | 0.201005
[5 empty] | 0.005527409 | 0.241206 |  |  | 0.005527409 | 0.241206 | 0.01104876 | 0.241206 | 0.009930881 | 0.241206
График E50 |  | График E |  |  | 0.005184907 | 0.281407 |  |  | 0.005184907 | 0.281407 | 0.01187983 | 0.281407 | 0.009548516 | 0.281407
eps | q | sigma |  |  | 0.007338068 | 0.321608 |  |  | 0.007338068 | 0.321608 | 0.01220631 | 0.321608 | 0.009155303 | 0.321608
Горизонтальная линия E50 |  | Касательная |  |  | 0.007486739 | 0.361809 |  |  | 0.007486739 | 0.361809 | 0.01402757 | 0.361809 | 0.009251191 | 0.361809
0 |  | a | b |  | 0.01013076 | 0.4020101 |  |  | 0.01013076 | 0.4020101 | 0.01434301 | 0.4020101 | 0.01083613 | 0.4020101
|  |  | 0 |  | 0.009269992 | 0.4422111 |  |  | 0.009269992 | 0.4422111 | 0.01965201 | 0.4422111 | 0.01491008 | 0.4422111
Вертикальная линия E50 |  | p1 и p2 |  |  | 0.01290427 | 0.4824121 |  |  | 0.01290427 | 0.4824121 | 0.01995396 | 0.4824121 | 0.01747297 | 0.4824121
| 0 | 0 |  |  | 0.01253343 | 0.5226131 |  |  | 0.01253343 | 0.5226131 | 0.02374824 | 0.5226131 | 0.01652478 | 0.5226131
[5 empty] | 0.01265734 | 0.5628141 |  |  | 0.01265734 | 0.5628141 | 0.02203424 | 0.5628141 | 0.02056544 | 0.5628141
Касательная линия E50 |  |  |  |  | 0.01427583 | 0.6030151 |  |  | 0.01427583 | 0.6030151 | 0.02381135 | 0.6030151 | 0.01909491 | 0.6030151
0 | 0 | Горизонтальная 1 |  |  | 0.01838875 | 0.6432161 |  |  | 0.01838875 | 0.6432161 | 0.02807896 | 0.6432161 | 0.02161313 | 0.6432161
[5 empty] | 0.01849594 | 0.6834171 |  |  | 0.01849594 | 0.6834171 | 0.02733646 | 0.6834171 | 0.02312006 | 0.6834171
Горизонтальная линия qкр |  |  |  |  | 0.01959726 | 0.7236181 |  |  | 0.01959726 | 0.7236181 | 0.02808322 | 0.7236181 | 0.02611566 | 0.7236181
Горизонтальная линия q |  | Горизонтальная 2 |  |  | 0.01969254 | 0.7638191 |  |  | 0.01969254 | 0.7638191 | 0.02981865 | 0.7638191 | 0.02809986 | 0.7638191
0 |  | 0 |  |  | 0.02178164 | 0.8040201 |  |  | 0.02178164 | 0.8040201 | 0.03204211 | 0.8040201 | 0.03107262 | 0.8040201
[5 empty] | 0.02336439 | 0.8442211 |  |  | 0.02336439 | 0.8442211 | 0.03525301 | 0.8442211 | 0.0310339 | 0.8442211
Вертикальная линия q |  |  |  |  | 0.02294065 | 0.8844221 |  |  | 0.02294065 | 0.8844221 | 0.03745073 | 0.8844221 | 0.03398363 | 0.8844221
| 0 |  |  |  | 0.02251026 | 0.9246231 |  |  | 0.02251026 | 0.9246231 | 0.03713466 | 0.9246231 | 0.03142178 | 0.9246231
[5 empty] | 0.02407307 | 0.9648241 |  |  | 0.02407307 | 0.9648241 | 0.03830418 | 0.9648241 | 0.0328483 | 0.9648241
[5 empty] | 0.02512892 | 1.005025 |  |  | 0.02512892 | 1.005025 | 0.04445868 | 1.005025 | 0.03326313 | 1.005025
[5 empty] | 0.02767766 | 1.045226 |  |  | 0.02767766 | 1.045226 | 0.04359755 | 1.045226 | 0.03566622 | 1.045226
[5 empty] | 0.02971913 | 1.085427 |  |  | 0.02971913 | 1.085427 | 0.04322018 | 1.085427 | 0.04005754 | 1.085427
[5 empty] | 0.03125317 | 1.125628 |  |  | 0.03125317 | 1.125628 | 0.04932594 | 1.125628 | 0.04093701 | 1.125628
[5 empty] | 0.02977965 | 1.165829 |  |  | 0.02977965 | 1.165829 | 0.04791424 | 1.165829 | 0.04180461 | 1.165829
[5 empty] | 0.03129839 | 1.20603 |  |  | 0.03129839 | 1.20603 | 0.05048445 | 1.20603 | 0.04416028 | 1.20603
[5 empty] | 0.03280925 | 1.246231 |  |  | 0.03280925 | 1.246231 | 0.05353597 | 1.246231 | 0.04550396 | 1.246231
[5 empty] | 0.03481208 | 1.286432 |  |  | 0.03481208 | 1.286432 | 0.05506818 | 1.286432 | 0.04733562 | 1.286432
[5 empty] | 0.03630671 | 1.326633 |  |  | 0.03630671 | 1.326633 | 0.05308047 | 1.326633 | 0.0496552 | 1.326633
[5 empty] | 0.033793 | 1.366834 |  |  | 0.033793 | 1.366834 | 0.05407222 | 1.366834 | 0.04746265 | 1.366834
[5 empty] | 0.03477078 | 1.407035 |  |  | 0.03477078 | 1.407035 | 0.05754282 | 1.407035 | 0.05225792 | 1.407035
[5 empty] | 0.03623991 | 1.447236 |  |  | 0.03623991 | 1.447236 | 0.06149166 | 1.447236 | 0.05154097 | 1.447236
[5 empty] | 0.03820023 | 1.487437 |  |  | 0.03820023 | 1.487437 | 0.06141813 | 1.487437 | 0.05031174 | 1.487437
[5 empty] | 0.03965159 | 1.527638 |  |  | 0.03965159 | 1.527638 | 0.06082162 | 1.527638 | 0.05507019 | 1.527638
[5 empty] | 0.03959383 | 1.567839 |  |  | 0.03959383 | 1.567839 | 0.0657015 | 1.567839 | 0.05731627 | 1.567839
[5 empty] | 0.0405268 | 1.60804 |  |  | 0.0405268 | 1.60804 | 0.06305718 | 1.60804 | 0.05704992 | 1.60804
[5 empty] | 0.04195035 | 1.648241 |  |  | 0.04195035 | 1.648241 | 0.06838802 | 1.648241 | 0.0592711 | 1.648241
[5 empty] | 0.04386431 | 1.688442 |  |  | 0.04386431 | 1.688442 | 0.06569344 | 1.688442 | 0.05547975 | 1.688442
[5 empty] | 0.04326854 | 1.728643 |  |  | 0.04326854 | 1.728643 | 0.0664728 | 1.728643 | 0.05967584 | 1.728643
[5 empty] | 0.04566289 | 1.768844 |  |  | 0.04566289 | 1.768844 | 0.07122549 | 1.768844 | 0.06285931 | 1.768844
[5 empty] | 0.04504719 | 1.809045 |  |  | 0.04504719 | 1.809045 | 0.07245091 | 1.809045 | 0.05903011 | 1.809045
[5 empty] | 0.04492129 | 1.849246 |  |  | 0.04492129 | 1.849246 | 0.07014844 | 1.849246 | 0.06418819 | 1.849246
[5 empty] | 0.04828504 | 1.889447 |  |  | 0.04828504 | 1.889447 | 0.07281747 | 1.889447 | 0.0668335 | 1.889447
[5 empty] | 0.04663829 | 1.929648 |  |  | 0.04663829 | 1.929648 | 0.07295739 | 1.929648 | 0.064966 | 1.929648
[5 empty] | 0.04998087 | 1.969849 |  |  | 0.04998087 | 1.969849 | 0.07656758 | 1.969849 | 0.06508563 | 1.969849
[5 empty] | 0.04881265 | 2.01005 |  |  | 0.04881265 | 2.01005 | 0.07864742 | 2.01005 | 0.06969235 | 2.01005
[5 empty] | 0.05163345 | 2.050251 |  |  | 0.05163345 | 2.050251 | 0.08019632 | 2.050251 | 0.0667861 | 2.050251
[5 empty] | 0.05144313 | 2.090452 |  |  | 0.05144313 | 2.090452 | 0.07871365 | 2.090452 | 0.06936684 | 2.090452
[5 empty] | 0.05224154 | 2.130653 |  |  | 0.05224154 | 2.130653 | 0.07969879 | 2.130653 | 0.07343452 | 2.130653
[5 empty] | 0.05452852 | 2.170854 |  |  | 0.05452852 | 2.170854 | 0.08115115 | 2.170854 | 0.07398908 | 2.170854
[5 empty] | 0.05430391 | 2.211055 |  |  | 0.05430391 | 2.211055 | 0.0800701 | 2.211055 | 0.07403049 | 2.211055
[5 empty] | 0.05406756 | 2.251256 |  |  | 0.05406756 | 2.251256 | 0.08045504 | 2.251256 | 0.07505868 | 2.251256
[5 empty] | 0.05731932 | 2.291457 |  |  | 0.05731932 | 2.291457 | 0.08430534 | 2.291457 | 0.07607362 | 2.291457
[5 empty] | 0.05655903 | 2.331658 |  |  | 0.05655903 | 2.331658 | 0.0861204 | 2.331658 | 0.07407524 | 2.331658
[5 empty] | 0.05628654 | 2.371859 |  |  | 0.05628654 | 2.371859 | 0.08539961 | 2.371859 | 0.07406351 | 2.371859
[5 empty] | 0.05650169 | 2.41206 |  |  | 0.05650169 | 2.41206 | 0.08714234 | 2.41206 | 0.07703838 | 2.41206
[5 empty] | 0.05720433 | 2.452261 |  |  | 0.05720433 | 2.452261 | 0.086848 | 2.452261 | 0.07849979 | 2.452261
[5 empty] | 0.06039431 | 2.492462 |  |  | 0.06039431 | 2.492462 | 0.08901596 | 2.492462 | 0.08244769 | 2.492462
[5 empty] | 0.06007147 | 2.532663 |  |  | 0.06007147 | 2.532663 | 0.09014561 | 2.532663 | 0.08138204 | 2.532663
[5 empty] | 0.05873566 | 2.572864 |  |  | 0.05873566 | 2.572864 | 0.09023634 | 2.572864 | 0.08330278 | 2.572864
[5 empty] | 0.06138672 | 2.613065 |  |  | 0.06138672 | 2.613065 | 0.08928754 | 2.613065 | 0.08020987 | 2.613065
[5 empty] | 0.0605245 | 2.653266 |  |  | 0.0605245 | 2.653266 | 0.09129859 | 2.653266 | 0.08310326 | 2.653266
[5 empty] | 0.06314884 | 2.693467 |  |  | 0.06314884 | 2.693467 | 0.08876888 | 2.693467 | 0.0849829 | 2.693467
[5 empty] | 0.06375959 | 2.733668 |  |  | 0.06375959 | 2.733668 | 0.0891978 | 2.733668 | 0.08784874 | 2.733668
[5 empty] | 0.0653566 | 2.773869 |  |  | 0.0653566 | 2.773869 | 0.09208474 | 2.773869 | 0.08620073 | 2.773869
[5 empty] | 0.06393971 | 2.81407 |  |  | 0.06393971 | 2.81407 | 0.09192908 | 2.81407 | 0.08453882 | 2.81407
[5 empty] | 0.06550877 | 2.854271 |  |  | 0.06550877 | 2.854271 | 0.0897302 | 2.854271 | 0.08786297 | 2.854271
[5 empty] | 0.06656362 | 2.894472 |  |  | 0.06656362 | 2.894472 | 0.09348751 | 2.894472 | 0.08667311 | 2.894472
[5 empty] | 0.06610411 | 2.934673 |  |  | 0.06610411 | 2.934673 | 0.09370038 | 2.934673 | 0.08846921 | 2.934673
[5 empty] | 0.06813009 | 2.974874 |  |  | 0.06813009 | 2.974874 | 0.0943682 | 2.974874 | 0.09125122 | 2.974874
[5 empty] | 0.06814139 | 3.015075 |  |  | 0.06814139 | 3.015075 | 0.09449036 | 3.015075 | 0.09051908 | 3.015075
[5 empty] | 0.06613788 | 3.055276 |  |  | 0.06613788 | 3.055276 | 0.09206624 | 3.055276 | 0.09227275 | 3.055276
[5 empty] | 0.06761938 | 3.095477 |  |  | 0.06761938 | 3.095477 | 0.09309523 | 3.095477 | 0.09001217 | 3.095477
[5 empty] | 0.07008575 | 3.135678 |  |  | 0.07008575 | 3.135678 | 0.09159306 | 3.135678 | 0.0907373 | 3.135678
[5 empty] | 0.06803684 | 3.175879 |  |  | 0.06803684 | 3.175879 | 0.09408442 | 3.175879 | 0.09144809 | 3.175879
[5 empty] | 0.06747249 | 3.21608 |  |  | 0.06747249 | 3.21608 | 0.09356972 | 3.21608 | 0.09514449 | 3.21608
[5 empty] | 0.07089254 | 3.256281 |  |  | 0.07089254 | 3.256281 | 0.09454911 | 3.256281 | 0.09282645 | 3.256281
[5 empty] | 0.06879684 | 3.296482 |  |  | 0.06879684 | 3.296482 | 0.09402273 | 3.296482 | 0.09749393 | 3.296482
[5 empty] | 0.07168524 | 3.336683 |  |  | 0.07168524 | 3.336683 | 0.09349073 | 3.336683 | 0.09414686 | 3.336683
[5 empty] | 0.07255758 | 3.376884 |  |  | 0.07255758 | 3.376884 | 0.09445326 | 3.376884 | 0.09778521 | 3.376884
[5 empty] | 0.07191371 | 3.417085 |  |  | 0.07191371 | 3.417085 | 0.08991045 | 3.417085 | 0.09490892 | 3.417085
[5 empty] | 0.06975347 | 3.457286 |  |  | 0.06975347 | 3.457286 | 0.09386246 | 3.457286 | 0.09601794 | 3.457286
[5 empty] | 0.07307672 | 3.497487 |  |  | 0.07307672 | 3.497487 | 0.09280943 | 3.497487 | 0.1001122 | 3.497487
[5 empty] | 0.07188329 | 3.537688 |  |  | 0.07188329 | 3.537688 | 0.0897515 | 3.537688 | 0.09969174 | 3.537688
[5 empty] | 0.07217303 | 3.577889 |  |  | 0.07217303 | 3.577889 | 0.09418883 | 3.577889 | 0.1012564 | 3.577889
[5 empty] | 0.07444579 | 3.61809 |  |  | 0.07444579 | 3.61809 | 0.08962155 | 3.61809 | 0.0993062 | 3.61809
[5 empty] | 0.07270141 | 3.658291 |  |  | 0.07270141 | 3.658291 | 0.09304982 | 3.658291 | 0.09834106 | 3.658291
[5 empty] | 0.07343974 | 3.698492 |  |  | 0.07343974 | 3.698492 | 0.09047377 | 3.698492 | 0.1028609 | 3.698492
[5 empty] | 0.07166062 | 3.738693 |  |  | 0.07166062 | 3.738693 | 0.09039356 | 3.738693 | 0.09936579 | 3.738693
[5 empty] | 0.07486391 | 3.778894 |  |  | 0.07486391 | 3.778894 | 0.09080932 | 3.778894 | 0.1013556 | 3.778894
[5 empty] | 0.07454944 | 3.819095 |  |  | 0.07454944 | 3.819095 | 0.09122121 | 3.819095 | 0.1023302 | 3.819095
[5 empty] | 0.07221706 | 3.859296 |  |  | 0.07221706 | 3.859296 | 0.09362937 | 3.859296 | 0.1012897 | 3.859296
[5 empty] | 0.07386662 | 3.899497 |  |  | 0.07386662 | 3.899497 | 0.09203394 | 3.899497 | 0.1012339 | 3.899497
[5 empty] | 0.07549796 | 3.939698 |  |  | 0.07549796 | 3.939698 | 0.08893507 | 3.939698 | 0.1031629 | 3.939698
[5 empty] | 0.07311094 | 3.979899 |  |  | 0.07311094 | 3.979899 | 0.09183291 | 3.979899 | 0.1045765 | 3.979899
[5 empty] | 0.07370538 | 4.020101 |  |  | 0.07370538 | 4.020101 | 0.0917276 | 4.020101 | 0.1069748 | 4.020101
[5 empty] | 0.07628115 | 4.060302 |  |  | 0.07628115 | 4.060302 | 0.09261929 | 4.060302 | 0.1033576 | 4.060302
[5 empty] | 0.07483809 | 4.100503 |  |  | 0.07483809 | 4.100503 | 0.09250812 | 4.100503 | 0.103225 | 4.100503
[5 empty] | 0.07337604 | 4.140704 |  |  | 0.07337604 | 4.140704 | 0.09089424 | 4.140704 | 0.1090768 | 4.140704
[5 empty] | 0.07339484 | 4.180905 |  |  | 0.07339484 | 4.180905 | 0.08977779 | 4.180905 | 0.1074131 | 4.180905
[5 empty] | 0.07539675 | 4.221106 |  |  | 0.07539675 | 4.221106 | 0.08965892 | 4.221106 | 0.1047337 | 4.221106
[5 empty] | 0.0748947 | 4.261307 |  |  | 0.0748947 | 4.261307 | 0.08803778 | 4.261307 | 0.1075387 | 4.261307
[5 empty] | 0.07639068 | 4.301508 |  |  | 0.07639068 | 4.301508 | 0.0899145 | 4.301508 | 0.109828 | 4.301508
[5 empty] | 0.07338469 | 4.341709 |  |  | 0.07338469 | 4.341709 | 0.08778924 | 4.341709 | 0.1051015 | 4.341709
[5 empty] | 0.07487676 | 4.38191 |  |  | 0.07487676 | 4.38191 | 0.09166214 | 4.38191 | 0.1098592 | 4.38191
[5 empty] | 0.07386689 | 4.422111 |  |  | 0.07386689 | 4.422111 | 0.08853335 | 4.422111 | 0.111101 | 4.422111
[5 empty] | 0.07535512 | 4.462312 |  |  | 0.07535512 | 4.462312 | 0.08740301 | 4.462312 | 0.1108269 | 4.462312
[5 empty] | 0.07384144 | 4.502513 |  |  | 0.07384144 | 4.502513 | 0.08827126 | 4.502513 | 0.1070368 | 4.502513
[5 empty] | 0.07532588 | 4.542714 |  |  | 0.07532588 | 4.542714 | 0.08913826 | 4.542714 | 0.1117307 | 4.542714
[5 empty] | 0.07630845 | 4.582915 |  |  | 0.07630845 | 4.582915 | 0.08950415 | 4.582915 | 0.1074086 | 4.582915
[5 empty] | 0.07578917 | 4.623116 |  |  | 0.07578917 | 4.623116 | 0.09136907 | 4.623116 | 0.1095703 | 4.623116
[5 empty] | 0.07526805 | 4.663317 |  |  | 0.07526805 | 4.663317 | 0.08673316 | 4.663317 | 0.1067159 | 4.663317
[5 empty] | 0.07474512 | 4.703518 |  |  | 0.07474512 | 4.703518 | 0.09109659 | 4.703518 | 0.1113453 | 4.703518
[5 empty] | 0.07472039 | 4.743719 |  |  | 0.07472039 | 4.743719 | 0.08645948 | 4.743719 | 0.1124584 | 4.743719
[5 empty] | 0.07269386 | 4.78392 |  |  | 0.07269386 | 4.78392 | 0.08932199 | 4.78392 | 0.1110552 | 4.78392
[5 empty] | 0.07366557 | 4.824121 |  |  | 0.07366557 | 4.824121 | 0.08718426 | 4.824121 | 0.1081357 | 4.824121
[5 empty] | 0.07613552 | 4.864322 |  |  | 0.07613552 | 4.864322 | 0.08754643 | 4.864322 | 0.1116997 | 4.864322
[5 empty] | 0.07510374 | 4.904523 |  |  | 0.07510374 | 4.904523 | 0.08890866 | 4.904523 | 0.1127473 | 4.904523
[5 empty] | 0.07257023 | 4.944724 |  |  | 0.07257023 | 4.944724 | 0.08777109 | 4.944724 | 0.1097784 | 4.944724
[5 empty] | 0.07353501 | 4.984925 |  |  | 0.07353501 | 4.984925 | 0.08763385 | 4.984925 | 0.1122929 | 4.984925
[5 empty] | 0.07249811 | 5.025126 |  |  | 0.07249811 | 5.025126 | 0.08849711 | 5.025126 | 0.1092917 | 5.025126
[5 empty] | 0.07495953 | 5.065327 |  |  | 0.07495953 | 5.065327 | 0.089361 | 5.065327 | 0.1117782 | 5.065327
[5 empty] | 0.07591929 | 5.105528 |  |  | 0.07591929 | 5.105528 | 0.08572567 | 5.105528 | 0.1127532 | 5.105528
[5 empty] | 0.07387741 | 5.145729 |  |  | 0.07387741 | 5.145729 | 0.08509126 | 5.145729 | 0.1092173 | 5.145729
[5 empty] | 0.0728339 | 5.18593 |  |  | 0.0728339 | 5.18593 | 0.08895792 | 5.18593 | 0.1071711 | 5.18593
[5 empty] | 0.07478878 | 5.226131 |  |  | 0.07478878 | 5.226131 | 0.0863258 | 5.226131 | 0.1086149 | 5.226131
[5 empty] | 0.07424207 | 5.266332 |  |  | 0.07424207 | 5.266332 | 0.08819504 | 5.266332 | 0.1110494 | 5.266332
[5 empty] | 0.07369378 | 5.306533 |  |  | 0.07369378 | 5.306533 | 0.08656579 | 5.306533 | 0.1084751 | 5.306533
[5 empty] | 0.07464392 | 5.346734 |  |  | 0.07464392 | 5.346734 | 0.08843819 | 5.346734 | 0.1083925 | 5.346734
[5 empty] | 0.07309252 | 5.386935 |  |  | 0.07309252 | 5.386935 | 0.08431238 | 5.386935 | 0.1118022 | 5.386935
[5 empty] | 0.07353959 | 5.427136 |  |  | 0.07353959 | 5.427136 | 0.08568852 | 5.427136 | 0.1117046 | 5.427136
[5 empty] | 0.07548515 | 5.467337 |  |  | 0.07548515 | 5.467337 | 0.08406675 | 5.467337 | 0.1071003 | 5.467337
[5 empty] | 0.07542921 | 5.507538 |  |  | 0.07542921 | 5.507538 | 0.08594721 | 5.507538 | 0.1094898 | 5.507538
[5 empty] | 0.07187178 | 5.547739 |  |  | 0.07187178 | 5.547739 | 0.08383005 | 5.547739 | 0.1113737 | 5.547739
[5 empty] | 0.07231289 | 5.58794 |  |  | 0.07231289 | 5.58794 | 0.08371542 | 5.58794 | 0.1062525 | 5.58794
[5 empty] | 0.07325255 | 5.628141 |  |  | 0.07325255 | 5.628141 | 0.08360345 | 5.628141 | 0.1111267 | 5.628141
[5 empty] | 0.07519077 | 5.668342 |  |  | 0.07519077 | 5.668342 | 0.0854943 | 5.668342 | 0.1114968 | 5.668342
[5 empty] | 0.07162758 | 5.708543 |  |  | 0.07162758 | 5.708543 | 0.08588812 | 5.708543 | 0.1088634 | 5.708543
[5 empty] | 0.07306298 | 5.748744 |  |  | 0.07306298 | 5.748744 | 0.08528504 | 5.748744 | 0.1102269 | 5.748744
[5 empty] | 0.071497 | 5.788945 |  |  | 0.071497 | 5.788945 | 0.08668521 | 5.788945 | 0.107588 | 5.788945
[5 empty] | 0.07292965 | 5.829146 |  |  | 0.07292965 | 5.829146 | 0.08458878 | 5.829146 | 0.1064472 | 5.829146
[5 empty] | 0.07136095 | 5.869347 |  |  | 0.07136095 | 5.869347 | 0.08349589 | 5.869347 | 0.1108049 | 5.869347
[5 empty] | 0.0732909 | 5.909548 |  |  | 0.0732909 | 5.909548 | 0.08290669 | 5.909548 | 0.1086617 | 5.909548
[5 empty] | 0.07171954 | 5.949749 |  |  | 0.07171954 | 5.949749 | 0.08632133 | 5.949749 | 0.1085182 | 5.949749
[5 empty] | 0.07314687 | 5.98995 |  |  | 0.07314687 | 5.98995 | 0.08673994 | 5.98995 | 0.1063748 | 5.98995
[5 empty] | 0.0725729 | 6.030151 |  |  | 0.0725729 | 6.030151 | 0.08666268 | 6.030151 | 0.1047321 | 6.030151
[5 empty] | 0.07449767 | 6.070352 |  |  | 0.07449767 | 6.070352 | 0.08508969 | 6.070352 | 0.1050906 | 6.070352
[5 empty] | 0.07242118 | 6.110553 |  |  | 0.07242118 | 6.110553 | 0.08602112 | 6.110553 | 0.1084509 | 6.110553
[5 empty] | 0.07284344 | 6.150754 |  |  | 0.07284344 | 6.150754 | 0.08595711 | 6.150754 | 0.1083134 | 6.150754
[5 empty] | 0.07426448 | 6.190955 |  |  | 0.07426448 | 6.190955 | 0.0828978 | 6.190955 | 0.1061788 | 6.190955
[5 empty] | 0.07068431 | 6.231156 |  |  | 0.07068431 | 6.231156 | 0.08234335 | 6.231156 | 0.1060474 | 6.231156
[5 empty] | 0.07060295 | 6.271357 |  |  | 0.07060295 | 6.271357 | 0.08429389 | 6.271357 | 0.10942 | 6.271357
[5 empty] | 0.0705204 | 6.311558 |  |  | 0.0705204 | 6.311558 | 0.08624958 | 6.311558 | 0.1087969 | 6.311558
[5 empty] | 0.0719367 | 6.351759 |  |  | 0.0719367 | 6.351759 | 0.08421056 | 6.351759 | 0.1086787 | 6.351759
[5 empty] | 0.07085185 | 6.39196 |  |  | 0.07085185 | 6.39196 | 0.08367697 | 6.39196 | 0.105066 | 6.39196
[5 empty] | 0.07226587 | 6.432161 |  |  | 0.07226587 | 6.432161 | 0.08364896 | 6.432161 | 0.1039592 | 6.432161
[5 empty] | 0.07267878 | 6.472362 |  |  | 0.07267878 | 6.472362 | 0.08362668 | 6.472362 | 0.1048589 | 6.472362
[5 empty] | 0.07209059 | 6.512563 |  |  | 0.07209059 | 6.512563 | 0.08261026 | 6.512563 | 0.1037654 | 6.512563
[5 empty] | 0.07350132 | 6.552764 |  |  | 0.07350132 | 6.552764 | 0.08659987 | 6.552764 | 0.1086739 | 6.552764
[5 empty] | 0.07141098 | 6.592965 |  |  | 0.07141098 | 6.592965 | 0.08609563 | 6.592965 | 0.1065829 | 6.592965
[5 empty] | 0.0703196 | 6.633166 |  |  | 0.0703196 | 6.633166 | 0.08509599 | 6.633166 | 0.1054925 | 6.633166
[5 empty] | 0.07272718 | 6.673367 |  |  | 0.07272718 | 6.673367 | 0.08359776 | 6.673367 | 0.1079027 | 6.673367
[5 empty] | 0.07113374 | 6.713568 |  |  | 0.07113374 | 6.713568 | 0.08560091 | 6.713568 | 0.1068133 | 6.713568
[5 empty] | 0.0700393 | 6.753769 |  |  | 0.0700393 | 6.753769 | 0.08360545 | 6.753769 | 0.1032246 | 6.753769
[5 empty] | 0.07244388 | 6.79397 |  |  | 0.07244388 | 6.79397 | 0.08411142 | 6.79397 | 0.1051364 | 6.79397
[5 empty] | 0.07234749 | 6.834171 |  |  | 0.07234749 | 6.834171 | 0.08461885 | 6.834171 | 0.1045487 | 6.834171
[5 empty] | 0.07125014 | 6.874372 |  |  | 0.07125014 | 6.874372 | 0.08462777 | 6.874372 | 0.1064617 | 6.874372
[5 empty] | 0.07265185 | 6.914573 |  |  | 0.07265185 | 6.914573 | 0.08263819 | 6.914573 | 0.1058752 | 6.914573
[5 empty] | 0.06955265 | 6.954774 |  |  | 0.06955265 | 6.954774 | 0.08365016 | 6.954774 | 0.1057894 | 6.954774
[5 empty] | 0.07195254 | 6.994975 |  |  | 0.07195254 | 6.994975 | 0.0861637 | 6.994975 | 0.1032041 | 6.994975
[5 empty] | 0.07235154 | 7.035176 |  |  | 0.07235154 | 7.035176 | 0.08517884 | 7.035176 | 0.1076195 | 7.035176
[5 empty] | 0.06874967 | 7.075377 |  |  | 0.06874967 | 7.075377 | 0.0826956 | 7.075377 | 0.1035355 | 7.075377
[5 empty] | 0.06964694 | 7.115578 |  |  | 0.06964694 | 7.115578 | 0.08671402 | 7.115578 | 0.1074521 | 7.115578
[5 empty] | 0.06854337 | 7.155779 |  |  | 0.06854337 | 7.155779 | 0.08323413 | 7.155779 | 0.1023694 | 7.155779
[5 empty] | 0.06893897 | 7.19598 |  |  | 0.06893897 | 7.19598 | 0.08275594 | 7.19598 | 0.1027873 | 7.19598
[5 empty] | 0.07033376 | 7.236181 |  |  | 0.07033376 | 7.236181 | 0.0847795 | 7.236181 | 0.1072058 | 7.236181
[5 empty] | 0.07122777 | 7.276382 |  |  | 0.07122777 | 7.276382 | 0.08530482 | 7.276382 | 0.102125 | 7.276382
[5 empty] | 0.06812099 | 7.316583 |  |  | 0.06812099 | 7.316583 | 0.08533194 | 7.316583 | 0.1055449 | 7.316583
[5 empty] | 0.07001346 | 7.356784 |  |  | 0.07001346 | 7.356784 | 0.08236089 | 7.356784 | 0.1064655 | 7.356784
[5 empty] | 0.06790517 | 7.396985 |  |  | 0.06790517 | 7.396985 | 0.08589169 | 7.396985 | 0.1058868 | 7.396985
[5 empty] | 0.07128739 | 7.437186 |  |  | 0.07128739 | 7.437186 | 0.08592438 | 7.437186 | 0.1023087 | 7.437186
[5 empty] | 0.07114961 | 7.477387 |  |  | 0.07114961 | 7.477387 | 0.08345897 | 7.477387 | 0.1032314 | 7.477387
[5 empty] | 0.06849367 | 7.517588 |  |  | 0.06849367 | 7.517588 | 0.08649551 | 7.517588 | 0.1021548 | 7.517588
[5 empty] | 0.06932147 | 7.557789 |  |  | 0.06932147 | 7.557789 | 0.08303401 | 7.557789 | 0.1065789 | 7.557789
[5 empty] | 0.06713491 | 7.59799 |  |  | 0.06713491 | 7.59799 | 0.08407451 | 7.59799 | 0.1010037 | 7.59799
[5 empty] | 0.06693588 | 7.638191 |  |  | 0.06693588 | 7.638191 | 0.08411703 | 7.638191 | 0.1039293 | 7.638191
[5 empty] | 0.06972629 | 7.678392 |  |  | 0.06972629 | 7.678392 | 0.08466161 | 7.678392 | 0.1013556 | 7.678392
[5 empty] | 0.06650803 | 7.718593 |  |  | 0.06650803 | 7.718593 | 0.08520826 | 7.718593 | 0.1052827 | 7.718593
[5 empty] | 0.067283 | 7.758794 |  |  | 0.067283 | 7.758794 | 0.08725703 | 7.758794 | 0.1027105 | 7.758794
[5 empty] | 0.06855311 | 7.798995 |  |  | 0.06855311 | 7.798995 | 0.08480794 | 7.798995 | 0.1026391 | 7.798995
[5 empty] | 0.06632024 | 7.839196 |  |  | 0.06632024 | 7.839196 | 0.08586101 | 7.839196 | 0.1050685 | 7.839196
[5 empty] | 0.0670863 | 7.879397 |  |  | 0.0670863 | 7.879397 | 0.08641628 | 7.879397 | 0.1019987 | 7.879397
[5 empty] | 0.06785318 | 7.919598 |  |  | 0.06785318 | 7.919598 | 0.08747377 | 7.919598 | 0.1024297 | 7.919598
[5 empty] | 0.06762279 | 7.959799 |  |  | 0.06762279 | 7.959799 | 0.08403351 | 7.959799 | 0.1043615 | 7.959799
[5 empty] | 0.06739702 | 8 |  |  | 0.06739702 | 8 | 0.08459554 | 8 | 0.100794 | 8