## 1
Общество с ограниченной ответственностью "Инженерная геология" (ООО "ИнжГео") | [9 empty] | Общество с ограниченной ответственностью "Инженерная геология" (ООО "ИнжГео")
Юр. адрес: 117279, г. Москва, ул. Миклухо-Маклая, 36 а, этаж 5, пом. XXIII к. 76-84 | [9 empty] | Юр. адрес: 117279, г. Москва, ул. Миклухо-Маклая, 36 а, этаж 5, пом. XXIII к. 76-84
Телефон/факс +7 (495) 132-30-00, Адрес электронной почты inbox@inj-geo.ru | [9 empty] | Телефон/факс +7 (495) 132-30-00, Адрес электронной почты inbox@inj-geo.ru
Испытательная лаборатория ООО «ИнжГео» | [9 empty] | Испытательная лаборатория ООО «ИнжГео»
Адрес места осуществления деятельности лаборатории: г. Москва, просп. Вернадского, д. 51, стр. 1 | [9 empty] | Адрес места осуществления деятельности лаборатории: г. Москва, просп. Вернадского, д. 51, стр. 1
Телефон +7(910)4557682, E-mail: slg85@mail.ru | [9 empty] | Телефон +7(910)4557682, E-mail: slg85@mail.ru
Протокол испытаний № 19-523-22 от 29-04-2022
Наименование и адрес заказчика: Переход трубопровода через р. Енисей
Наименование объекта: ООО Регионстрой
Наименование используемого метода/методики: ГОСТ 12248.4-2020 | [9 empty] | Наименование используемого метода/методики: ГОСТ 12248.3-2020
Условия проведения испытания: температура окружающей среды (18 - 25)0С, влажность воздуха (40 - 75)% | [9 empty] | Условия проведения испытания: температура окружающей среды (18 - 25)0С, влажность воздуха (40 - 75)%
Дата получение объекта подлежащего испытаниям: 07.04.2022
Дата испытания: 07.04.2022-29.04.2022
Испытание грунтов методом трехосного сжатия | [9 empty] | Испытание грунтов методом трехосного сжатия
Лабораторный номер: |  |  |  |  | We, д.е. = |  |  |  |  | Лабораторный номер: |  | 52330.0 |  |  |  | We, д.е. = | 0.268988716
Номер скважины: |  |  |  |  | ρ, г/см3 = |  |  |  |  | Номер скважины: |  | BH-101 |  |  |  | ρ, г/см3 = | 1.77
Глубина отбора, м: |  |  |  |  | ρs, г/см3 = |  |  |  |  | Глубина отбора, м: |  | 10 |  |  |  | ρs, г/см3 = | 2.74
Наименование грунта: |  |  |  |  | e, д.е. = |  |  |  |  | Наименование грунта: |  | Суглинок щебенистый, мягкопластичный, легкий пылеватый |  |  |  | e, д.е. = | 1.05
Схема проведения опыта: |  |  |  |  | IL, д.е. = |  |  |  |  | Схема проведения опыта: |  | КД |  |  |  | IL, д.е. = | 0.71
Результаты испытаний | [9 empty] | Результаты испытаний
[11 empty] | Нормальное напряжение σ, МПа | Касательное напряжение t, МПа | tg ϕ | Угол внутреннего трения ϕ, град. | Удельное сцепление C, МПа
[11 empty] | 0.1 | 3.063925 | [5 empty] | 1
[11 empty] | 0.15 | 3.083387
|  | Модуль деформации, МПа: | [8 empty] | 0.2 | 3.07285
Е0=
E50 =
|  | Коэф. Поперечной деформации, ϑ = | [8 empty] | Эффективные значения угла внутреннего трения и удельного сцепления ϕ', С'
[11 empty] | ϕ', град. = | 5.1
[11 empty] | С', МПа = | 3.06
| Исполнитель: |  |  |  |  | Морозов Д.С. |  |  |  |  | Исполнитель: |  |  |  |  | Морозов Д.С.
| Начальник исп. лаборатории: |  |  |  |  | Семиколенова Л.Г. |  |  |  |  | Начальник исп. лаборатории: |  |  |  |  | Семиколенова Л.Г.
Лист 1 , всего листов 2 | [9 empty] | Лист 2 , всего листов 2
Частичное воспроизведение протокола испытаний без письменного разрешения ООО «ИнжГео» ЗАПРЕЩАЕТСЯ | [9 empty] | Частичное воспроизведение протокола испытаний без письменного разрешения ООО «ИнжГео» ЗАПРЕЩАЕТСЯ
|  |  | второй график |  | первый график
|  |  | dev | eps | sigma |  | dev1 | eps1 | dev2 | eps2 | dev3 | eps3
|  |  | 0 | 0 |  |  | 0 | 0 | 0 | 0 | 0 | 0
|  |  | 0.05268268 | 0.04020101 |  |  | 0.05268268 | 0.04020101 | 0.09150446 | 0.04020101 | 0.06633526 | 0.04020101
|  |  | 0.01254208 | 0.08040201 |  |  | 0.01254208 | 0.08040201 | 0.1117043 | 0.08040201 | 0.1211371 | 0.08040201
|  |  | 0.1550787 | 0.120603 |  |  | 0.1550787 | 0.120603 | 0.2043904 | 0.120603 | 0.1043937 | 0.120603
|  |  | 0.08079302 | 0.160804 |  |  | 0.08079302 | 0.160804 | 0.3758539 | 0.160804 | 0.2175935 | 0.160804
|  |  | 0.1226856 | 0.201005 |  |  | 0.1226856 | 0.201005 | 0.4253857 | 0.201005 | 0.1957248 | 0.201005
|  |  | 0.2652568 | 0.241206 |  |  | 0.2652568 | 0.241206 | 0.5917767 | 0.241206 | 0.3362758 | 0.241206
|  |  | 0.2750073 | 0.281407 |  |  | 0.2750073 | 0.281407 | 0.552318 | 0.281407 | 0.3802349 | 0.281407
|  |  | 0.3989375 | 0.321608 |  |  | 0.3989375 | 0.321608 | 0.7013005 | 0.321608 | 0.4445903 | 0.321608
|  |  | 0.3575479 | 0.361809 |  |  | 0.3575479 | 0.361809 | 0.8200152 | 0.361809 | 0.4313305 | 0.361809
|  |  | 0.4743391 | 0.4020101 |  |  | 0.4743391 | 0.4020101 | 0.9272531 | 0.4020101 | 0.5654436 | 0.4020101
|  |  | 0.5343114 | 0.4422111 |  |  | 0.5343114 | 0.4422111 | 1.002305 | 0.4422111 | 0.565918 | 0.4422111
|  |  | 0.5154655 | 0.4824121 |  |  | 0.5154655 | 0.4824121 | 1.109462 | 0.4824121 | 0.695242 | 0.4824121
|  |  | 0.5973018 | 0.5226131 |  |  | 0.5973018 | 0.5226131 | 1.164016 | 0.5226131 | 0.7329039 | 0.5226131
|  |  | 0.6653208 | 0.5628141 |  |  | 0.6653208 | 0.5628141 | 1.363256 | 0.5628141 | 0.860392 | 0.5628141
|  |  | 0.7320231 | 0.6030151 |  |  | 0.7320231 | 0.6030151 | 1.428974 | 0.6030151 | 0.8851947 | 0.6030151
|  |  | 0.6764091 | 0.6432161 |  |  | 0.6764091 | 0.6432161 | 1.533962 | 0.6432161 | 0.9618001 | 0.6432161
|  |  | 0.7409793 | 0.6834171 |  |  | 0.7409793 | 0.6834171 | 1.505509 | 0.6834171 | 0.9371966 | 0.6834171
|  |  | 0.8482342 | 0.7236181 |  |  | 0.8482342 | 0.7236181 | 1.681908 | 0.7236181 | 0.9593726 | 0.7236181
|  |  | 0.9381744 | 0.7638191 |  |  | 0.9381744 | 0.7638191 | 1.718448 | 0.7638191 | 1.129316 | 0.7638191
|  |  | 0.9863003 | 0.8040201 |  |  | 0.9863003 | 0.8040201 | 1.833422 | 0.8040201 | 1.068016 | 0.8040201
|  |  | 0.9231124 | 0.8442211 |  |  | 0.9231124 | 0.8442211 | 1.924119 | 0.8442211 | 1.11796 | 0.8442211
|  |  | 0.9846112 | 0.8844221 |  |  | 0.9846112 | 0.8844221 | 1.941331 | 0.8844221 | 1.283137 | 0.8844221
|  |  | 1.040797 | 0.9246231 |  |  | 1.040797 | 0.9246231 | 1.933349 | 0.9246231 | 1.321035 | 0.9246231
|  |  | 1.034171 | 0.9648241 |  |  | 1.034171 | 0.9648241 | 2.072464 | 0.9648241 | 1.328142 | 0.9648241
|  |  | 1.160233 | 1.005025 |  |  | 1.160233 | 1.005025 | 2.154967 | 1.005025 | 1.386446 | 1.005025
|  |  | 1.234984 | 1.045226 |  |  | 1.234984 | 1.045226 | 2.212149 | 1.045226 | 1.477436 | 1.045226
|  |  | 1.216424 | 1.085427 |  |  | 1.216424 | 1.085427 | 2.1548 | 1.085427 | 1.429601 | 1.085427
|  |  | 1.318554 | 1.125628 |  |  | 1.318554 | 1.125628 | 2.259212 | 1.125628 | 1.540428 | 1.125628
|  |  | 1.393374 | 1.165829 |  |  | 1.393374 | 1.165829 | 2.252676 | 1.165829 | 1.527406 | 1.165829
|  |  | 1.352385 | 1.20603 |  |  | 1.352385 | 1.20603 | 2.276483 | 1.20603 | 1.681523 | 1.20603
|  |  | 1.471087 | 1.246231 |  |  | 1.471087 | 1.246231 | 2.338423 | 1.246231 | 1.720767 | 1.246231
|  |  | 1.39198 | 1.286432 |  |  | 1.39198 | 1.286432 | 2.438288 | 1.286432 | 1.740627 | 1.286432
|  |  | 1.524066 | 1.326633 |  |  | 1.524066 | 1.326633 | 2.340108 | 1.326633 | 1.808091 | 1.326633
|  |  | 1.510845 | 1.366834 |  |  | 1.510845 | 1.366834 | 2.479855 | 1.366834 | 1.844147 | 1.366834
|  |  | 1.538817 | 1.407035 |  |  | 1.538817 | 1.407035 | 2.440348 | 1.407035 | 1.804784 | 1.407035
|  |  | 1.603483 | 1.447236 |  |  | 1.603483 | 1.447236 | 2.384085 | 1.447236 | 1.95799 | 1.447236
|  |  | 1.595842 | 1.487437 |  |  | 1.595842 | 1.487437 | 2.489566 | 1.487437 | 1.909753 | 1.487437
|  |  | 1.714897 | 1.527638 |  |  | 1.714897 | 1.527638 | 2.466291 | 1.527638 | 1.913561 | 1.527638
|  |  | 1.746147 | 1.567839 |  |  | 1.746147 | 1.567839 | 2.521759 | 1.567839 | 2.080904 | 1.567839
|  |  | 1.838093 | 1.60804 |  |  | 1.838093 | 1.60804 | 2.557969 | 1.60804 | 2.048268 | 1.60804
|  |  | 1.890235 | 1.648241 |  |  | 1.890235 | 1.648241 | 2.490922 | 1.648241 | 2.134143 | 1.648241
|  |  | 1.887073 | 1.688442 |  |  | 1.887073 | 1.688442 | 2.531618 | 1.688442 | 2.095517 | 1.688442
|  |  | 1.958609 | 1.728643 |  |  | 1.958609 | 1.728643 | 2.506054288 | 1.728643 | 2.117878 | 1.728643
|  |  | 1.974343 | 1.768844 |  |  | 1.974343 | 1.768844 | 2.658232 | 1.768844 | 2.186714 | 1.768844
|  |  | 1.996275 | 1.809045 |  |  | 1.996275 | 1.809045 | 2.619651 | 1.809045 | 2.235514 | 1.809045
|  |  | 2.056406 | 1.849246 |  |  | 2.056406 | 1.849246 | 2.541309 | 1.849246 | 2.294266 | 1.849246
|  |  | 2.066235 | 1.889447 |  |  | 2.066235 | 1.889447 | 2.634208 | 1.889447 | 2.299458 | 1.889447
|  |  | 2.09332 | 1.929648 |  |  | 2.09332 | 1.929648 | 2.563846 | 1.929648 | 2.260078 | 1.929648
|  |  | 2.095455 | 1.969849 |  |  | 2.095455 | 1.969849 | 2.634723 | 1.969849 | 2.309616 | 1.969849
|  |  | 2.209982 | 2.01005 |  |  | 2.209982 | 2.01005 | 2.710338 | 2.01005 | 2.367599 | 2.01005
|  |  | 2.280668 | 2.050251 |  |  | 2.280668 | 2.050251 | 2.708192 | 2.050251 | 2.334389 | 2.050251
|  |  | 2.240778 | 2.090452 |  |  | 2.240778 | 2.090452 | 2.759283 | 2.090452 | 2.366799 | 2.090452
|  |  | 2.341081 | 2.130653 |  |  | 2.341081 | 2.130653 | 2.763612 | 2.130653 | 2.452275 | 2.130653
|  |  | 2.366843 | 2.170854 |  |  | 2.366843 | 2.170854 | 2.758177 | 2.170854 | 2.531262 | 2.170854
|  |  | 2.34483 | 2.211055 |  |  | 2.34483 | 2.211055 | 2.744979 | 2.211055 | 2.559207 | 2.211055
|  |  | 2.482811 | 2.251256 |  |  | 2.482811 | 2.251256 | 2.739017 | 2.251256 | 2.573056 | 2.251256
|  |  | 2.435551 | 2.291457 |  |  | 2.435551 | 2.291457 | 2.78929 | 2.291457 | 2.593256 | 2.291457
|  |  | 2.549318 | 2.331658 |  |  | 2.549318 | 2.331658 | 2.763799 | 2.331658 | 2.620251 | 2.331658
|  |  | 2.503879 | 2.371859 |  |  | 2.503879 | 2.371859 | 2.727542 | 2.371859 | 2.624989 | 2.371859
|  |  | 2.691001 | 2.41206 |  |  | 2.691001 | 2.41206 | 2.734519 | 2.41206 | 2.670915 | 2.41206
|  |  | 2.64645 | 2.452261 |  |  | 2.64645 | 2.452261 | 2.768731 | 2.452261 | 2.704976 | 2.452261
|  |  | 2.651993 | 2.492462 |  |  | 2.651993 | 2.492462 | 2.814176 | 2.492462 | 2.604617 | 2.492462
|  |  | 2.735398 | 2.532663 |  |  | 2.735398 | 2.532663 | 2.769354 | 2.532663 | 2.692785 | 2.532663
|  |  | 2.783931 | 2.572864 |  |  | 2.783931 | 2.572864 | 2.847764 | 2.572864 | 2.781426 | 2.572864
|  |  | 2.788359 | 2.613065 |  |  | 2.788359 | 2.613065 | 2.819907 | 2.613065 | 2.718486 | 2.613065
|  |  | 2.886949 | 2.653266 |  |  | 2.886949 | 2.653266 | 2.834281 | 2.653266 | 2.696912 | 2.653266
|  |  | 2.806468 | 2.693467 |  |  | 2.806468 | 2.693467 | 2.797387 | 2.693467 | 2.712148 | 2.693467
|  |  | 2.952184 | 2.733668 |  |  | 2.952184 | 2.733668 | 2.906223 | 2.733668 | 2.772142 | 2.733668
|  |  | 2.960862 | 2.773869 |  |  | 2.960862 | 2.773869 | 2.80679 | 2.773869 | 2.844839 | 2.773869
|  |  | 2.99077 | 2.81407 |  |  | 2.99077 | 2.81407 | 2.866087 | 2.81407 | 2.799186 | 2.81407
|  |  | 3.010675 | 2.854271 |  |  | 3.010675 | 2.854271 | 2.962114 | 2.854271 | 2.861628 | 2.854271
|  |  | 2.982344 | 2.894472 |  |  | 2.982344 | 2.894472 | 2.87987 | 2.894472 | 2.884113 | 2.894472
|  |  | 3.026043 | 2.934673 |  |  | 3.026043 | 2.934673 | 2.853855 | 2.934673 | 2.923585 | 2.934673
|  |  | 3.063925 | 2.974874 |  |  | 3.063925 | 2.974874 | 2.888567 | 2.974874 | 2.919491 | 2.974874
|  |  | 3.040923 | 3.015075 |  |  | 3.040923 | 3.015075 | 2.872508 | 3.015075 | 2.956778 | 3.015075
|  |  | 3.016405 | 3.055276 |  |  | 3.016405 | 3.055276 | 2.871677 | 3.055276 | 2.907891 | 3.055276
|  |  | 3.007866 | 3.095477 |  |  | 3.007866 | 3.095477 | 2.946072 | 3.095477 | 3.002776 | 3.095477
|  |  | 3.025307 | 3.135678 |  |  | 3.025307 | 3.135678 | 2.910694 | 3.135678 | 2.945379 | 3.135678
|  |  | 2.966227 | 3.175879 |  |  | 2.966227 | 3.175879 | 2.887042 | 3.175879 | 3.034648 | 3.175879
|  |  | 2.999628 | 3.21608 |  |  | 2.999628 | 3.21608 | 2.945616 | 3.21608 | 2.903526 | 3.21608
|  |  | 2.93101 | 3.256281 |  |  | 2.93101 | 3.256281 | 2.882915 | 3.256281 | 2.943962 | 3.256281
|  |  | 3.041872 | 3.296482 |  |  | 3.041872 | 3.296482 | 2.90094 | 3.296482 | 3.025401 | 3.296482
|  |  | 3.011716 | 3.336683 |  |  | 3.011716 | 3.336683 | 2.922688 | 3.336683 | 3.066789 | 3.336683
|  |  | 2.970542 | 3.376884 |  |  | 2.970542 | 3.376884 | 2.958661 | 3.376884 | 3.07285 | 3.376884
|  |  | 2.95235 | 3.417085 |  |  | 2.95235 | 3.417085 | 3.028858 | 3.417085 | 3.019836 | 3.417085
|  |  | 2.99064 | 3.457286 |  |  | 2.99064 | 3.457286 | 2.947277 | 3.457286 | 2.960701 | 3.457286
|  |  | 3.029412 | 3.497487 |  |  | 3.029412 | 3.497487 | 2.94242 | 3.497487 | 3.068423 | 3.497487
|  |  | 3.006668 | 3.537688 |  |  | 3.006668 | 3.537688 | 2.980785 | 3.537688 | 2.957507 | 3.537688
|  |  | 2.936407 | 3.577889 |  |  | 2.936407 | 3.577889 | 3.059871 | 3.577889 | 2.922456 | 3.577889
|  |  | 2.951129 | 3.61809 |  |  | 2.951129 | 3.61809 | 3.01018 | 3.61809 | 2.958775 | 3.61809
|  |  | 3.020836 | 3.658291 |  |  | 3.020836 | 3.658291 | 2.943709 | 3.658291 | 2.938469 | 3.658291
|  |  | 2.939027 | 3.698492 |  |  | 2.939027 | 3.698492 | 3.029459 | 3.698492 | 2.99454 | 3.698492
|  |  | 3.006202 | 3.738693 |  |  | 3.006202 | 3.738693 | 2.960429 | 3.738693 | 2.985994 | 3.738693
|  |  | 3.013363 | 3.778894 |  |  | 3.013363 | 3.778894 | 3.030119 | 3.778894 | 3.050334 | 3.778894
|  |  | 2.917009 | 3.819095 |  |  | 2.917009 | 3.819095 | 3.054029 | 3.819095 | 3.001564 | 3.819095
|  |  | 2.950641 | 3.859296 |  |  | 2.950641 | 3.859296 | 2.976657 | 3.859296 | 3.025189 | 3.859296
|  |  | 2.939758 | 3.899497 |  |  | 2.939758 | 3.899497 | 3.010004 | 3.899497 | 2.933713 | 3.899497
|  |  | 2.964862 | 3.939698 |  |  | 2.964862 | 3.939698 | 3.083387 | 3.939698 | 3.035639 | 3.939698
|  |  | 3.029453 | 3.979899 |  |  | 3.029453 | 3.979899 | 2.956352 | 3.979899 | 2.988973 | 3.979899
|  |  | 2.95303 | 4.020101 |  |  | 2.95303 | 4.020101 | 2.943311 | 4.020101 | 3.045217 | 4.020101
|  |  | 2.971595 | 4.060302 |  |  | 2.971595 | 4.060302 | 3.080215 | 4.060302 | 2.919377 | 4.060302
|  |  | 2.971648 | 4.100503 |  |  | 2.971648 | 4.100503 | 2.956048 | 4.100503 | 2.952457 | 4.100503
|  |  | 2.954688 | 4.140704 |  |  | 2.954688 | 4.140704 | 2.925837 | 4.140704 | 2.993959 | 4.140704
|  |  | 3.006217 | 4.180905 |  |  | 3.006217 | 4.180905 | 2.977107 | 4.180905 | 3.03039 | 4.180905
|  |  | 2.986735 | 4.221106 |  |  | 2.986735 | 4.221106 | 2.931385 | 4.221106 | 3.024752 | 4.221106
|  |  | 3.018741 | 4.261307 |  |  | 3.018741 | 4.261307 | 2.941698 | 4.261307 | 2.91705 | 4.261307
|  |  | 2.910237 | 4.301508 |  |  | 2.910237 | 4.301508 | 2.980071 | 4.301508 | 3.008287 | 4.301508
|  |  | 3.015222 | 4.341709 |  |  | 3.015222 | 4.341709 | 3.037531 | 4.341709 | 2.944969 | 4.341709
|  |  | 3.042698 | 4.38191 |  |  | 3.042698 | 4.38191 | 3.019104 | 4.38191 | 3.0076 | 4.38191
|  |  | 3.040164 | 4.422111 |  |  | 3.040164 | 4.422111 | 3.013317 | 4.422111 | 2.924682 | 4.422111
|  |  | 3.03762 | 4.462312 |  |  | 3.03762 | 4.462312 | 2.965196 | 4.462312 | 2.997221 | 4.462312
|  |  | 2.941068 | 4.502513 |  |  | 2.941068 | 4.502513 | 3.003767 | 4.502513 | 2.989721 | 4.502513
|  |  | 3.037007 | 4.542714 |  |  | 3.037007 | 4.542714 | 3.029056 | 4.542714 | 2.942685 | 4.542714
|  |  | 2.946437 | 4.582915 |  |  | 2.946437 | 4.582915 | 2.94459 | 4.582915 | 2.926618 | 4.582915
|  |  | 3.00036 | 4.623116 |  |  | 3.00036 | 4.623116 | 3.015895 | 4.623116 | 2.945525 | 4.623116
|  |  | 3.046275 | 4.663317 |  |  | 3.046275 | 4.663317 | 2.980498 | 4.663317 | 3.002408 | 4.663317
|  |  | 2.896682 | 4.703518 |  |  | 2.896682 | 4.703518 | 2.895424 | 4.703518 | 3.008273 | 4.703518
|  |  | 2.985583 | 4.743719 |  |  | 2.985583 | 4.743719 | 2.8712 | 4.743719 | 2.946622 | 4.743719
|  |  | 2.989976 | 4.78392 |  |  | 2.989976 | 4.78392 | 2.849352 | 4.78392 | 2.982462 | 4.78392
|  |  | 2.992364 | 4.824121 |  |  | 2.992364 | 4.824121 | 2.853907 | 4.824121 | 2.913295 | 4.824121
|  |  | 3.029245 | 4.864322 |  |  | 3.029245 | 4.864322 | 2.968891 | 4.864322 | 2.955626 | 4.864322
|  |  | 2.986621 | 4.904523 |  |  | 2.986621 | 4.904523 | 2.939329 | 4.904523 | 2.987458 | 4.904523
|  |  | 2.894492 | 4.944724 |  |  | 2.894492 | 4.944724 | 2.83275 | 4.944724 | 2.979297 | 4.944724
|  |  | 2.973357 | 4.984925 |  |  | 2.973357 | 4.984925 | 2.905178 | 4.984925 | 2.953145 | 4.984925
|  |  | 2.930218 | 5.025126 |  |  | 2.930218 | 5.025126 | 2.95414 | 5.025126 | 2.975508 | 5.025126
|  |  | 2.903575 | 5.065327 |  |  | 2.903575 | 5.065327 | 2.881662 | 5.065327 | 2.98939 | 5.065327
|  |  | 2.943927 | 5.105528 |  |  | 2.943927 | 5.105528 | 2.814771 | 5.105528 | 2.971793 | 5.105528
|  |  | 2.961276 | 5.145729 |  |  | 2.961276 | 5.145729 | 2.827493 | 5.145729 | 2.975224 | 5.145729
|  |  | 2.904621 | 5.18593 |  |  | 2.904621 | 5.18593 | 2.868854 | 5.18593 | 2.913685 | 5.18593
|  |  | 3.031964 | 5.226131 |  |  | 3.031964 | 5.226131 | 2.788381 | 5.226131 | 2.921681 | 5.226131
|  |  | 2.989804 | 5.266332 |  |  | 2.989804 | 5.266332 | 2.9096 | 5.266332 | 2.977216 | 5.266332
|  |  | 2.899141 | 5.306533 |  |  | 2.899141 | 5.306533 | 2.848037 | 5.306533 | 2.832294 | 5.306533
|  |  | 2.898976 | 5.346734 |  |  | 2.898976 | 5.346734 | 2.830218 | 5.346734 | 2.874419 | 5.346734
|  |  | 2.97281 | 5.386935 |  |  | 2.97281 | 5.386935 | 2.83667 | 5.386935 | 2.896096 | 5.386935
|  |  | 2.992143 | 5.427136 |  |  | 2.992143 | 5.427136 | 2.853419 | 5.427136 | 2.849328 | 5.427136
|  |  | 3.026474 | 5.467337 |  |  | 3.026474 | 5.467337 | 2.775492 | 5.467337 | 2.83862 | 5.467337
|  |  | 3.021305 | 5.507538 |  |  | 3.021305 | 5.507538 | 2.767414 | 5.507538 | 2.929474 | 5.507538
|  |  | 3.001135 | 5.547739 |  |  | 3.001135 | 5.547739 | 2.734212 | 5.547739 | 2.869847 | 5.547739
|  |  | 2.914966 | 5.58794 |  |  | 2.914966 | 5.58794 | 2.869913 | 5.58794 | 2.904215 | 5.58794
|  |  | 2.929797 | 5.628141 |  |  | 2.929797 | 5.628141 | 2.817042 | 5.628141 | 2.938078 | 5.628141
|  |  | 2.917128 | 5.668342 |  |  | 2.917128 | 5.668342 | 2.764126 | 5.668342 | 2.827437 | 5.668342
|  |  | 2.93246 | 5.708543 |  |  | 2.93246 | 5.708543 | 2.816191 | 5.708543 | 2.90679 | 5.708543
|  |  | 2.941294 | 5.748744 |  |  | 2.941294 | 5.748744 | 2.818763 | 5.748744 | 2.853639 | 5.748744
|  |  | 2.89313 | 5.788945 |  |  | 2.89313 | 5.788945 | 2.84637 | 5.788945 | 2.836483 | 5.788945
|  |  | 3.014961 | 5.829146 |  |  | 3.014961 | 5.829146 | 2.857389 | 5.829146 | 2.825822 | 5.829146
|  |  | 2.909772 | 5.869347 |  |  | 2.909772 | 5.869347 | 2.750942 | 5.869347 | 2.883656 | 5.869347
|  |  | 3.010064 | 5.909548 |  |  | 3.010064 | 5.909548 | 2.85351 | 5.909548 | 2.918486 | 5.909548
|  |  | 2.928834 | 5.949749 |  |  | 2.928834 | 5.949749 | 2.810591 | 5.949749 | 2.879311 | 5.949749
|  |  | 2.921086 | 5.98995 |  |  | 2.921086 | 5.98995 | 2.784687 | 5.98995 | 2.86463 | 5.98995
|  |  | 2.947817 | 6.030151 |  |  | 2.947817 | 6.030151 | 2.766297 | 6.030151 | 2.881445 | 6.030151
|  |  | 3.015529 | 6.070352 |  |  | 3.015529 | 6.070352 | 2.817921 | 6.070352 | 2.838756 | 6.070352
|  |  | 2.977223 | 6.110553 |  |  | 2.977223 | 6.110553 | 2.73156 | 6.110553 | 2.844561 | 6.110553
|  |  | 2.965898 | 6.150754 |  |  | 2.965898 | 6.150754 | 2.807213 | 6.150754 | 2.782362 | 6.150754
|  |  | 2.984054 | 6.190955 |  |  | 2.984054 | 6.190955 | 2.808382 | 6.190955 | 2.814658 | 6.190955
|  |  | 3.022692 | 6.231156 |  |  | 3.022692 | 6.231156 | 2.850565 | 6.231156 | 2.926949 | 6.231156
|  |  | 2.891813 | 6.271357 |  |  | 2.891813 | 6.271357 | 2.853764 | 6.271357 | 2.798735 | 6.271357
|  |  | 2.918416 | 6.311558 |  |  | 2.918416 | 6.311558 | 2.810977 | 6.311558 | 2.824017 | 6.311558
|  |  | 2.965502 | 6.351759 |  |  | 2.965502 | 6.351759 | 2.802206 | 6.351759 | 2.822293 | 6.351759
|  |  | 2.916572 | 6.39196 |  |  | 2.916572 | 6.39196 | 2.739451 | 6.39196 | 2.858565 | 6.39196
|  |  | 2.932624 | 6.432161 |  |  | 2.932624 | 6.432161 | 2.843212 | 6.432161 | 2.904832 | 6.432161
|  |  | 2.928661 | 6.472362 |  |  | 2.928661 | 6.472362 | 2.797488 | 6.472362 | 2.847594 | 6.472362
|  |  | 3.000682 | 6.512563 |  |  | 3.000682 | 6.512563 | 2.796781 | 6.512563 | 2.869852 | 6.512563
|  |  | 2.983187 | 6.552764 |  |  | 2.983187 | 6.552764 | 2.723089 | 6.552764 | 2.775105 | 6.552764
|  |  | 2.890676 | 6.592965 |  |  | 2.890676 | 6.592965 | 2.718914 | 6.592965 | 2.823353 | 6.592965
|  |  | 2.872151 | 6.633166 |  |  | 2.872151 | 6.633166 | 2.743755 | 6.633166 | 2.901596 | 6.633166
|  |  | 2.860111 | 6.673367 |  |  | 2.860111 | 6.673367 | 2.845113 | 6.673367 | 2.878334 | 6.673367
|  |  | 2.981557 | 6.713568 |  |  | 2.981557 | 6.713568 | 2.825988 | 6.713568 | 2.899568 | 6.713568
|  |  | 2.976488 | 6.753769 |  |  | 2.976488 | 6.753769 | 2.74488 | 6.753769 | 2.813296 | 6.753769
|  |  | 2.912906 | 6.79397 |  |  | 2.912906 | 6.79397 | 2.701789 | 6.79397 | 2.85002 | 6.79397
|  |  | 2.90631 | 6.834171 |  |  | 2.90631 | 6.834171 | 2.784715 | 6.834171 | 2.864739 | 6.834171
|  |  | 2.950701 | 6.874372 |  |  | 2.950701 | 6.874372 | 2.772658 | 6.874372 | 2.855954 | 6.874372
|  |  | 2.973079 | 6.914573 |  |  | 2.973079 | 6.914573 | 2.842119 | 6.914573 | 2.775664 | 6.914573
|  |  | 2.919944 | 6.954774 |  |  | 2.919944 | 6.954774 | 2.740097 | 6.954774 | 2.754368 | 6.954774
|  |  | 2.887297 | 6.994975 |  |  | 2.887297 | 6.994975 | 2.746593 | 6.994975 | 2.755568 | 6.994975
|  |  | 2.932638 | 7.035176 |  |  | 2.932638 | 7.035176 | 2.785108 | 7.035176 | 2.842264 | 7.035176
|  |  | 2.973968 | 7.075377 |  |  | 2.973968 | 7.075377 | 2.74814 | 7.075377 | 2.766454 | 7.075377
|  |  | 2.883286 | 7.115578 |  |  | 2.883286 | 7.115578 | 2.80219 | 7.115578 | 2.80114 | 7.115578
|  |  | 2.880093 | 7.155779 |  |  | 2.880093 | 7.155779 | 2.820759 | 7.155779 | 2.818821 | 7.155779
|  |  | 2.928889 | 7.19598 |  |  | 2.928889 | 7.19598 | 2.729347 | 7.19598 | 2.741997 | 7.19598
|  |  | 2.897174 | 7.236181 |  |  | 2.897174 | 7.236181 | 2.716953 | 7.236181 | 2.857169 | 7.236181
|  |  | 2.87045 | 7.276382 |  |  | 2.87045 | 7.276382 | 2.744578 | 7.276382 | 2.827835 | 7.276382
|  |  | 2.887715 | 7.316583 |  |  | 2.887715 | 7.316583 | 2.722722 | 7.316583 | 2.774997 | 7.316583
|  |  | 2.926471 | 7.356784 |  |  | 2.926471 | 7.356784 | 2.728385 | 7.356784 | 2.785154 | 7.356784
|  |  | 2.900218 | 7.396985 |  |  | 2.900218 | 7.396985 | 2.699567 | 7.396985 | 2.818807 | 7.396985
|  |  | 2.961456 | 7.437186 |  |  | 2.961456 | 7.437186 | 2.743769 | 7.437186 | 2.825454 | 7.437186
|  |  | 2.912684 | 7.477387 |  |  | 2.912684 | 7.477387 | 2.75349 | 7.477387 | 2.831097 | 7.477387
|  |  | 2.893905 | 7.517588 |  |  | 2.893905 | 7.517588 | 2.725732 | 7.517588 | 2.851235 | 7.517588
|  |  | 2.862617 | 7.557789 |  |  | 2.862617 | 7.557789 | 2.827992 | 7.557789 | 2.703869 | 7.557789
|  |  | 2.983822 | 7.59799 |  |  | 2.983822 | 7.59799 | 2.689773 | 7.59799 | 2.848997 | 7.59799
|  |  | 2.932519 | 7.638191 |  |  | 2.932519 | 7.638191 | 2.694075 | 7.638191 | 2.824621 | 7.638191
|  |  | 2.962209 | 7.678392 |  |  | 2.962209 | 7.678392 | 2.775896 | 7.678392 | 2.81424 | 7.678392
|  |  | 2.835893 | 7.718593 |  |  | 2.835893 | 7.718593 | 2.765238 | 7.718593 | 2.740854 | 7.718593
|  |  | 2.959569 | 7.758794 |  |  | 2.959569 | 7.758794 | 2.7816 | 7.758794 | 2.745964 | 7.758794
|  |  | 2.965739 | 7.798995 |  |  | 2.965739 | 7.798995 | 2.702484 | 7.798995 | 2.795569 | 7.798995
|  |  | 2.888904 | 7.839196 |  |  | 2.888904 | 7.839196 | 2.813888 | 7.839196 | 2.724669 | 7.839196
|  |  | 2.889062 | 7.879397 |  |  | 2.889062 | 7.879397 | 2.779813 | 7.879397 | 2.760764 | 7.879397
|  |  | 2.947215 | 7.919598 |  |  | 2.947215 | 7.919598 | 2.769759 | 7.919598 | 2.766355 | 7.919598
|  |  | 2.839864 | 7.959799 |  |  | 2.839864 | 7.959799 | 2.784727 | 7.959799 | 2.696941 | 7.959799
|  |  | 2.952507 | 8 |  |  | 2.952507 | 8 | 2.761716 | 8 | 2.796022 | 8