## 1
Общество с ограниченной ответственностью "Инженерная геология" (ООО "ИнжГео") | [9 empty] | Общество с ограниченной ответственностью "Инженерная геология" (ООО "ИнжГео")
Юр. адрес: 117279, г. Москва, ул. Миклухо-Маклая, 36 а, этаж 5, пом. XXIII к. 76-84 | [9 empty] | Юр. адрес: 117279, г. Москва, ул. Миклухо-Маклая, 36 а, этаж 5, пом. XXIII к. 76-84
Телефон/факс +7 (495) 132-30-00, Адрес электронной почты inbox@inj-geo.ru | [9 empty] | Телефон/факс +7 (495) 132-30-00, Адрес электронной почты inbox@inj-geo.ru
Испытательная лаборатория ООО «ИнжГео» | [9 empty] | Испытательная лаборатория ООО «ИнжГео»
Адрес места осуществления деятельности лаборатории: г. Москва, просп. Вернадского, д. 51, стр. 1 | [9 empty] | Адрес места осуществления деятельности лаборатории: г. Москва, просп. Вернадского, д. 51, стр. 1
Телефон +7(910)4557682, E-mail: slg85@mail.ru | [9 empty] | Телефон +7(910)4557682, E-mail: slg85@mail.ru
Протокол испытаний № 19-523-22 от 29-04-2022
Наименование и адрес заказчика: Переход трубопровода через р. Енисей
Наименование объекта: ООО Регионстрой
Наименование используемого метода/методики: ГОСТ 12248.4-2020 | [9 empty] | Наименование используемого метода/методики: ГОСТ 12248.3-2020
Условия проведения испытания: температура окружающей среды (18 - 25)0С, влажность воздуха (40 - 75)% | [9 empty] | Условия проведения испытания: температура окружающей среды (18 - 25)0С, влажность воздуха (40 - 75)%
Дата получение объекта подлежащего испытаниям: 07.04.2022
Дата испытания: 07.04.2022-29.04.2022
Испытание грунтов методом трехосного сжатия | [9 empty] | Испытание грунтов методом трехосного сжатия
Лабораторный номер: |  |  |  |  | We, д.е. = |  |  |  |  | Лабораторный номер: |  | 52330 |  |  |  | We, д.е. = | 0.268988716
Номер скважины: |  |  |  |  | ρ, г/см3 = |  |  |  |  | Номер скважины: |  | BH-101 |  |  |  | ρ, г/см3 = | 1.8
Глубина отбора, м: |  |  |  |  | ρs, г/см3 = |  |  |  |  | Глубина отбора, м: |  | 0.9 |  |  |  | ρs, г/см3 = | 2.74
Наименование грунта: |  |  |  |  | e, д.е. = |  |  |  |  | Наименование грунта: |  | Суглинок щебенистый, мягкопластичный, легкий пылеватый |  |  |  | e, д.е. = | 0.9316828
Схема проведения опыта: |  |  |  |  | IL, д.е. = |  |  |  |  | Схема проведения опыта: |  | КД |  |  |  | IL, д.е. = | 0.8
Результаты испытаний | [9 empty] | Результаты испытаний
[11 empty] | Нормальное напряжение σ, МПа | Касательное напряжение t, МПа | tg ϕ | Угол внутреннего трения ϕ, град. | Удельное сцепление C, МПа
[11 empty] | 0.1 | 0.06639702 | [5 empty] | 1
[11 empty] | 0.15 | 0.1145955
|  | Модуль деформации, МПа: | [8 empty] | 0.2 | 0.102794
Е0=
E50 =
|  | Коэф. Поперечной деформации, ϑ = | [8 empty] | Эффективные значения угла внутреннего трения и удельного сцепления ϕ', С'
[11 empty] | ϕ', град. = | 20
[11 empty] | С', МПа = | 0.04
| Исполнитель: |  |  |  |  | Морозов Д.С. |  |  |  |  | Исполнитель: |  |  |  |  | Морозов Д.С.
| Начальник исп. лаборатории: |  |  |  |  | Семиколенова Л.Г. |  |  |  |  | Начальник исп. лаборатории: |  |  |  |  | Семиколенова Л.Г.
Лист 1 , всего листов 2 | [9 empty] | Лист 2 , всего листов 2
Частичное воспроизведение протокола испытаний без письменного разрешения ООО «ИнжГео» ЗАПРЕЩАЕТСЯ | [9 empty] | Частичное воспроизведение протокола испытаний без письменного разрешения ООО «ИнжГео» ЗАПРЕЩАЕТСЯ
|  |  | второй график |  | первый график
|  |  | dev | eps | sigma |  | dev1 | eps1 | dev2 | eps2 | dev3 | eps3
|  |  | 0 | 0 |  |  | 0 | 0 | 0 | 0 | 0 | 0
|  |  | 0.001756842 | 0.04020101 |  |  | 0.001756842 | 0.04020101 | 0.0002765302 | 0.04020101 | 0.0006936595 | 0.04020101
|  |  | 0.002509677 | 0.08040201 |  |  | 0.002509677 | 0.08040201 | 0.004159904 | 0.08040201 | 0.001866655 | 0.08040201
|  |  | 0.005256871 | 0.120603 |  |  | 0.005256871 | 0.120603 | 0.0106281 | 0.120603 | 0.001518892 | 0.120603
|  |  | 0.004496787 | 0.160804 |  |  | 0.004496787 | 0.160804 | 0.01415909 | 0.160804 | 0.007150275 | 0.160804
|  |  | 0.00572779 | 0.201005 |  |  | 0.00572779 | 0.201005 | 0.01823085 | 0.201005 | 0.01076071 | 0.201005
|  |  | 0.008948245 | 0.241206 |  |  | 0.008948245 | 0.241206 | 0.02682135 | 0.241206 | 0.01235009 | 0.241206
|  |  | 0.01015652 | 0.281407 |  |  | 0.01015652 | 0.281407 | 0.02740859 | 0.281407 | 0.01241834 | 0.281407
|  |  | 0.01135097 | 0.321608 |  |  | 0.01135097 | 0.321608 | 0.03097052 | 0.321608 | 0.01546535 | 0.321608
|  |  | 0.01502997 | 0.361809 |  |  | 0.01502997 | 0.361809 | 0.03598513 | 0.361809 | 0.01449103 | 0.361809
|  |  | 0.01669188 | 0.4020101 |  |  | 0.01669188 | 0.4020101 | 0.04143039 | 0.4020101 | 0.01949528 | 0.4020101
|  |  | 0.01783507 | 0.4422111 |  |  | 0.01783507 | 0.4422111 | 0.04878427 | 0.4422111 | 0.02047801 | 0.4422111
|  |  | 0.0179579 | 0.4824121 |  |  | 0.0179579 | 0.4824121 | 0.05002476 | 0.4824121 | 0.02193913 | 0.4824121
|  |  | 0.02005873 | 0.5226131 |  |  | 0.02005873 | 0.5226131 | 0.05612984 | 0.5226131 | 0.02637853 | 0.5226131
|  |  | 0.02313593 | 0.5628141 |  |  | 0.02313593 | 0.5628141 | 0.06057746 | 0.5628141 | 0.02629612 | 0.5628141
|  |  | 0.02518787 | 0.6030151 |  |  | 0.02518787 | 0.6030151 | 0.06034562 | 0.6030151 | 0.02969181 | 0.6030151
|  |  | 0.02371291 | 0.6432161 |  |  | 0.02371291 | 0.6432161 | 0.06841229 | 0.6432161 | 0.02756549 | 0.6432161
|  |  | 0.02820941 | 0.6834171 |  |  | 0.02820941 | 0.6834171 | 0.06825544 | 0.6834171 | 0.03041709 | 0.6834171
|  |  | 0.02917574 | 0.7236181 |  |  | 0.02917574 | 0.7236181 | 0.07085306 | 0.7236181 | 0.03474649 | 0.7236181
|  |  | 0.03111026 | 0.7638191 |  |  | 0.03111026 | 0.7638191 | 0.0756831 | 0.7638191 | 0.03705361 | 0.7638191
|  |  | 0.03201135 | 0.8040201 |  |  | 0.03201135 | 0.8040201 | 0.07822357 | 0.8040201 | 0.03633834 | 0.8040201
|  |  | 0.03237735 | 0.8442211 |  |  | 0.03237735 | 0.8442211 | 0.08245242 | 0.8442211 | 0.0391006 | 0.8442211
|  |  | 0.03520664 | 0.8844221 |  |  | 0.03520664 | 0.8844221 | 0.08134763 | 0.8844221 | 0.04134029 | 0.8844221
|  |  | 0.03499759 | 0.9246231 |  |  | 0.03499759 | 0.9246231 | 0.08338719 | 0.9246231 | 0.04155731 | 0.9246231
|  |  | 0.03474855 | 0.9648241 |  |  | 0.03474855 | 0.9648241 | 0.08554906 | 0.9648241 | 0.04625157 | 0.9648241
|  |  | 0.0389579 | 1.005025 |  |  | 0.0389579 | 1.005025 | 0.08781443 | 1.005025 | 0.04642297 | 1.005025
|  |  | 0.03762399 | 1.045226 |  |  | 0.03762399 | 1.045226 | 0.08891646 | 1.045226 | 0.04657142 | 1.045226
|  |  | 0.04124519 | 1.085427 |  |  | 0.04124519 | 1.085427 | 0.08950976 | 1.085427 | 0.05169682 | 1.085427
|  |  | 0.04081987 | 1.125628 |  |  | 0.04081987 | 1.125628 | 0.09009439 | 1.125628 | 0.04879908 | 1.125628
|  |  | 0.04234639 | 1.165829 |  |  | 0.04234639 | 1.165829 | 0.0871704 | 1.165829 | 0.05337809 | 1.165829
|  |  | 0.04282312 | 1.20603 |  |  | 0.04282312 | 1.20603 | 0.09023785 | 1.20603 | 0.05443377 | 1.20603
|  |  | 0.04524841 | 1.246231 |  |  | 0.04524841 | 1.246231 | 0.08879681 | 1.246231 | 0.05746602 | 1.246231
|  |  | 0.04562064 | 1.286432 |  |  | 0.04562064 | 1.286432 | 0.09234732 | 1.286432 | 0.05597475 | 1.286432
|  |  | 0.04693817 | 1.326633 |  |  | 0.04693817 | 1.326633 | 0.09188945 | 1.326633 | 0.06095985 | 1.326633
|  |  | 0.04469937 | 1.366834 |  |  | 0.04469937 | 1.366834 | 0.09242326 | 1.366834 | 0.05842123 | 1.366834
|  |  | 0.0484026 | 1.407035 |  |  | 0.0484026 | 1.407035 | 0.0919488 | 1.407035 | 0.06135881 | 1.407035
|  |  | 0.04904621 | 1.447236 |  |  | 0.04904621 | 1.447236 | 0.09396613 | 1.447236 | 0.06427248 | 1.447236
|  |  | 0.04662859 | 1.487437 |  |  | 0.04662859 | 1.487437 | 0.0934753 | 1.487437 | 0.06616214 | 1.487437
|  |  | 0.04866216 | 1.527638 |  |  | 0.04866216 | 1.527638 | 0.09447639 | 1.527638 | 0.0640277 | 1.527638
|  |  | 0.04868848 | 1.567839 |  |  | 0.04868848 | 1.567839 | 0.09196943 | 1.567839 | 0.06536908 | 1.567839
|  |  | 0.04821022 | 1.60804 |  |  | 0.04821022 | 1.60804 | 0.0944545 | 1.60804 | 0.06568616 | 1.60804
|  |  | 0.05172715 | 1.648241 |  |  | 0.05172715 | 1.648241 | 0.09193165 | 1.648241 | 0.06747886 | 1.648241
|  |  | 0.05173904 | 1.688442 |  |  | 0.05173904 | 1.688442 | 0.09640094 | 1.688442 | 0.07024708 | 1.688442
|  |  | 0.05274565 | 1.728643 |  |  | 0.05274565 | 1.728643 | 0.09236242 | 1.728643 | 0.07149072 | 1.728643
|  |  | 0.05324676 | 1.768844 |  |  | 0.05324676 | 1.768844 | 0.09331616 | 1.768844 | 0.07470969 | 1.768844
|  |  | 0.05274215 | 1.809045 |  |  | 0.05274215 | 1.809045 | 0.0957622 | 1.809045 | 0.0744039 | 1.809045
|  |  | 0.05373158 | 1.849246 |  |  | 0.05373158 | 1.849246 | 0.09720062 | 1.849246 | 0.07307324 | 1.849246
|  |  | 0.05471482 | 1.889447 |  |  | 0.05471482 | 1.889447 | 0.09813147 | 1.889447 | 0.07671763 | 1.889447
|  |  | 0.05469164 | 1.929648 |  |  | 0.05469164 | 1.929648 | 0.0955548 | 1.929648 | 0.07833697 | 1.929648
|  |  | 0.05416182 | 1.969849 |  |  | 0.05416182 | 1.969849 | 0.09747067 | 1.969849 | 0.07743116 | 1.969849
|  |  | 0.05562513 | 2.01005 |  |  | 0.05562513 | 2.01005 | 0.09587914 | 2.01005 | 0.07800177 | 2.01005
|  |  | 0.05508134 | 2.050251 |  |  | 0.05508134 | 2.050251 | 0.09628028 | 2.050251 | 0.0810839 | 2.050251
|  |  | 0.05503021 | 2.090452 |  |  | 0.05503021 | 2.090452 | 0.09917413 | 2.090452 | 0.08368736 | 2.090452
|  |  | 0.05597153 | 2.130653 |  |  | 0.05597153 | 2.130653 | 0.1000608 | 2.130653 | 0.08430642 | 2.130653
|  |  | 0.05640506 | 2.170854 |  |  | 0.05640506 | 2.170854 | 0.09744021 | 2.170854 | 0.08593535 | 2.170854
|  |  | 0.05783057 | 2.211055 |  |  | 0.05783057 | 2.211055 | 0.09831256 | 2.211055 | 0.08456843 | 2.211055
|  |  | 0.05874784 | 2.251256 |  |  | 0.05874784 | 2.251256 | 0.1011779 | 2.251256 | 0.08869994 | 2.251256
|  |  | 0.05715663 | 2.291457 |  |  | 0.05715663 | 2.291457 | 0.09803616 | 2.291457 | 0.08632415 | 2.291457
|  |  | 0.05755672 | 2.331658 |  |  | 0.05755672 | 2.331658 | 0.09888752 | 2.331658 | 0.08693533 | 2.331658
|  |  | 0.05844788 | 2.371859 |  |  | 0.05844788 | 2.371859 | 0.100732 | 2.371859 | 0.09052777 | 2.371859
|  |  | 0.05982988 | 2.41206 |  |  | 0.05982988 | 2.41206 | 0.1045697 | 2.41206 | 0.09009573 | 2.41206
|  |  | 0.05970249 | 2.452261 |  |  | 0.05970249 | 2.452261 | 0.1009006 | 2.452261 | 0.0941335 | 2.452261
|  |  | 0.06006548 | 2.492462 |  |  | 0.06006548 | 2.492462 | 0.1007248 | 2.492462 | 0.09213535 | 2.492462
|  |  | 0.06041862 | 2.532663 |  |  | 0.06041862 | 2.532663 | 0.1020424 | 2.532663 | 0.09209556 | 2.532663
|  |  | 0.06026169 | 2.572864 |  |  | 0.06026169 | 2.572864 | 0.1003533 | 2.572864 | 0.09600839 | 2.572864
|  |  | 0.06159445 | 2.613065 |  |  | 0.06159445 | 2.613065 | 0.1036578 | 2.613065 | 0.09836813 | 2.613065
|  |  | 0.06091668 | 2.653266 |  |  | 0.06091668 | 2.653266 | 0.1039557 | 2.653266 | 0.09516905 | 2.653266
|  |  | 0.05972815 | 2.693467 |  |  | 0.05972815 | 2.693467 | 0.1047473 | 2.693467 | 0.09790543 | 2.693467
|  |  | 0.06002862 | 2.733668 |  |  | 0.06002862 | 2.733668 | 0.1040325 | 2.733668 | 0.09657154 | 2.733668
|  |  | 0.06281788 | 2.773869 |  |  | 0.06281788 | 2.773869 | 0.1053114 | 2.773869 | 0.09966166 | 2.773869
|  |  | 0.06109569 | 2.81407 |  |  | 0.06109569 | 2.81407 | 0.104084 | 2.81407 | 0.09917007 | 2.81407
|  |  | 0.06236182 | 2.854271 |  |  | 0.06236182 | 2.854271 | 0.1063505 | 2.854271 | 0.09809103 | 2.854271
|  |  | 0.06211605 | 2.894472 |  |  | 0.06211605 | 2.894472 | 0.1061108 | 2.894472 | 0.1004188 | 2.894472
|  |  | 0.06385814 | 2.934673 |  |  | 0.06385814 | 2.934673 | 0.1048651 | 2.934673 | 0.09964774 | 2.934673
|  |  | 0.06258786 | 2.974874 |  |  | 0.06258786 | 2.974874 | 0.1041134 | 2.974874 | 0.100772 | 2.974874
|  |  | 0.064805 | 3.015075 |  |  | 0.064805 | 3.015075 | 0.1068557 | 3.015075 | 0.09829399 | 3.015075
|  |  | 0.06350931 | 3.055276 |  |  | 0.06350931 | 3.055276 | 0.1045921 | 3.055276 | 0.09879326 | 3.055276
|  |  | 0.06270058 | 3.095477 |  |  | 0.06270058 | 3.095477 | 0.1038227 | 3.095477 | 0.1022917 | 3.095477
|  |  | 0.06537856 | 3.135678 |  |  | 0.06537856 | 3.135678 | 0.1085476 | 3.135678 | 0.09778937 | 3.135678
|  |  | 0.06354304 | 3.175879 |  |  | 0.06354304 | 3.175879 | 0.1062666 | 3.175879 | 0.1002862 | 3.175879
|  |  | 0.06269378 | 3.21608 |  |  | 0.06269378 | 3.21608 | 0.1094801 | 3.21608 | 0.09978231 | 3.21608
|  |  | 0.06533056 | 3.256281 |  |  | 0.06533056 | 3.256281 | 0.1046879 | 3.256281 | 0.1007776 | 3.256281
|  |  | 0.06395314 | 3.296482 |  |  | 0.06395314 | 3.296482 | 0.1063902 | 3.296482 | 0.1002722 | 3.296482
|  |  | 0.06556131 | 3.336683 |  |  | 0.06556131 | 3.336683 | 0.105587 | 3.336683 | 0.09876602 | 3.336683
|  |  | 0.06365482 | 3.376884 |  |  | 0.06365482 | 3.376884 | 0.1097783 | 3.376884 | 0.09825912 | 3.376884
|  |  | 0.06423344 | 3.417085 |  |  | 0.06423344 | 3.417085 | 0.1079643 | 3.417085 | 0.1022515 | 3.417085
|  |  | 0.06329697 | 3.457286 |  |  | 0.06329697 | 3.457286 | 0.108645 | 3.457286 | 0.0997432 | 3.457286
|  |  | 0.06334515 | 3.497487 |  |  | 0.06334515 | 3.497487 | 0.1103204 | 3.497487 | 0.1012342 | 3.497487
|  |  | 0.06487777 | 3.537688 |  |  | 0.06487777 | 3.537688 | 0.1109907 | 3.537688 | 0.1017245 | 3.537688
|  |  | 0.06389459 | 3.577889 |  |  | 0.06389459 | 3.577889 | 0.1066557 | 3.577889 | 0.1022142 | 3.577889
|  |  | 0.0643967 | 3.61809 |  |  | 0.0643967 | 3.61809 | 0.1078157 | 3.61809 | 0.1007032 | 3.61809
|  |  | 0.06589368 | 3.658291 |  |  | 0.06589368 | 3.658291 | 0.1069707 | 3.658291 | 0.1016916 | 3.658291
|  |  | 0.06588756 | 3.698492 |  |  | 0.06588756 | 3.698492 | 0.1066207 | 3.698492 | 0.1001794 | 3.698492
|  |  | 0.06487844 | 3.738693 |  |  | 0.06487844 | 3.738693 | 0.1072658 | 3.738693 | 0.09816659 | 3.738693
|  |  | 0.06486641 | 3.778894 |  |  | 0.06486641 | 3.778894 | 0.1119061 | 3.778894 | 0.09965316 | 3.778894
|  |  | 0.06335155 | 3.819095 |  |  | 0.06335155 | 3.819095 | 0.1085415 | 3.819095 | 0.1001392 | 3.819095
|  |  | 0.06383395 | 3.859296 |  |  | 0.06383395 | 3.859296 | 0.1101722 | 3.859296 | 0.0996246 | 3.859296
|  |  | 0.06631371 | 3.899497 |  |  | 0.06631371 | 3.899497 | 0.1117983 | 3.899497 | 0.09760948 | 3.899497
|  |  | 0.06329092 | 3.939698 |  |  | 0.06329092 | 3.939698 | 0.1074197 | 3.939698 | 0.09759382 | 3.939698
|  |  | 0.06626566 | 3.979899 |  |  | 0.06626566 | 3.979899 | 0.1125366 | 3.979899 | 0.09857763 | 3.979899
|  |  | 0.06623802 | 4.020101 |  |  | 0.06623802 | 4.020101 | 0.1081489 | 4.020101 | 0.1010609 | 4.020101
|  |  | 0.0657081 | 4.060302 |  |  | 0.0657081 | 4.060302 | 0.1122568 | 4.060302 | 0.09754373 | 4.060302
|  |  | 0.06367599 | 4.100503 |  |  | 0.06367599 | 4.100503 | 0.1103604 | 4.100503 | 0.09752605 | 4.100503
|  |  | 0.06414177 | 4.140704 |  |  | 0.06414177 | 4.140704 | 0.1109595 | 4.140704 | 0.09750789 | 4.140704
|  |  | 0.06510553 | 4.180905 |  |  | 0.06510553 | 4.180905 | 0.1125545 | 4.180905 | 0.1024893 | 4.180905
|  |  | 0.06406737 | 4.221106 |  |  | 0.06406737 | 4.221106 | 0.1111452 | 4.221106 | 0.0979702 | 4.221106
|  |  | 0.06402737 | 4.261307 |  |  | 0.06402737 | 4.261307 | 0.1097317 | 4.261307 | 0.0984507 | 4.261307
|  |  | 0.06498563 | 4.301508 |  |  | 0.06498563 | 4.301508 | 0.1138142 | 4.301508 | 0.09793078 | 4.301508
|  |  | 0.06444223 | 4.341709 |  |  | 0.06444223 | 4.341709 | 0.1113926 | 4.341709 | 0.1024105 | 4.341709
|  |  | 0.06289727 | 4.38191 |  |  | 0.06289727 | 4.38191 | 0.112467 | 4.38191 | 0.09988973 | 4.38191
|  |  | 0.06485083 | 4.422111 |  |  | 0.06485083 | 4.422111 | 0.1130375 | 4.422111 | 0.1003686 | 4.422111
|  |  | 0.06530301 | 4.462312 |  |  | 0.06530301 | 4.462312 | 0.1111042 | 4.462312 | 0.1013472 | 4.462312
|  |  | 0.06325389 | 4.502513 |  |  | 0.06325389 | 4.502513 | 0.114167 | 4.502513 | 0.1003253 | 4.502513
|  |  | 0.06570356 | 4.542714 |  |  | 0.06570356 | 4.542714 | 0.1112261 | 4.542714 | 0.1008032 | 4.542714
|  |  | 0.06465212 | 4.582915 |  |  | 0.06465212 | 4.582915 | 0.1127814 | 4.582915 | 0.09978068 | 4.582915
|  |  | 0.06259965 | 4.623116 |  |  | 0.06259965 | 4.623116 | 0.1103332 | 4.623116 | 0.09825787 | 4.623116
|  |  | 0.06304625 | 4.663317 |  |  | 0.06304625 | 4.663317 | 0.1088814 | 4.663317 | 0.1017348 | 4.663317
|  |  | 0.063492 | 4.703518 |  |  | 0.063492 | 4.703518 | 0.113926 | 4.703518 | 0.09971137 | 4.703518
|  |  | 0.064437 | 4.743719 |  |  | 0.064437 | 4.743719 | 0.1119672 | 4.743719 | 0.0981877 | 4.743719
|  |  | 0.06488133 | 4.78392 |  |  | 0.06488133 | 4.78392 | 0.109005 | 4.78392 | 0.09966377 | 4.78392
|  |  | 0.06332509 | 4.824121 |  |  | 0.06332509 | 4.824121 | 0.1140394 | 4.824121 | 0.09813959 | 4.824121
|  |  | 0.06326836 | 4.864322 |  |  | 0.06326836 | 4.864322 | 0.1135706 | 4.864322 | 0.09911518 | 4.864322
|  |  | 0.06321123 | 4.904523 |  |  | 0.06321123 | 4.904523 | 0.1125985 | 4.904523 | 0.1020905 | 4.904523
|  |  | 0.0651538 | 4.944724 |  |  | 0.0651538 | 4.944724 | 0.111125 | 4.944724 | 0.1015657 | 4.944724
|  |  | 0.06309615 | 4.984925 |  |  | 0.06309615 | 4.984925 | 0.1141513 | 4.984925 | 0.1000407 | 4.984925
|  |  | 0.06453838 | 5.025126 |  |  | 0.06453838 | 5.025126 | 0.1131772 | 5.025126 | 0.1015154 | 5.025126
|  |  | 0.06298057 | 5.065327 |  |  | 0.06298057 | 5.065327 | 0.1117028 | 5.065327 | 0.10149 | 5.065327
|  |  | 0.06442281 | 5.105528 |  |  | 0.06442281 | 5.105528 | 0.1132281 | 5.105528 | 0.0974645 | 5.105528
|  |  | 0.0648652 | 5.145729 |  |  | 0.0648652 | 5.145729 | 0.1132531 | 5.145729 | 0.09943881 | 5.145729
|  |  | 0.06330782 | 5.18593 |  |  | 0.06330782 | 5.18593 | 0.1102777 | 5.18593 | 0.097413 | 5.18593
|  |  | 0.06175077 | 5.226131 |  |  | 0.06175077 | 5.226131 | 0.110802 | 5.226131 | 0.1008871 | 5.226131
|  |  | 0.06269413 | 5.266332 |  |  | 0.06269413 | 5.266332 | 0.114826 | 5.266332 | 0.09786103 | 5.266332
|  |  | 0.06413799 | 5.306533 |  |  | 0.06413799 | 5.306533 | 0.1093496 | 5.306533 | 0.1003349 | 5.306533
|  |  | 0.06358245 | 5.346734 |  |  | 0.06358245 | 5.346734 | 0.1103728 | 5.346734 | 0.09930871 | 5.346734
|  |  | 0.06252759 | 5.386935 |  |  | 0.06252759 | 5.386935 | 0.1113956 | 5.386935 | 0.1012824 | 5.386935
|  |  | 0.06447351 | 5.427136 |  |  | 0.06447351 | 5.427136 | 0.1114181 | 5.427136 | 0.09775614 | 5.427136
|  |  | 0.06392029 | 5.467337 |  |  | 0.06392029 | 5.467337 | 0.1099402 | 5.467337 | 0.1002298 | 5.467337
|  |  | 0.06436802 | 5.507538 |  |  | 0.06436802 | 5.507538 | 0.1144618 | 5.507538 | 0.09670342 | 5.507538
|  |  | 0.0643168 | 5.547739 |  |  | 0.0643168 | 5.547739 | 0.109983 | 5.547739 | 0.09717704 | 5.547739
|  |  | 0.06376671 | 5.58794 |  |  | 0.06376671 | 5.58794 | 0.1145039 | 5.58794 | 0.1001507 | 5.58794
|  |  | 0.06421785 | 5.628141 |  |  | 0.06421785 | 5.628141 | 0.1110243 | 5.628141 | 0.09812404 | 5.628141
|  |  | 0.06167029 | 5.668342 |  |  | 0.06167029 | 5.668342 | 0.1115442 | 5.668342 | 0.09859644 | 5.668342
|  |  | 0.06312415 | 5.708543 |  |  | 0.06312415 | 5.708543 | 0.1140637 | 5.708543 | 0.1015678 | 5.708543
|  |  | 0.06407949 | 5.748744 |  |  | 0.06407949 | 5.748744 | 0.1100827 | 5.748744 | 0.09953817 | 5.748744
|  |  | 0.06153642 | 5.788945 |  |  | 0.06153642 | 5.788945 | 0.1131013 | 5.788945 | 0.09850753 | 5.788945
|  |  | 0.06399502 | 5.829146 |  |  | 0.06399502 | 5.829146 | 0.1141194 | 5.829146 | 0.1014759 | 5.829146
|  |  | 0.06095539 | 5.869347 |  |  | 0.06095539 | 5.869347 | 0.112637 | 5.869347 | 0.09694333 | 5.869347
|  |  | 0.06391761 | 5.909548 |  |  | 0.06391761 | 5.909548 | 0.1106542 | 5.909548 | 0.09790979 | 5.909548
|  |  | 0.06188177 | 5.949749 |  |  | 0.06188177 | 5.949749 | 0.1126708 | 5.949749 | 0.09987531 | 5.949749
|  |  | 0.06084797 | 5.98995 |  |  | 0.06084797 | 5.98995 | 0.1106869 | 5.98995 | 0.0978399 | 5.98995
|  |  | 0.06331629 | 6.030151 |  |  | 0.06331629 | 6.030151 | 0.1097025 | 6.030151 | 0.1008036 | 6.030151
|  |  | 0.06228683 | 6.070352 |  |  | 0.06228683 | 6.070352 | 0.1127175 | 6.070352 | 0.09626635 | 6.070352
|  |  | 0.06325966 | 6.110553 |  |  | 0.06325966 | 6.110553 | 0.1147321 | 6.110553 | 0.1002282 | 6.110553
|  |  | 0.06173489 | 6.150754 |  |  | 0.06173489 | 6.150754 | 0.112246 | 6.150754 | 0.1001893 | 6.150754
|  |  | 0.06321261 | 6.190955 |  |  | 0.06321261 | 6.190955 | 0.1117595 | 6.190955 | 0.0981494 | 6.190955
|  |  | 0.06169213 | 6.231156 |  |  | 0.06169213 | 6.231156 | 0.1132723 | 6.231156 | 0.0966087 | 6.231156
|  |  | 0.06067179 | 6.271357 |  |  | 0.06067179 | 6.271357 | 0.1097846 | 6.271357 | 0.09606717 | 6.271357
|  |  | 0.06115154 | 6.311558 |  |  | 0.06115154 | 6.311558 | 0.1142963 | 6.311558 | 0.1000248 | 6.311558
|  |  | 0.0636314 | 6.351759 |  |  | 0.0636314 | 6.351759 | 0.1113074 | 6.351759 | 0.1009817 | 6.351759
|  |  | 0.06311138 | 6.39196 |  |  | 0.06311138 | 6.39196 | 0.1133179 | 6.39196 | 0.1004377 | 6.39196
|  |  | 0.06159149 | 6.432161 |  |  | 0.06159149 | 6.432161 | 0.1103278 | 6.432161 | 0.09989297 | 6.432161
|  |  | 0.06357175 | 6.472362 |  |  | 0.06357175 | 6.472362 | 0.1128371 | 6.472362 | 0.1008475 | 6.472362
|  |  | 0.06255218 | 6.512563 |  |  | 0.06255218 | 6.512563 | 0.1133458 | 6.512563 | 0.09780121 | 6.512563
|  |  | 0.06253278 | 6.552764 |  |  | 0.06253278 | 6.552764 | 0.1143538 | 6.552764 | 0.09625421 | 6.552764
|  |  | 0.06201358 | 6.592965 |  |  | 0.06201358 | 6.592965 | 0.1148612 | 6.592965 | 0.1007065 | 6.592965
|  |  | 0.06099458 | 6.633166 |  |  | 0.06099458 | 6.633166 | 0.1133679 | 6.633166 | 0.09815805 | 6.633166
|  |  | 0.06147581 | 6.673367 |  |  | 0.06147581 | 6.673367 | 0.111374 | 6.673367 | 0.1001089 | 6.673367
|  |  | 0.06095727 | 6.713568 |  |  | 0.06095727 | 6.713568 | 0.1153794 | 6.713568 | 0.09555909 | 6.713568
|  |  | 0.06343899 | 6.753769 |  |  | 0.06343899 | 6.753769 | 0.1113841 | 6.753769 | 0.09550859 | 6.753769
|  |  | 0.06142097 | 6.79397 |  |  | 0.06142097 | 6.79397 | 0.1148882 | 6.79397 | 0.09895743 | 6.79397
|  |  | 0.06090324 | 6.834171 |  |  | 0.06090324 | 6.834171 | 0.1123915 | 6.834171 | 0.09540563 | 6.834171
|  |  | 0.0623858 | 6.874372 |  |  | 0.0623858 | 6.874372 | 0.1153941 | 6.874372 | 0.09985319 | 6.874372
|  |  | 0.06136867 | 6.914573 |  |  | 0.06136867 | 6.914573 | 0.111896 | 6.914573 | 0.09880013 | 6.914573
|  |  | 0.06135186 | 6.954774 |  |  | 0.06135186 | 6.954774 | 0.1128972 | 6.954774 | 0.09624647 | 6.954774
|  |  | 0.0608354 | 6.994975 |  |  | 0.0608354 | 6.994975 | 0.1128977 | 6.994975 | 0.09869221 | 6.994975
|  |  | 0.06131929 | 7.035176 |  |  | 0.06131929 | 7.035176 | 0.1098845 | 7.035176 | 0.09713737 | 7.035176
|  |  | 0.06130355 | 7.075377 |  |  | 0.06130355 | 7.075377 | 0.113338 | 7.075377 | 0.09808197 | 7.075377
|  |  | 0.06328819 | 7.115578 |  |  | 0.06328819 | 7.115578 | 0.1137596 | 7.115578 | 0.09802601 | 7.115578
|  |  | 0.06077324 | 7.155779 |  |  | 0.06077324 | 7.155779 | 0.1106511 | 7.155779 | 0.09996952 | 7.155779
|  |  | 0.06175869 | 7.19598 |  |  | 0.06175869 | 7.19598 | 0.110014 | 7.19598 | 0.0994125 | 7.19598
|  |  | 0.06074458 | 7.236181 |  |  | 0.06074458 | 7.236181 | 0.1098501 | 7.236181 | 0.09935496 | 7.236181
|  |  | 0.0632309 | 7.276382 |  |  | 0.0632309 | 7.276382 | 0.110161 | 7.276382 | 0.09679693 | 7.276382
|  |  | 0.06221769 | 7.316583 |  |  | 0.06221769 | 7.316583 | 0.1119484 | 7.316583 | 0.09773841 | 7.316583
|  |  | 0.06270494 | 7.356784 |  |  | 0.06270494 | 7.356784 | 0.113714 | 7.356784 | 0.09617942 | 7.356784
|  |  | 0.06119268 | 7.396985 |  |  | 0.06119268 | 7.396985 | 0.1139595 | 7.396985 | 0.09761997 | 7.396985
|  |  | 0.06318093 | 7.437186 |  |  | 0.06318093 | 7.437186 | 0.1111865 | 7.437186 | 0.09506008 | 7.437186
|  |  | 0.06266968 | 7.477387 |  |  | 0.06266968 | 7.477387 | 0.1088967 | 7.477387 | 0.09799975 | 7.477387
|  |  | 0.06315897 | 7.517588 |  |  | 0.06315897 | 7.517588 | 0.1110919 | 7.517588 | 0.095939 | 7.517588
|  |  | 0.06014881 | 7.557789 |  |  | 0.06014881 | 7.557789 | 0.1112736 | 7.557789 | 0.09437785 | 7.557789
|  |  | 0.0601392 | 7.59799 |  |  | 0.0601392 | 7.59799 | 0.1099435 | 7.59799 | 0.09681631 | 7.59799
|  |  | 0.06063017 | 7.638191 |  |  | 0.06063017 | 7.638191 | 0.1081034 | 7.638191 | 0.09825439 | 7.638191
|  |  | 0.06062173 | 7.678392 |  |  | 0.06062173 | 7.678392 | 0.1117549 | 7.678392 | 0.0981921 | 7.678392
|  |  | 0.06161389 | 7.718593 |  |  | 0.06161389 | 7.718593 | 0.1058997 | 7.718593 | 0.09862946 | 7.718593
|  |  | 0.06160667 | 7.758794 |  |  | 0.06160667 | 7.758794 | 0.1110394 | 7.758794 | 0.09656649 | 7.758794
|  |  | 0.06310009 | 7.798995 |  |  | 0.06310009 | 7.798995 | 0.1086758 | 7.798995 | 0.09500319 | 7.798995
|  |  | 0.06009415 | 7.839196 |  |  | 0.06009415 | 7.839196 | 0.1083104 | 7.839196 | 0.09643958 | 7.839196
|  |  | 0.06158888 | 7.879397 |  |  | 0.06158888 | 7.879397 | 0.1064451 | 7.879397 | 0.09637567 | 7.879397
|  |  | 0.06258428 | 7.919598 |  |  | 0.06258428 | 7.919598 | 0.1080814 | 7.919598 | 0.09531147 | 7.919598
|  |  | 0.06308037 | 7.959799 |  |  | 0.06308037 | 7.959799 | 0.1052211 | 7.959799 | 0.09374701 | 7.959799
|  |  | 0.06057717 | 8 |  |  | 0.06057717 | 8 | 0.1053658 | 8 | 0.09568228 | 8