## 1
Общество с ограниченной ответственностью "Инженерная геология" (ООО "ИнжГео") | [9 empty] | Общество с ограниченной ответственностью "Инженерная геология" (ООО "ИнжГео")
Юр. адрес: 117279, г. Москва, ул. Миклухо-Маклая, 36 а, этаж 5, пом. XXIII к. 76-84 | [9 empty] | Юр. адрес: 117279, г. Москва, ул. Миклухо-Маклая, 36 а, этаж 5, пом. XXIII к. 76-84
Телефон/факс +7 (495) 132-30-00, Адрес электронной почты inbox@inj-geo.ru | [9 empty] | Телефон/факс +7 (495) 132-30-00, Адрес электронной почты inbox@inj-geo.ru
Испытательная лаборатория ООО «ИнжГео» | [9 empty] | Испытательная лаборатория ООО «ИнжГео»
Адрес места осуществления деятельности лаборатории: г. Москва, просп. Вернадского, д. 51, стр. 1 | [9 empty] | Адрес места осуществления деятельности лаборатории: г. Москва, просп. Вернадского, д. 51, стр. 1
Телефон +7(910)4557682, E-mail: slg85@mail.ru | [9 empty] | Телефон +7(910)4557682, E-mail: slg85@mail.ru
Протокол испытаний № 19-523-22 от 29-04-2022
Наименование и адрес заказчика: Переход трубопровода через р. Енисей
Наименование объекта: ООО Регионстрой
Наименование используемого метода/методики: ГОСТ 12248.4-2020 | [9 empty] | Наименование используемого метода/методики: ГОСТ 12248.3-2020
Условия проведения испытания: температура окружающей среды (18 - 25)0С, влажность воздуха (40 - 75)% | [9 empty] | Условия проведения испытания: температура окружающей среды (18 - 25)0С, влажность воздуха (40 - 75)%
Дата получение объекта подлежащего испытаниям: 07.04.2022
Дата испытания: 07.04.2022-29.04.2022
Испытание грунтов методом трехосного сжатия | [9 empty] | Испытание грунтов методом трехосного сжатия
Лабораторный номер: |  |  |  |  | We, д.е. = |  |  |  |  | Лабораторный номер: |  | 52331.0 |  |  |  | We, д.е. = | 0.268988716
Номер скважины: |  |  |  |  | ρ, г/см3 = |  |  |  |  | Номер скважины: |  | BH-101 |  |  |  | ρ, г/см3 = | 1.77
Глубина отбора, м: |  |  |  |  | ρs, г/см3 = |  |  |  |  | Глубина отбора, м: |  | 2.3 |  |  |  | ρs, г/см3 = | 2.74
Наименование грунта: |  |  |  |  | e, д.е. = |  |  |  |  | Наименование грунта: |  | Суглинок щебенистый, мягкопластичный, легкий пылеватый |  |  |  | e, д.е. = | 1.05
Схема проведения опыта: |  |  |  |  | IL, д.е. = |  |  |  |  | Схема проведения опыта: |  | КД |  |  |  | IL, д.е. = | 0.71
Результаты испытаний | [9 empty] | Результаты испытаний
[11 empty] | Нормальное напряжение σ, МПа | Касательное напряжение t, МПа | tg ϕ | Угол внутреннего трения ϕ, град. | Удельное сцепление C, МПа
[11 empty] | 0.1 | 2.573925 | [5 empty] | 1
[11 empty] | 0.15 | 2.563387
|  | Модуль деформации, МПа: | [8 empty] | 0.2 | 2.58285
Е0=
E50 =
|  | Коэф. Поперечной деформации, ϑ = | [8 empty] | Эффективные значения угла внутреннего трения и удельного сцепления ϕ', С'
[11 empty] | ϕ', град. = | 5.1
[11 empty] | С', МПа = | 2.56
| Исполнитель: |  |  |  |  | Морозов Д.С. |  |  |  |  | Исполнитель: |  |  |  |  | Морозов Д.С.
| Начальник исп. лаборатории: |  |  |  |  | Семиколенова Л.Г. |  |  |  |  | Начальник исп. лаборатории: |  |  |  |  | Семиколенова Л.Г.
Лист 1 , всего листов 2 | [9 empty] | Лист 2 , всего листов 2
Частичное воспроизведение протокола испытаний без письменного разрешения ООО «ИнжГео» ЗАПРЕЩАЕТСЯ | [9 empty] | Частичное воспроизведение протокола испытаний без письменного разрешения ООО «ИнжГео» ЗАПРЕЩАЕТСЯ
|  |  | второй график |  | первый график
|  |  | dev | eps | sigma |  | dev1 | eps1 | dev2 | eps2 | dev3 | eps3
|  |  | 0 | 0 |  |  | 0 | 0 | 0 | 0 | 0 | 0
|  |  | 0.06846804 | 0.04020101 |  |  | 0.06846804 | 0.04020101 | 0.07366076 | 0.04020101 | 0.03044043 | 0.04020101
|  |  | 0.02303761 | 0.08040201 |  |  | 0.02303761 | 0.08040201 | 0.04103554 | 0.08040201 | 0.02638738 | 0.08040201
|  |  | 0.07907929 | 0.120603 |  |  | 0.07907929 | 0.120603 | 0.1004752 | 0.120603 | 0.1598372 | 0.120603
|  |  | 0.2254637 | 0.160804 |  |  | 0.2254637 | 0.160804 | 0.2708308 | 0.160804 | 0.1127864 | 0.160804
|  |  | 0.2805613 | 0.201005 |  |  | 0.2805613 | 0.201005 | 0.2639532 | 0.201005 | 0.1472313 | 0.201005
|  |  | 0.3632429 | 0.241206 |  |  | 0.3632429 | 0.241206 | 0.3871933 | 0.241206 | 0.2986683 | 0.241206
|  |  | 0.3618789 | 0.281407 |  |  | 0.3618789 | 0.281407 | 0.437902 | 0.281407 | 0.2675939 | 0.281407
|  |  | 0.51334 | 0.321608 |  |  | 0.51334 | 0.321608 | 0.5594302 | 0.321608 | 0.3555043 | 0.321608
|  |  | 0.5739967 | 0.361809 |  |  | 0.5739967 | 0.361809 | 0.675129 | 0.361809 | 0.372896 | 0.361809
|  |  | 0.6557196 | 0.4020101 |  |  | 0.6557196 | 0.4020101 | 0.6803492 | 0.4020101 | 0.4287654 | 0.4020101
|  |  | 0.6853794 | 0.4422111 |  |  | 0.6853794 | 0.4422111 | 0.7439417 | 0.4422111 | 0.465609 | 0.4422111
|  |  | 0.7623466 | 0.4824121 |  |  | 0.7623466 | 0.4824121 | 0.8772575 | 0.4824121 | 0.544423 | 0.4824121
|  |  | 0.8894918 | 0.5226131 |  |  | 0.8894918 | 0.5226131 | 0.8771474 | 0.5226131 | 0.5727039 | 0.5226131
|  |  | 0.8731855 | 0.5628141 |  |  | 0.8731855 | 0.5628141 | 0.9819625 | 0.5628141 | 0.6029481 | 0.5628141
|  |  | 0.9297985 | 0.6030151 |  |  | 0.9297985 | 0.6030151 | 0.9990536 | 0.6030151 | 0.7421519 | 0.6030151
|  |  | 1.062201 | 0.6432161 |  |  | 1.062201 | 0.6432161 | 1.064272 | 0.6432161 | 0.7083119 | 0.6432161
|  |  | 1.092764 | 0.6834171 |  |  | 1.092764 | 0.6834171 | 1.177968 | 0.6834171 | 0.7954243 | 0.6834171
|  |  | 1.200358 | 0.7236181 |  |  | 1.200358 | 0.7236181 | 1.234992 | 0.7236181 | 0.8994857 | 0.7236181
|  |  | 1.220854 | 0.7638191 |  |  | 1.220854 | 0.7638191 | 1.317697 | 0.7638191 | 0.9009922 | 0.7638191
|  |  | 1.301621 | 0.8040201 |  |  | 1.301621 | 0.8040201 | 1.319932 | 0.8040201 | 0.9899405 | 0.8040201
|  |  | 1.338032 | 0.8442211 |  |  | 1.338032 | 0.8442211 | 1.372549 | 0.8442211 | 0.9333268 | 0.8442211
|  |  | 1.396455 | 0.8844221 |  |  | 1.396455 | 0.8844221 | 1.500898 | 0.8844221 | 1.020148 | 0.8844221
|  |  | 1.376263 | 0.9246231 |  |  | 1.376263 | 0.9246231 | 1.484831 | 0.9246231 | 1.054899 | 0.9246231
|  |  | 1.425825 | 0.9648241 |  |  | 1.425825 | 0.9648241 | 1.593698 | 0.9648241 | 1.039078 | 0.9648241
|  |  | 1.528012 | 1.005025 |  |  | 1.528012 | 1.005025 | 1.604351 | 1.005025 | 1.192181 | 1.005025
|  |  | 1.577194 | 1.045226 |  |  | 1.577194 | 1.045226 | 1.674139 | 1.045226 | 1.207203 | 1.045226
|  |  | 1.608743 | 1.085427 |  |  | 1.608743 | 1.085427 | 1.772915 | 1.085427 | 1.178642 | 1.085427
|  |  | 1.638029 | 1.125628 |  |  | 1.638029 | 1.125628 | 1.739529 | 1.125628 | 1.251494 | 1.125628
|  |  | 1.638922 | 1.165829 |  |  | 1.638922 | 1.165829 | 1.785832 | 1.165829 | 1.353755 | 1.165829
|  |  | 1.789293 | 1.20603 |  |  | 1.789293 | 1.20603 | 1.793674 | 1.20603 | 1.377922 | 1.20603
|  |  | 1.798013 | 1.246231 |  |  | 1.798013 | 1.246231 | 1.914408 | 1.246231 | 1.326991 | 1.246231
|  |  | 1.810452 | 1.286432 |  |  | 1.810452 | 1.286432 | 1.921383 | 1.286432 | 1.370958 | 1.286432
|  |  | 1.758481 | 1.326633 |  |  | 1.758481 | 1.326633 | 1.954951 | 1.326633 | 1.48982 | 1.326633
|  |  | 1.77547 | 1.366834 |  |  | 1.77547 | 1.366834 | 1.931463 | 1.366834 | 1.469574 | 1.366834
|  |  | 1.825345 | 1.407035 |  |  | 1.825345 | 1.407035 | 1.976833 | 1.407035 | 1.566715 | 1.407035
|  |  | 1.892839 | 1.447236 |  |  | 1.892839 | 1.447236 | 2.035139 | 1.447236 | 1.56174 | 1.447236
|  |  | 1.854169 | 1.487437 |  |  | 1.854169 | 1.487437 | 1.974787 | 1.487437 | 1.616145 | 1.487437
|  |  | 1.884834 | 1.527638 |  |  | 1.884834 | 1.527638 | 2.046775 | 1.527638 | 1.594427 | 1.527638
|  |  | 1.954834 | 1.567839 |  |  | 1.954834 | 1.567839 | 2.007104 | 1.567839 | 1.653583 | 1.567839
|  |  | 1.857669 | 1.60804 |  |  | 1.857669 | 1.60804 | 2.081775 | 1.60804 | 1.693608 | 1.60804
|  |  | 1.936338 | 1.648241 |  |  | 1.936338 | 1.648241 | 2.022288 | 1.648241 | 1.741999 | 1.648241
|  |  | 1.892842 | 1.688442 |  |  | 1.892842 | 1.688442 | 2.058142 | 1.688442 | 1.695752 | 1.688442
|  |  | 1.94868 | 1.728643 |  |  | 1.94868 | 1.728643 | 2.022338 | 1.728643 | 1.777865 | 1.728643
|  |  | 1.908852 | 1.768844 |  |  | 1.908852 | 1.768844 | 2.033377 | 1.768844 | 1.820832 | 1.768844
|  |  | 1.958358 | 1.809045 |  |  | 1.958358 | 1.809045 | 2.067257 | 1.809045 | 1.893151 | 1.809045
|  |  | 2.024698 | 1.849246 |  |  | 2.024698 | 1.849246 | 2.08998 | 1.849246 | 1.878318 | 1.849246
|  |  | 1.990371 | 1.889447 |  |  | 1.990371 | 1.889447 | 2.163545 | 1.889447 | 1.94183 | 1.889447
|  |  | 2.062877 | 1.929648 |  |  | 2.062877 | 1.929648 | 2.110453 | 1.929648 | 1.927182 | 1.929648
|  |  | 2.071716 | 1.969849 |  |  | 2.071716 | 1.969849 | 2.114204 | 1.969849 | 1.984871 | 1.969849
|  |  | 2.039388 | 2.01005 |  |  | 2.039388 | 2.01005 | 2.090298 | 2.01005 | 1.946933 | 2.01005
|  |  | 2.110892 | 2.050251 |  |  | 2.110892 | 2.050251 | 2.183235 | 2.050251 | 1.993178 | 2.050251
|  |  | 2.099729 | 2.090452 |  |  | 2.099729 | 2.090452 | 2.203015 | 2.090452 | 2.018852 | 2.090452
|  |  | 2.130397 | 2.130653 |  |  | 2.130397 | 2.130653 | 2.192639 | 2.130653 | 2.096845 | 2.130653
|  |  | 2.114398 | 2.170854 |  |  | 2.114398 | 2.170854 | 2.170106 | 2.170854 | 2.127545 | 2.170854
|  |  | 2.08923 | 2.211055 |  |  | 2.08923 | 2.211055 | 2.148417 | 2.211055 | 2.157843 | 2.211055
|  |  | 2.168894 | 2.251256 |  |  | 2.168894 | 2.251256 | 2.182072 | 2.251256 | 2.147627 | 2.251256
|  |  | 2.087389 | 2.291457 |  |  | 2.087389 | 2.291457 | 2.218571 | 2.291457 | 2.197288 | 2.291457
|  |  | 2.158715 | 2.331658 |  |  | 2.158715 | 2.331658 | 2.237414 | 2.331658 | 2.164714 | 2.331658
|  |  | 2.216372 | 2.371859 |  |  | 2.216372 | 2.371859 | 2.250602 | 2.371859 | 2.278796 | 2.371859
|  |  | 2.211359 | 2.41206 |  |  | 2.211359 | 2.41206 | 2.203134 | 2.41206 | 2.298922 | 2.41206
|  |  | 2.130177 | 2.452261 |  |  | 2.130177 | 2.452261 | 2.291011 | 2.452261 | 2.247482 | 2.452261
|  |  | 2.230325 | 2.492462 |  |  | 2.230325 | 2.492462 | 2.264232 | 2.492462 | 2.306867 | 2.492462
|  |  | 2.152303 | 2.532663 |  |  | 2.152303 | 2.532663 | 2.243299 | 2.532663 | 2.340964 | 2.532663
|  |  | 2.172111 | 2.572864 |  |  | 2.172111 | 2.572864 | 2.22721 | 2.572864 | 2.411164 | 2.572864
|  |  | 2.283249 | 2.613065 |  |  | 2.283249 | 2.613065 | 2.226467 | 2.613065 | 2.405857 | 2.613065
|  |  | 2.239715 | 2.653266 |  |  | 2.239715 | 2.653266 | 2.34157 | 2.653266 | 2.451931 | 2.653266
|  |  | 2.294011 | 2.693467 |  |  | 2.294011 | 2.693467 | 2.343518 | 2.693467 | 2.450276 | 2.693467
|  |  | 2.281636 | 2.733668 |  |  | 2.281636 | 2.733668 | 2.304312 | 2.733668 | 2.413782 | 2.733668
|  |  | 2.300089 | 2.773869 |  |  | 2.300089 | 2.773869 | 2.323451 | 2.773869 | 2.451339 | 2.773869
|  |  | 2.281371 | 2.81407 |  |  | 2.281371 | 2.81407 | 2.277437 | 2.81407 | 2.430334 | 2.81407
|  |  | 2.265981 | 2.854271 |  |  | 2.265981 | 2.854271 | 2.347769 | 2.854271 | 2.512659 | 2.854271
|  |  | 2.26392 | 2.894472 |  |  | 2.26392 | 2.894472 | 2.388447 | 2.894472 | 2.437203 | 2.894472
|  |  | 2.275186 | 2.934673 |  |  | 2.275186 | 2.934673 | 2.318972 | 2.934673 | 2.516855 | 2.934673
|  |  | 2.31278 | 2.974874 |  |  | 2.31278 | 2.974874 | 2.377344 | 2.974874 | 2.484505 | 2.974874
|  |  | 2.353201 | 3.015075 |  |  | 2.353201 | 3.015075 | 2.372562 | 3.015075 | 2.492041 | 3.015075
|  |  | 2.294449 | 3.055276 |  |  | 2.294449 | 3.055276 | 2.387628 | 3.055276 | 2.58285 | 3.055276
|  |  | 2.278525 | 3.095477 |  |  | 2.278525 | 3.095477 | 2.35704 | 3.095477 | 2.485834 | 3.095477
|  |  | 2.389927 | 3.135678 |  |  | 2.389927 | 3.135678 | 2.3088 | 3.135678 | 2.499829 | 3.135678
|  |  | 2.376656 | 3.175879 |  |  | 2.376656 | 3.175879 | 2.402407 | 3.175879 | 2.519755 | 3.175879
|  |  | 2.353711 | 3.21608 |  |  | 2.353711 | 3.21608 | 2.348362 | 3.21608 | 2.57263 | 3.21608
|  |  | 2.327592 | 3.256281 |  |  | 2.327592 | 3.256281 | 2.388665 | 3.256281 | 2.568954 | 3.256281
|  |  | 2.403799 | 3.296482 |  |  | 2.403799 | 3.296482 | 2.430815 | 3.296482 | 2.558728 | 3.296482
|  |  | 2.366332 | 3.336683 |  |  | 2.366332 | 3.336683 | 2.387314 | 3.336683 | 2.571953 | 3.336683
|  |  | 2.398691 | 3.376884 |  |  | 2.398691 | 3.376884 | 2.354661 | 3.376884 | 2.53563 | 3.376884
|  |  | 2.342875 | 3.417085 |  |  | 2.342875 | 3.417085 | 2.431356 | 3.417085 | 2.52476 | 3.417085
|  |  | 2.394383 | 3.457286 |  |  | 2.394383 | 3.457286 | 2.4014 | 3.457286 | 2.562345 | 3.457286
|  |  | 2.391217 | 3.497487 |  |  | 2.391217 | 3.497487 | 2.459292 | 3.497487 | 2.534384 | 3.497487
|  |  | 2.413876 | 3.537688 |  |  | 2.413876 | 3.537688 | 2.380533 | 3.537688 | 2.520879 | 3.537688
|  |  | 2.430359 | 3.577889 |  |  | 2.430359 | 3.577889 | 2.488623 | 3.577889 | 2.544831 | 3.577889
|  |  | 2.400666 | 3.61809 |  |  | 2.400666 | 3.61809 | 2.421063 | 3.61809 | 2.473241 | 3.61809
|  |  | 2.461297 | 3.658291 |  |  | 2.461297 | 3.658291 | 2.381351 | 3.658291 | 2.46511 | 3.658291
|  |  | 2.432752 | 3.698492 |  |  | 2.432752 | 3.698492 | 2.42099 | 3.698492 | 2.565439 | 3.698492
|  |  | 2.43153 | 3.738693 |  |  | 2.43153 | 3.738693 | 2.463977 | 3.738693 | 2.449228 | 3.738693
|  |  | 2.401632 | 3.778894 |  |  | 2.401632 | 3.778894 | 2.443815 | 3.778894 | 2.52648 | 3.778894
|  |  | 2.452058 | 3.819095 |  |  | 2.452058 | 3.819095 | 2.422002 | 3.819095 | 2.565694 | 3.819095
|  |  | 2.385806 | 3.859296 |  |  | 2.385806 | 3.859296 | 2.42954 | 3.859296 | 2.503871 | 3.859296
|  |  | 2.421877 | 3.899497 |  |  | 2.421877 | 3.899497 | 2.434927 | 3.899497 | 2.459014 | 3.899497
|  |  | 2.48227 | 3.939698 |  |  | 2.48227 | 3.939698 | 2.525166 | 3.939698 | 2.458122 | 3.939698
|  |  | 2.445486 | 3.979899 |  |  | 2.445486 | 3.979899 | 2.444754 | 3.979899 | 2.503697 | 3.979899
|  |  | 2.460524 | 4.020101 |  |  | 2.460524 | 4.020101 | 2.493693 | 4.020101 | 2.466739 | 4.020101
|  |  | 2.521383 | 4.060302 |  |  | 2.521383 | 4.060302 | 2.415984 | 4.060302 | 2.56725 | 4.060302
|  |  | 2.430065 | 4.100503 |  |  | 2.430065 | 4.100503 | 2.468625 | 4.100503 | 2.471231 | 4.100503
|  |  | 2.482568 | 4.140704 |  |  | 2.482568 | 4.140704 | 2.484617 | 4.140704 | 2.472682 | 4.140704
|  |  | 2.478392 | 4.180905 |  |  | 2.478392 | 4.180905 | 2.521961 | 4.180905 | 2.502604 | 4.180905
|  |  | 2.526037 | 4.221106 |  |  | 2.526037 | 4.221106 | 2.528156 | 4.221106 | 2.441999 | 4.221106
|  |  | 2.512004 | 4.261307 |  |  | 2.512004 | 4.261307 | 2.536702 | 4.261307 | 2.491867 | 4.261307
|  |  | 2.51729 | 4.301508 |  |  | 2.51729 | 4.301508 | 2.476601 | 4.301508 | 2.52821 | 4.301508
|  |  | 2.512398 | 4.341709 |  |  | 2.512398 | 4.341709 | 2.453351 | 4.341709 | 2.481028 | 4.341709
|  |  | 2.538825 | 4.38191 |  |  | 2.538825 | 4.38191 | 2.540453 | 4.38191 | 2.478323 | 4.38191
|  |  | 2.471572 | 4.422111 |  |  | 2.471572 | 4.422111 | 2.490408 | 4.422111 | 2.439595 | 4.422111
|  |  | 2.55414 | 4.462312 |  |  | 2.55414 | 4.462312 | 2.459215 | 4.462312 | 2.474845 | 4.462312
|  |  | 2.498526 | 4.502513 |  |  | 2.498526 | 4.502513 | 2.553875 | 4.502513 | 2.500574 | 4.502513
|  |  | 2.521732 | 4.542714 |  |  | 2.521732 | 4.542714 | 2.531887 | 4.542714 | 2.450783 | 4.542714
|  |  | 2.463758 | 4.582915 |  |  | 2.463758 | 4.582915 | 2.556752 | 4.582915 | 2.481474 | 4.582915
|  |  | 2.474102 | 4.623116 |  |  | 2.474102 | 4.623116 | 2.46647 | 4.623116 | 2.457647 | 4.623116
|  |  | 2.479265 | 4.663317 |  |  | 2.479265 | 4.663317 | 2.534041 | 4.663317 | 2.525803 | 4.663317
|  |  | 2.528246 | 4.703518 |  |  | 2.528246 | 4.703518 | 2.509466 | 4.703518 | 2.459443 | 4.703518
|  |  | 2.510046 | 4.743719 |  |  | 2.510046 | 4.743719 | 2.563387 | 4.743719 | 2.447068 | 4.743719
|  |  | 2.512164 | 4.78392 |  |  | 2.512164 | 4.78392 | 2.556375 | 4.78392 | 2.42768 | 4.78392
|  |  | 2.476099 | 4.824121 |  |  | 2.476099 | 4.824121 | 2.436743 | 4.824121 | 2.533278 | 4.824121
|  |  | 2.573925 | 4.864322 |  |  | 2.573925 | 4.864322 | 2.560883 | 4.864322 | 2.476364 | 4.864322
|  |  | 2.499919 | 4.904523 |  |  | 2.499919 | 4.904523 | 2.54078 | 4.904523 | 2.496939 | 4.904523
|  |  | 2.532876 | 4.944724 |  |  | 2.532876 | 4.944724 | 2.457977 | 4.944724 | 2.516504 | 4.944724
|  |  | 2.547489 | 4.984925 |  |  | 2.547489 | 4.984925 | 2.475013 | 4.984925 | 2.47756 | 4.984925
|  |  | 2.54882 | 5.025126 |  |  | 2.54882 | 5.025126 | 2.527429 | 5.025126 | 2.422608 | 5.025126
|  |  | 2.479429 | 5.065327 |  |  | 2.479429 | 5.065327 | 2.474266 | 5.065327 | 2.507149 | 5.065327
|  |  | 2.528876 | 5.105528 |  |  | 2.528876 | 5.105528 | 2.451564 | 5.105528 | 2.435684 | 5.105528
|  |  | 2.452721 | 5.145729 |  |  | 2.452721 | 5.145729 | 2.535363 | 5.145729 | 2.462213 | 5.145729
|  |  | 2.551524 | 5.18593 |  |  | 2.551524 | 5.18593 | 2.519206 | 5.18593 | 2.406238 | 5.18593
|  |  | 2.517846 | 5.226131 |  |  | 2.517846 | 5.226131 | 2.418631 | 5.226131 | 2.45926 | 5.226131
|  |  | 2.442747 | 5.266332 |  |  | 2.442747 | 5.266332 | 2.45318 | 5.266332 | 2.440279 | 5.266332
|  |  | 2.489787 | 5.306533 |  |  | 2.489787 | 5.306533 | 2.464392 | 5.306533 | 2.468797 | 5.306533
|  |  | 2.403026 | 5.346734 |  |  | 2.403026 | 5.346734 | 2.45681 | 5.346734 | 2.460315 | 5.346734
|  |  | 2.420026 | 5.386935 |  |  | 2.420026 | 5.386935 | 2.433972 | 5.386935 | 2.455334 | 5.386935
|  |  | 2.393845 | 5.427136 |  |  | 2.393845 | 5.427136 | 2.424921 | 5.427136 | 2.432853 | 5.427136
|  |  | 2.502545 | 5.467337 |  |  | 2.502545 | 5.467337 | 2.441195 | 5.467337 | 2.500376 | 5.467337
|  |  | 2.464685 | 5.507538 |  |  | 2.464685 | 5.507538 | 2.350337 | 5.507538 | 2.498402 | 5.507538
|  |  | 2.431826 | 5.547739 |  |  | 2.431826 | 5.547739 | 2.425886 | 5.547739 | 2.424432 | 5.547739
|  |  | 2.439028 | 5.58794 |  |  | 2.439028 | 5.58794 | 2.434383 | 5.58794 | 2.451468 | 5.58794
|  |  | 2.392851 | 5.628141 |  |  | 2.392851 | 5.628141 | 2.352868 | 5.628141 | 2.498511 | 5.628141
|  |  | 2.460855 | 5.668342 |  |  | 2.460855 | 5.668342 | 2.442383 | 5.668342 | 2.420561 | 5.668342
|  |  | 2.446102 | 5.708543 |  |  | 2.446102 | 5.708543 | 2.365968 | 5.708543 | 2.449619 | 5.708543
|  |  | 2.43565 | 5.748744 |  |  | 2.43565 | 5.748744 | 2.320662 | 5.748744 | 2.464186 | 5.748744
|  |  | 2.425561 | 5.788945 |  |  | 2.425561 | 5.788945 | 2.346008 | 5.788945 | 2.490764 | 5.788945
|  |  | 2.370395 | 5.829146 |  |  | 2.370395 | 5.829146 | 2.307045 | 5.829146 | 2.465853 | 5.829146
|  |  | 2.411211 | 5.869347 |  |  | 2.411211 | 5.869347 | 2.376314 | 5.869347 | 2.383455 | 5.869347
|  |  | 2.37007 | 5.909548 |  |  | 2.37007 | 5.909548 | 2.382356 | 5.909548 | 2.425069 | 5.909548
|  |  | 2.359033 | 5.949749 |  |  | 2.359033 | 5.949749 | 2.30471 | 5.949749 | 2.391198 | 5.949749
|  |  | 2.379659 | 5.98995 |  |  | 2.379659 | 5.98995 | 2.352919 | 5.98995 | 2.502342 | 5.98995
|  |  | 2.381301 | 6.030151 |  |  | 2.381301 | 6.030151 | 2.268021 | 6.030151 | 2.459502 | 6.030151
|  |  | 2.318983 | 6.070352 |  |  | 2.318983 | 6.070352 | 2.279559 | 6.070352 | 2.411679 | 6.070352
|  |  | 2.343683 | 6.110553 |  |  | 2.343683 | 6.110553 | 2.306072 | 6.110553 | 2.492373 | 6.110553
|  |  | 2.419902 | 6.150754 |  |  | 2.419902 | 6.150754 | 2.2876 | 6.150754 | 2.381063 | 6.150754
|  |  | 2.415642 | 6.190955 |  |  | 2.415642 | 6.190955 | 2.241185 | 6.190955 | 2.38574 | 6.190955
|  |  | 2.411403 | 6.231156 |  |  | 2.411403 | 6.231156 | 2.292368 | 6.231156 | 2.393904 | 6.231156
|  |  | 2.366688 | 6.271357 |  |  | 2.366688 | 6.271357 | 2.334188 | 6.271357 | 2.439055 | 6.271357
|  |  | 2.391997 | 6.311558 |  |  | 2.391997 | 6.311558 | 2.277157 | 6.311558 | 2.407694 | 6.311558
|  |  | 2.371831 | 6.351759 |  |  | 2.371831 | 6.351759 | 2.255819 | 6.351759 | 2.438821 | 6.351759
|  |  | 2.400192 | 6.39196 |  |  | 2.400192 | 6.39196 | 2.316004 | 6.39196 | 2.414936 | 6.39196
|  |  | 2.370081 | 6.432161 |  |  | 2.370081 | 6.432161 | 2.342711 | 6.432161 | 2.37904 | 6.432161
|  |  | 2.313 | 6.472362 |  |  | 2.313 | 6.472362 | 2.277943 | 6.472362 | 2.362131 | 6.472362
|  |  | 2.371949 | 6.512563 |  |  | 2.371949 | 6.512563 | 2.2627 | 6.512563 | 2.404211 | 6.512563
|  |  | 2.34743 | 6.552764 |  |  | 2.34743 | 6.552764 | 2.264983 | 6.552764 | 2.38728 | 6.552764
|  |  | 2.289944 | 6.592965 |  |  | 2.289944 | 6.592965 | 2.304794 | 6.592965 | 2.393838 | 6.592965
|  |  | 2.368493 | 6.633166 |  |  | 2.368493 | 6.633166 | 2.284133 | 6.633166 | 2.439886 | 6.633166
|  |  | 2.396577 | 6.673367 |  |  | 2.396577 | 6.673367 | 2.311503 | 6.673367 | 2.469422 | 6.673367
|  |  | 2.370697 | 6.713568 |  |  | 2.370697 | 6.713568 | 2.212902 | 6.713568 | 2.361948 | 6.713568
|  |  | 2.292856 | 6.753769 |  |  | 2.292856 | 6.753769 | 2.286834 | 6.753769 | 2.389964 | 6.753769
|  |  | 2.293555 | 6.79397 |  |  | 2.293555 | 6.79397 | 2.285299 | 6.79397 | 2.45547 | 6.79397
|  |  | 2.380793 | 6.834171 |  |  | 2.380793 | 6.834171 | 2.251298 | 6.834171 | 2.419465 | 6.834171
|  |  | 2.326574 | 6.874372 |  |  | 2.326574 | 6.874372 | 2.310332 | 6.874372 | 2.461451 | 6.874372
|  |  | 2.311398 | 6.914573 |  |  | 2.311398 | 6.914573 | 2.314903 | 6.914573 | 2.350428 | 6.914573
|  |  | 2.282766 | 6.954774 |  |  | 2.282766 | 6.954774 | 2.24801 | 6.954774 | 2.431395 | 6.954774
|  |  | 2.34468 | 6.994975 |  |  | 2.34468 | 6.994975 | 2.320657 | 6.994975 | 2.362853 | 6.994975
|  |  | 2.280141 | 7.035176 |  |  | 2.280141 | 7.035176 | 2.320843 | 7.035176 | 2.459302 | 7.035176
|  |  | 2.301649 | 7.075377 |  |  | 2.301649 | 7.075377 | 2.225069 | 7.075377 | 2.446242 | 7.075377
|  |  | 2.335207 | 7.115578 |  |  | 2.335207 | 7.115578 | 2.265338 | 7.115578 | 2.336174 | 7.115578
|  |  | 2.352316 | 7.155779 |  |  | 2.352316 | 7.155779 | 2.197149 | 7.155779 | 2.452097 | 7.155779
|  |  | 2.360977 | 7.19598 |  |  | 2.360977 | 7.19598 | 2.244505 | 7.19598 | 2.420012 | 7.19598
|  |  | 2.30169 | 7.236181 |  |  | 2.30169 | 7.236181 | 2.289405 | 7.236181 | 2.458419 | 7.236181
|  |  | 2.317958 | 7.276382 |  |  | 2.317958 | 7.276382 | 2.272852 | 7.276382 | 2.372819 | 7.276382
|  |  | 2.337782 | 7.316583 |  |  | 2.337782 | 7.316583 | 2.268346 | 7.316583 | 2.35171 | 7.316583
|  |  | 2.284663 | 7.356784 |  |  | 2.284663 | 7.356784 | 2.282388 | 7.356784 | 2.333594 | 7.356784
|  |  | 2.354601 | 7.396985 |  |  | 2.354601 | 7.396985 | 2.26598 | 7.396985 | 2.390971 | 7.396985
|  |  | 2.3191 | 7.437186 |  |  | 2.3191 | 7.437186 | 2.256123 | 7.437186 | 2.404841 | 7.437186
|  |  | 2.300658 | 7.477387 |  |  | 2.300658 | 7.477387 | 2.238817 | 7.477387 | 2.422704 | 7.477387
|  |  | 2.343279 | 7.517588 |  |  | 2.343279 | 7.517588 | 2.273064 | 7.517588 | 2.41906 | 7.517588
|  |  | 2.301963 | 7.557789 |  |  | 2.301963 | 7.557789 | 2.255865 | 7.557789 | 2.43641 | 7.557789
|  |  | 2.351711 | 7.59799 |  |  | 2.351711 | 7.59799 | 2.222221 | 7.59799 | 2.430753 | 7.59799
|  |  | 2.311025 | 7.638191 |  |  | 2.311025 | 7.638191 | 2.275633 | 7.638191 | 2.33109 | 7.638191
|  |  | 2.358906 | 7.678392 |  |  | 2.358906 | 7.678392 | 2.267102 | 7.678392 | 2.376421 | 7.678392
|  |  | 2.310855 | 7.718593 |  |  | 2.310855 | 7.718593 | 2.20563 | 7.718593 | 2.383247 | 7.718593
|  |  | 2.363873 | 7.758794 |  |  | 2.363873 | 7.758794 | 2.277217 | 7.758794 | 2.434066 | 7.758794
|  |  | 2.327962 | 7.798995 |  |  | 2.327962 | 7.798995 | 2.290364 | 7.798995 | 2.387381 | 7.798995
|  |  | 2.290623 | 7.839196 |  |  | 2.290623 | 7.839196 | 2.232074 | 7.839196 | 2.37919 | 7.839196
|  |  | 2.259857 | 7.879397 |  |  | 2.259857 | 7.879397 | 2.239846 | 7.879397 | 2.317494 | 7.879397
|  |  | 2.336165 | 7.919598 |  |  | 2.336165 | 7.919598 | 2.261681 | 7.919598 | 2.399794 | 7.919598
|  |  | 2.24805 | 7.959799 |  |  | 2.24805 | 7.959799 | 2.243082 | 7.959799 | 2.349088 | 7.959799
|  |  | 2.242011 | 8 |  |  | 2.242011 | 8 | 2.272048 | 8 | 2.299879 | 8