## 1
Общество с ограниченной ответственностью "Инженерная геология" (ООО "ИнжГео") | [9 empty] | Общество с ограниченной ответственностью "Инженерная геология" (ООО "ИнжГео")
Юр. адрес: 117279, г. Москва, ул. Миклухо-Маклая, 36 а, этаж 5, пом. XXIII к. 76-84 | [9 empty] | Юр. адрес: 117279, г. Москва, ул. Миклухо-Маклая, 36 а, этаж 5, пом. XXIII к. 76-84
Телефон/факс +7 (495) 132-30-00, Адрес электронной почты inbox@inj-geo.ru | [9 empty] | Телефон/факс +7 (495) 132-30-00, Адрес электронной почты inbox@inj-geo.ru
Испытательная лаборатория ООО «ИнжГео» | [9 empty] | Испытательная лаборатория ООО «ИнжГео»
Адрес места осуществления деятельности лаборатории: г. Москва, просп. Вернадского, д. 51, стр. 1 | [9 empty] | Адрес места осуществления деятельности лаборатории: г. Москва, просп. Вернадского, д. 51, стр. 1
Телефон +7(910)4557682, E-mail: slg85@mail.ru | [9 empty] | Телефон +7(910)4557682, E-mail: slg85@mail.ru
Протокол испытаний № 19-523-22 от 29-04-2022
Наименование и адрес заказчика: Переход трубопровода через р. Енисей
Наименование объекта: ООО Регионстрой
Наименование используемого метода/методики: ГОСТ 12248.4-2020 | [9 empty] | Наименование используемого метода/методики: ГОСТ 12248.3-2020
Условия проведения испытания: температура окружающей среды (18 - 25)0С, влажность воздуха (40 - 75)% | [9 empty] | Условия проведения испытания: температура окружающей среды (18 - 25)0С, влажность воздуха (40 - 75)%
Дата получение объекта подлежащего испытаниям: 07.04.2022
Дата испытания: 07.04.2022-29.04.2022
Испытание грунтов методом трехосного сжатия | [9 empty] | Испытание грунтов методом трехосного сжатия
Лабораторный номер: |  |  |  |  | We, д.е. = |  |  |  |  | Лабораторный номер: |  | 52331 |  |  |  | We, д.е. = | 0.268988716
Номер скважины: |  |  |  |  | ρ, г/см3 = |  |  |  |  | Номер скважины: |  | BH-101 |  |  |  | ρ, г/см3 = | 1.8
Глубина отбора, м: |  |  |  |  | ρs, г/см3 = |  |  |  |  | Глубина отбора, м: |  | 0.9 |  |  |  | ρs, г/см3 = | 2.74
Наименование грунта: |  |  |  |  | e, д.е. = |  |  |  |  | Наименование грунта: |  | Суглинок щебенистый, мягкопластичный, легкий пылеватый |  |  |  | e, д.е. = | 0.9316828
Схема проведения опыта: |  |  |  |  | IL, д.е. = |  |  |  |  | Схема проведения опыта: |  | КД |  |  |  | IL, д.е. = | 0.8
Результаты испытаний | [9 empty] | Результаты испытаний
[11 empty] | Нормальное напряжение σ, МПа | Касательное напряжение t, МПа | tg ϕ | Угол внутреннего трения ϕ, град. | Удельное сцепление C, МПа
[11 empty] | 0.1 | 0.0833864 | [5 empty] | 1
[11 empty] | 0.15 | 0.08757961
|  | Модуль деформации, МПа: | [8 empty] | 0.2 | 0.1217728
Е0=
E50 =
|  | Коэф. Поперечной деформации, ϑ = | [8 empty] | Эффективные значения угла внутреннего трения и удельного сцепления ϕ', С'
[11 empty] | ϕ', град. = | 21
[11 empty] | С', МПа = | 0.04
| Исполнитель: |  |  |  |  | Морозов Д.С. |  |  |  |  | Исполнитель: |  |  |  |  | Морозов Д.С.
| Начальник исп. лаборатории: |  |  |  |  | Семиколенова Л.Г. |  |  |  |  | Начальник исп. лаборатории: |  |  |  |  | Семиколенова Л.Г.
Лист 1 , всего листов 2 | [9 empty] | Лист 2 , всего листов 2
Частичное воспроизведение протокола испытаний без письменного разрешения ООО «ИнжГео» ЗАПРЕЩАЕТСЯ | [9 empty] | Частичное воспроизведение протокола испытаний без письменного разрешения ООО «ИнжГео» ЗАПРЕЩАЕТСЯ
|  |  | второй график |  | первый график
|  |  | dev | eps | sigma |  | dev1 | eps1 | dev2 | eps2 | dev3 | eps3
|  |  | 0 | 0 |  |  | 0 | 0 | 0 | 0 | 0 | 0
|  |  | 0.002023986 | 0.04020101 |  |  | 0.002023986 | 0.04020101 | 0.001730576 | 0.04020101 | 0.002466517 | 0.04020101
|  |  | 0.004059732 | 0.08040201 |  |  | 0.004059732 | 0.08040201 | 0.002948053 | 0.08040201 | 0.004914468 | 0.08040201
|  |  | 0.002604297 | 0.120603 |  |  | 0.002604297 | 0.120603 | 0.005151261 | 0.120603 | 0.001843456 | 0.120603
|  |  | 0.005654742 | 0.160804 |  |  | 0.005654742 | 0.160804 | 0.005339033 | 0.160804 | 0.004753086 | 0.160804
|  |  | 0.01020813 | 0.201005 |  |  | 0.01020813 | 0.201005 | 0.007510199 | 0.201005 | 0.00764296 | 0.201005
|  |  | 0.01126151 | 0.241206 |  |  | 0.01126151 | 0.241206 | 0.009163591 | 0.241206 | 0.01151268 | 0.241206
|  |  | 0.01281195 | 0.281407 |  |  | 0.01281195 | 0.281407 | 0.01329804 | 0.281407 | 0.01136186 | 0.281407
|  |  | 0.0133565 | 0.321608 |  |  | 0.0133565 | 0.321608 | 0.01541238 | 0.321608 | 0.01919009 | 0.321608
|  |  | 0.01789223 | 0.361809 |  |  | 0.01789223 | 0.361809 | 0.01900543 | 0.361809 | 0.01649698 | 0.361809
|  |  | 0.0204162 | 0.4020101 |  |  | 0.0204162 | 0.4020101 | 0.01907604 | 0.4020101 | 0.02028214 | 0.4020101
|  |  | 0.02142546 | 0.4422111 |  |  | 0.02142546 | 0.4422111 | 0.02012302 | 0.4422111 | 0.02054517 | 0.4422111
|  |  | 0.02291708 | 0.4824121 |  |  | 0.02291708 | 0.4824121 | 0.02314522 | 0.4824121 | 0.02478566 | 0.4824121
|  |  | 0.02288811 | 0.5226131 |  |  | 0.02288811 | 0.5226131 | 0.02664147 | 0.5226131 | 0.03000323 | 0.5226131
|  |  | 0.02733561 | 0.5628141 |  |  | 0.02733561 | 0.5628141 | 0.02811059 | 0.5628141 | 0.03019748 | 0.5628141
|  |  | 0.02775665 | 0.6030151 |  |  | 0.02775665 | 0.6030151 | 0.02805141 | 0.6030151 | 0.03386802 | 0.6030151
|  |  | 0.02864828 | 0.6432161 |  |  | 0.02864828 | 0.6432161 | 0.03046277 | 0.6432161 | 0.03301444 | 0.6432161
|  |  | 0.03200756 | 0.6834171 |  |  | 0.03200756 | 0.6834171 | 0.0343435 | 0.6834171 | 0.03813635 | 0.6834171
|  |  | 0.03433155 | 0.7236181 |  |  | 0.03433155 | 0.7236181 | 0.03569243 | 0.7236181 | 0.03573335 | 0.7236181
|  |  | 0.03711731 | 0.7638191 |  |  | 0.03711731 | 0.7638191 | 0.0385084 | 0.7638191 | 0.04330506 | 0.7638191
|  |  | 0.0383619 | 0.8040201 |  |  | 0.0383619 | 0.8040201 | 0.03679022 | 0.8040201 | 0.04235106 | 0.8040201
|  |  | 0.04006239 | 0.8442211 |  |  | 0.04006239 | 0.8442211 | 0.04153674 | 0.8442211 | 0.04587098 | 0.8442211
|  |  | 0.04221581 | 0.8844221 |  |  | 0.04221581 | 0.8844221 | 0.04074678 | 0.8844221 | 0.0483644 | 0.8844221
|  |  | 0.04281925 | 0.9246231 |  |  | 0.04281925 | 0.9246231 | 0.04591917 | 0.9246231 | 0.04933093 | 0.9246231
|  |  | 0.04236976 | 0.9648241 |  |  | 0.04236976 | 0.9648241 | 0.04755276 | 0.9648241 | 0.05077018 | 0.9648241
|  |  | 0.04586439 | 1.005025 |  |  | 0.04586439 | 1.005025 | 0.04664636 | 1.005025 | 0.05168176 | 1.005025
|  |  | 0.04880021 | 1.045226 |  |  | 0.04880021 | 1.045226 | 0.04919881 | 1.045226 | 0.05706525 | 1.045226
|  |  | 0.04667427 | 1.085427 |  |  | 0.04667427 | 1.085427 | 0.05020895 | 1.085427 | 0.05342028 | 1.085427
|  |  | 0.04848364 | 1.125628 |  |  | 0.04848364 | 1.125628 | 0.05117559 | 1.125628 | 0.05624644 | 1.125628
|  |  | 0.05222537 | 1.165829 |  |  | 0.05222537 | 1.165829 | 0.05359758 | 1.165829 | 0.05754333 | 1.165829
|  |  | 0.04989653 | 1.20603 |  |  | 0.04989653 | 1.20603 | 0.05447374 | 1.20603 | 0.06331057 | 1.20603
|  |  | 0.05499417 | 1.246231 |  |  | 0.05499417 | 1.246231 | 0.0563029 | 1.246231 | 0.06054774 | 1.246231
|  |  | 0.05501536 | 1.286432 |  |  | 0.05501536 | 1.286432 | 0.0570839 | 1.286432 | 0.06625447 | 1.286432
|  |  | 0.05445714 | 1.326633 |  |  | 0.05445714 | 1.326633 | 0.05731557 | 1.326633 | 0.06643035 | 1.326633
|  |  | 0.05631659 | 1.366834 |  |  | 0.05631659 | 1.366834 | 0.05999674 | 1.366834 | 0.06757498 | 1.366834
|  |  | 0.05509076 | 1.407035 |  |  | 0.05509076 | 1.407035 | 0.06062624 | 1.407035 | 0.07168797 | 1.407035
|  |  | 0.05527671 | 1.447236 |  |  | 0.05527671 | 1.447236 | 0.0627029 | 1.447236 | 0.06926892 | 1.447236
|  |  | 0.0573715 | 1.487437 |  |  | 0.0573715 | 1.487437 | 0.06472555 | 1.487437 | 0.07131745 | 1.487437
|  |  | 0.05639363 | 1.527638 |  |  | 0.05639363 | 1.527638 | 0.06269303 | 1.527638 | 0.07233314 | 1.527638
|  |  | 0.05740642 | 1.567839 |  |  | 0.05740642 | 1.567839 | 0.06310416 | 1.567839 | 0.0753156 | 1.567839
|  |  | 0.05941421 | 1.60804 |  |  | 0.05941421 | 1.60804 | 0.06595778 | 1.60804 | 0.07426444 | 1.60804
|  |  | 0.05841698 | 1.648241 |  |  | 0.05841698 | 1.648241 | 0.06425271 | 1.648241 | 0.07967927 | 1.648241
|  |  | 0.0589147 | 1.688442 |  |  | 0.0589147 | 1.688442 | 0.06748779 | 1.688442 | 0.08105968 | 1.688442
|  |  | 0.06240734 | 1.728643 |  |  | 0.06240734 | 1.728643 | 0.06867638 | 1.728643 | 0.08190528 | 1.728643
|  |  | 0.06339487 | 1.768844 |  |  | 0.06339487 | 1.768844 | 0.06985792 | 1.768844 | 0.08421567 | 1.768844
|  |  | 0.06337728 | 1.809045 |  |  | 0.06337728 | 1.809045 | 0.06853423 | 1.809045 | 0.08299046 | 1.809045
|  |  | 0.06285452 | 1.849246 |  |  | 0.06285452 | 1.849246 | 0.07120478 | 1.849246 | 0.08522925 | 1.849246
|  |  | 0.06232657 | 1.889447 |  |  | 0.06232657 | 1.889447 | 0.07036902 | 1.889447 | 0.08693165 | 1.889447
|  |  | 0.0617934 | 1.929648 |  |  | 0.0617934 | 1.929648 | 0.06952641 | 1.929648 | 0.08659725 | 1.929648
|  |  | 0.06275498 | 1.969849 |  |  | 0.06275498 | 1.969849 | 0.06967641 | 1.969849 | 0.08822566 | 1.969849
|  |  | 0.0662113 | 2.01005 |  |  | 0.0662113 | 2.01005 | 0.07081848 | 2.01005 | 0.09131799 | 2.01005
|  |  | 0.06316231 | 2.050251 |  |  | 0.06316231 | 2.050251 | 0.07495207 | 2.050251 | 0.08990622 | 2.050251
|  |  | 0.06360799 | 2.090452 |  |  | 0.06360799 | 2.090452 | 0.07557664 | 2.090452 | 0.08950186 | 2.090452
|  |  | 0.06554831 | 2.130653 |  |  | 0.06554831 | 2.130653 | 0.07469166 | 2.130653 | 0.09410283 | 2.130653
|  |  | 0.06598324 | 2.170854 |  |  | 0.06598324 | 2.170854 | 0.07429658 | 2.170854 | 0.09470702 | 2.170854
|  |  | 0.06841276 | 2.211055 |  |  | 0.06841276 | 2.211055 | 0.07639086 | 2.211055 | 0.09331235 | 2.211055
|  |  | 0.06733684 | 2.251256 |  |  | 0.06733684 | 2.251256 | 0.07697396 | 2.251256 | 0.09541672 | 2.251256
|  |  | 0.06525545 | 2.291457 |  |  | 0.06525545 | 2.291457 | 0.07554533 | 2.291457 | 0.1005181 | 2.291457
|  |  | 0.06616856 | 2.331658 |  |  | 0.06616856 | 2.331658 | 0.07810444 | 2.331658 | 0.09561426 | 2.331658
|  |  | 0.06707614 | 2.371859 |  |  | 0.06707614 | 2.371859 | 0.07815075 | 2.371859 | 0.1002032 | 2.371859
|  |  | 0.06897816 | 2.41206 |  |  | 0.06897816 | 2.41206 | 0.0781837 | 2.41206 | 0.09878289 | 2.41206
|  |  | 0.07087461 | 2.452261 |  |  | 0.07087461 | 2.452261 | 0.08020277 | 2.452261 | 0.1033511 | 2.452261
|  |  | 0.06726544 | 2.492462 |  |  | 0.06726544 | 2.492462 | 0.08020741 | 2.492462 | 0.0999059 | 2.492462
|  |  | 0.06765064 | 2.532663 |  |  | 0.06765064 | 2.532663 | 0.07819708 | 2.532663 | 0.1034451 | 2.532663
|  |  | 0.06853016 | 2.572864 |  |  | 0.06853016 | 2.572864 | 0.07917123 | 2.572864 | 0.1039666 | 2.572864
|  |  | 0.071904 | 2.613065 |  |  | 0.071904 | 2.613065 | 0.07962933 | 2.613065 | 0.1054683 | 2.613065
|  |  | 0.07077211 | 2.653266 |  |  | 0.07077211 | 2.653266 | 0.08107084 | 2.653266 | 0.1074481 | 2.653266
|  |  | 0.07213446 | 2.693467 |  |  | 0.07213446 | 2.693467 | 0.08249521 | 2.693467 | 0.106904 | 2.693467
|  |  | 0.07049104 | 2.733668 |  |  | 0.07049104 | 2.733668 | 0.0804019 | 2.733668 | 0.1083339 | 2.733668
|  |  | 0.06984181 | 2.773869 |  |  | 0.06984181 | 2.773869 | 0.08179037 | 2.773869 | 0.1127356 | 2.773869
|  |  | 0.07218675 | 2.81407 |  |  | 0.07218675 | 2.81407 | 0.08316008 | 2.81407 | 0.1106071 | 2.81407
|  |  | 0.07452582 | 2.854271 |  |  | 0.07452582 | 2.854271 | 0.08451048 | 2.854271 | 0.1124463 | 2.854271
|  |  | 0.073859 | 2.894472 |  |  | 0.073859 | 2.894472 | 0.08484104 | 2.894472 | 0.1137511 | 2.894472
|  |  | 0.07318627 | 2.934673 |  |  | 0.07318627 | 2.934673 | 0.08415122 | 2.934673 | 0.1120194 | 2.934673
|  |  | 0.07350758 | 2.974874 |  |  | 0.07350758 | 2.974874 | 0.08294047 | 2.974874 | 0.1107491 | 2.974874
|  |  | 0.07282292 | 3.015075 |  |  | 0.07282292 | 3.015075 | 0.08570825 | 3.015075 | 0.1134382 | 3.015075
|  |  | 0.07363225 | 3.055276 |  |  | 0.07363225 | 3.055276 | 0.08495402 | 3.055276 | 0.1170844 | 3.055276
|  |  | 0.07543556 | 3.095477 |  |  | 0.07543556 | 3.095477 | 0.08617724 | 3.095477 | 0.1161858 | 3.095477
|  |  | 0.0762328 | 3.135678 |  |  | 0.0762328 | 3.135678 | 0.08437737 | 3.135678 | 0.1177403 | 3.135678
|  |  | 0.07302396 | 3.175879 |  |  | 0.07302396 | 3.175879 | 0.08655386 | 3.175879 | 0.1172457 | 3.175879
|  |  | 0.077309 | 3.21608 |  |  | 0.077309 | 3.21608 | 0.08320618 | 3.21608 | 0.1187 | 3.21608
|  |  | 0.07508789 | 3.256281 |  |  | 0.07508789 | 3.256281 | 0.08383379 | 3.256281 | 0.118101 | 3.256281
|  |  | 0.07486062 | 3.296482 |  |  | 0.07486062 | 3.296482 | 0.08393613 | 3.296482 | 0.1154468 | 3.296482
|  |  | 0.07662714 | 3.336683 |  |  | 0.07662714 | 3.336683 | 0.08651267 | 3.336683 | 0.1172351 | 3.336683
|  |  | 0.07838743 | 3.376884 |  |  | 0.07838743 | 3.376884 | 0.08506288 | 3.376884 | 0.119964 | 3.376884
|  |  | 0.07814147 | 3.417085 |  |  | 0.07814147 | 3.417085 | 0.08358863 | 3.417085 | 0.1161313 | 3.417085
|  |  | 0.07888923 | 3.457286 |  |  | 0.07888923 | 3.457286 | 0.08460964 | 3.457286 | 0.1207348 | 3.457286
|  |  | 0.07663067 | 3.497487 |  |  | 0.07663067 | 3.497487 | 0.08513034 | 3.497487 | 0.1217727 | 3.497487
|  |  | 0.07686577 | 3.537688 |  |  | 0.07686577 | 3.537688 | 0.08665073 | 3.537688 | 0.1172724 | 3.537688
|  |  | 0.07959451 | 3.577889 |  |  | 0.07959451 | 3.577889 | 0.0841708 | 3.577889 | 0.119271 | 3.577889
|  |  | 0.07831684 | 3.61809 |  |  | 0.07831684 | 3.61809 | 0.08369056 | 3.61809 | 0.1177688 | 3.61809
|  |  | 0.08003276 | 3.658291 |  |  | 0.08003276 | 3.658291 | 0.08371002 | 3.658291 | 0.1192655 | 3.658291
|  |  | 0.08024222 | 3.698492 |  |  | 0.08024222 | 3.698492 | 0.08472916 | 3.698492 | 0.1212614 | 3.698492
|  |  | 0.0769452 | 3.738693 |  |  | 0.0769452 | 3.738693 | 0.085748 | 3.738693 | 0.1162563 | 3.738693
|  |  | 0.07664167 | 3.778894 |  |  | 0.07664167 | 3.778894 | 0.08626654 | 3.778894 | 0.1192504 | 3.778894
|  |  | 0.0783316 | 3.819095 |  |  | 0.0783316 | 3.819095 | 0.08728477 | 3.819095 | 0.1197435 | 3.819095
|  |  | 0.07751497 | 3.859296 |  |  | 0.07751497 | 3.859296 | 0.08630271 | 3.859296 | 0.1172356 | 3.859296
|  |  | 0.08119174 | 3.899497 |  |  | 0.08119174 | 3.899497 | 0.08432034 | 3.899497 | 0.1182269 | 3.899497
|  |  | 0.0783619 | 3.939698 |  |  | 0.0783619 | 3.939698 | 0.08433768 | 3.939698 | 0.1187173 | 3.939698
|  |  | 0.0810254 | 3.979899 |  |  | 0.0810254 | 3.979899 | 0.08535472 | 3.979899 | 0.1167067 | 3.979899
|  |  | 0.08068223 | 4.020101 |  |  | 0.08068223 | 4.020101 | 0.08587146 | 4.020101 | 0.1211953 | 4.020101
|  |  | 0.07983236 | 4.060302 |  |  | 0.07983236 | 4.060302 | 0.08438791 | 4.060302 | 0.1201829 | 4.060302
|  |  | 0.07897575 | 4.100503 |  |  | 0.07897575 | 4.100503 | 0.08640407 | 4.100503 | 0.1191697 | 4.100503
|  |  | 0.08061237 | 4.140704 |  |  | 0.08061237 | 4.140704 | 0.08391994 | 4.140704 | 0.1176556 | 4.140704
|  |  | 0.07924221 | 4.180905 |  |  | 0.07924221 | 4.180905 | 0.08643552 | 4.180905 | 0.1171406 | 4.180905
|  |  | 0.07836524 | 4.221106 |  |  | 0.07836524 | 4.221106 | 0.08445081 | 4.221106 | 0.1201247 | 4.221106
|  |  | 0.08098141 | 4.261307 |  |  | 0.08098141 | 4.261307 | 0.08546582 | 4.261307 | 0.1216079 | 4.261307
|  |  | 0.08209072 | 4.301508 |  |  | 0.08209072 | 4.301508 | 0.08498055 | 4.301508 | 0.1185903 | 4.301508
|  |  | 0.07969312 | 4.341709 |  |  | 0.07969312 | 4.341709 | 0.08699499 | 4.341709 | 0.1180717 | 4.341709
|  |  | 0.08028859 | 4.38191 |  |  | 0.08028859 | 4.38191 | 0.08400915 | 4.38191 | 0.1200523 | 4.38191
|  |  | 0.0823771 | 4.422111 |  |  | 0.0823771 | 4.422111 | 0.08602303 | 4.422111 | 0.1205321 | 4.422111
|  |  | 0.08195863 | 4.462312 |  |  | 0.08195863 | 4.462312 | 0.08603663 | 4.462312 | 0.1200109 | 4.462312
|  |  | 0.08003315 | 4.502513 |  |  | 0.08003315 | 4.502513 | 0.08704996 | 4.502513 | 0.1174889 | 4.502513
|  |  | 0.07960062 | 4.542714 |  |  | 0.07960062 | 4.542714 | 0.08706301 | 4.542714 | 0.1169661 | 4.542714
|  |  | 0.08016102 | 4.582915 |  |  | 0.08016102 | 4.582915 | 0.08507579 | 4.582915 | 0.1214424 | 4.582915
|  |  | 0.07921433 | 4.623116 |  |  | 0.07921433 | 4.623116 | 0.08558829 | 4.623116 | 0.1169178 | 4.623116
|  |  | 0.0817605 | 4.663317 |  |  | 0.0817605 | 4.663317 | 0.08560053 | 4.663317 | 0.1198924 | 4.663317
|  |  | 0.08029953 | 4.703518 |  |  | 0.08029953 | 4.703518 | 0.0856125 | 4.703518 | 0.1183662 | 4.703518
|  |  | 0.08333137 | 4.743719 |  |  | 0.08333137 | 4.743719 | 0.0861242 | 4.743719 | 0.1193391 | 4.743719
|  |  | 0.079856 | 4.78392 |  |  | 0.079856 | 4.78392 | 0.08713563 | 4.78392 | 0.1178112 | 4.78392
|  |  | 0.0808734 | 4.824121 |  |  | 0.0808734 | 4.824121 | 0.08764681 | 4.824121 | 0.1197824 | 4.824121
|  |  | 0.08338352 | 4.864322 |  |  | 0.08338352 | 4.864322 | 0.08665771 | 4.864322 | 0.1197528 | 4.864322
|  |  | 0.07938632 | 4.904523 |  |  | 0.07938632 | 4.904523 | 0.08766836 | 4.904523 | 0.1192224 | 4.904523
|  |  | 0.08337873 | 4.944724 |  |  | 0.08337873 | 4.944724 | 0.08617875 | 4.944724 | 0.1171912 | 4.944724
|  |  | 0.08135914 | 4.984925 |  |  | 0.08135914 | 4.984925 | 0.08668888 | 4.984925 | 0.1171591 | 4.984925
|  |  | 0.08332808 | 5.025126 |  |  | 0.08332808 | 5.025126 | 0.08419875 | 5.025126 | 0.1196262 | 5.025126
|  |  | 0.08228609 | 5.065327 |  |  | 0.08228609 | 5.065327 | 0.08770837 | 5.065327 | 0.1195925 | 5.065327
|  |  | 0.0817337 | 5.105528 |  |  | 0.0817337 | 5.105528 | 0.08521774 | 5.105528 | 0.115058 | 5.105528
|  |  | 0.08117145 | 5.145729 |  |  | 0.08117145 | 5.145729 | 0.08772685 | 5.145729 | 0.1210227 | 5.145729
|  |  | 0.08109986 | 5.18593 |  |  | 0.08109986 | 5.18593 | 0.08773572 | 5.18593 | 0.1154866 | 5.18593
|  |  | 0.07901947 | 5.226131 |  |  | 0.07901947 | 5.226131 | 0.08824433 | 5.226131 | 0.1179497 | 5.226131
|  |  | 0.08093081 | 5.266332 |  |  | 0.08093081 | 5.266332 | 0.0842527 | 5.266332 | 0.115912 | 5.266332
|  |  | 0.07883442 | 5.306533 |  |  | 0.07883442 | 5.306533 | 0.08526083 | 5.306533 | 0.1208735 | 5.306533
|  |  | 0.07873084 | 5.346734 |  |  | 0.07873084 | 5.346734 | 0.0847687 | 5.346734 | 0.1163342 | 5.346734
|  |  | 0.07962058 | 5.386935 |  |  | 0.07962058 | 5.386935 | 0.08477634 | 5.386935 | 0.1147941 | 5.386935
|  |  | 0.0795042 | 5.427136 |  |  | 0.0795042 | 5.427136 | 0.08778374 | 5.427136 | 0.1187532 | 5.427136
|  |  | 0.07988221 | 5.467337 |  |  | 0.07988221 | 5.467337 | 0.08779089 | 5.467337 | 0.1192116 | 5.467337
|  |  | 0.08175516 | 5.507538 |  |  | 0.08175516 | 5.507538 | 0.08829781 | 5.507538 | 0.1196692 | 5.507538
|  |  | 0.08062358 | 5.547739 |  |  | 0.08062358 | 5.547739 | 0.08730449 | 5.547739 | 0.116626 | 5.547739
|  |  | 0.079488 | 5.58794 |  |  | 0.079488 | 5.58794 | 0.08831094 | 5.58794 | 0.116582 | 5.58794
|  |  | 0.07834895 | 5.628141 |  |  | 0.07834895 | 5.628141 | 0.08731715 | 5.628141 | 0.1180373 | 5.628141
|  |  | 0.08070697 | 5.668342 |  |  | 0.08070697 | 5.668342 | 0.08482314 | 5.668342 | 0.1179918 | 5.668342
|  |  | 0.08006259 | 5.708543 |  |  | 0.08006259 | 5.708543 | 0.08832889 | 5.708543 | 0.1184455 | 5.708543
|  |  | 0.08141635 | 5.748744 |  |  | 0.08141635 | 5.748744 | 0.08583441 | 5.748744 | 0.1203985 | 5.748744
|  |  | 0.08126878 | 5.788945 |  |  | 0.08126878 | 5.788945 | 0.08783971 | 5.788945 | 0.1163507 | 5.788945
|  |  | 0.0801204 | 5.829146 |  |  | 0.0801204 | 5.829146 | 0.08484478 | 5.829146 | 0.1188022 | 5.829146
|  |  | 0.07897177 | 5.869347 |  |  | 0.07897177 | 5.869347 | 0.08434963 | 5.869347 | 0.1192529 | 5.869347
|  |  | 0.0783234 | 5.909548 |  |  | 0.0783234 | 5.909548 | 0.08785425 | 5.909548 | 0.1147029 | 5.909548
|  |  | 0.07817583 | 5.949749 |  |  | 0.07817583 | 5.949749 | 0.08635866 | 5.949749 | 0.1161521 | 5.949749
|  |  | 0.0780296 | 5.98995 |  |  | 0.0780296 | 5.98995 | 0.08636284 | 5.98995 | 0.1146006 | 5.98995
|  |  | 0.08038523 | 6.030151 |  |  | 0.08038523 | 6.030151 | 0.08586681 | 6.030151 | 0.1165484 | 6.030151
|  |  | 0.07824327 | 6.070352 |  |  | 0.07824327 | 6.070352 | 0.08737056 | 6.070352 | 0.1159954 | 6.070352
|  |  | 0.07860424 | 6.110553 |  |  | 0.07860424 | 6.110553 | 0.0843741 | 6.110553 | 0.1169418 | 6.110553
|  |  | 0.07596868 | 6.150754 |  |  | 0.07596868 | 6.150754 | 0.08787742 | 6.150754 | 0.1148873 | 6.150754
|  |  | 0.07683713 | 6.190955 |  |  | 0.07683713 | 6.190955 | 0.08738053 | 6.190955 | 0.1178322 | 6.190955
|  |  | 0.07921011 | 6.231156 |  |  | 0.07921011 | 6.231156 | 0.08488343 | 6.231156 | 0.1137764 | 6.231156
|  |  | 0.07908816 | 6.271357 |  |  | 0.07908816 | 6.271357 | 0.08688612 | 6.271357 | 0.1152198 | 6.271357
|  |  | 0.07547181 | 6.311558 |  |  | 0.07547181 | 6.311558 | 0.08688861 | 6.311558 | 0.1141625 | 6.311558
|  |  | 0.0768616 | 6.351759 |  |  | 0.0768616 | 6.351759 | 0.08789089 | 6.351759 | 0.1151045 | 6.351759
|  |  | 0.07825805 | 6.39196 |  |  | 0.07825805 | 6.39196 | 0.08439297 | 6.39196 | 0.1165459 | 6.39196
|  |  | 0.07916171 | 6.432161 |  |  | 0.07916171 | 6.432161 | 0.08839484 | 6.432161 | 0.1189865 | 6.432161
|  |  | 0.07557311 | 6.472362 |  |  | 0.07557311 | 6.472362 | 0.08639651 | 6.472362 | 0.1144264 | 6.472362
|  |  | 0.07899238 | 6.512563 |  |  | 0.07899238 | 6.512563 | 0.08689799 | 6.512563 | 0.1173656 | 6.512563
|  |  | 0.07541411 | 6.552764 |  |  | 0.07541411 | 6.552764 | 0.08489926 | 6.552764 | 0.1193042 | 6.552764
|  |  | 0.07583646 | 6.592965 |  |  | 0.07583646 | 6.592965 | 0.08790034 | 6.592965 | 0.118242 | 6.592965
|  |  | 0.07875946 | 6.633166 |  |  | 0.07875946 | 6.633166 | 0.08590123 | 6.633166 | 0.1166792 | 6.633166
|  |  | 0.07718313 | 6.673367 |  |  | 0.07718313 | 6.673367 | 0.08540192 | 6.673367 | 0.1156156 | 6.673367
|  |  | 0.07510749 | 6.713568 |  |  | 0.07510749 | 6.713568 | 0.08590242 | 6.713568 | 0.1180514 | 6.713568
|  |  | 0.07753258 | 6.753769 |  |  | 0.07753258 | 6.753769 | 0.08590273 | 6.753769 | 0.1149866 | 6.753769
|  |  | 0.07595842 | 6.79397 |  |  | 0.07595842 | 6.79397 | 0.08440285 | 6.79397 | 0.118421 | 6.79397
|  |  | 0.07688503 | 6.834171 |  |  | 0.07688503 | 6.834171 | 0.08589933 | 6.834171 | 0.1178501 | 6.834171
|  |  | 0.07631246 | 6.874372 |  |  | 0.07631246 | 6.874372 | 0.08738638 | 6.874372 | 0.117766 | 6.874372
|  |  | 0.07724071 | 6.914573 |  |  | 0.07724071 | 6.914573 | 0.08486431 | 6.914573 | 0.1126692 | 6.914573
|  |  | 0.07666982 | 6.954774 |  |  | 0.07666982 | 6.954774 | 0.08633354 | 6.954774 | 0.1125601 | 6.954774
|  |  | 0.07759981 | 6.994975 |  |  | 0.07759981 | 6.994975 | 0.08429448 | 6.994975 | 0.1179393 | 6.994975
|  |  | 0.07803072 | 7.035176 |  |  | 0.07803072 | 7.035176 | 0.08774753 | 7.035176 | 0.1173074 | 7.035176
|  |  | 0.07496256 | 7.075377 |  |  | 0.07496256 | 7.075377 | 0.08619311 | 7.075377 | 0.1171649 | 7.075377
|  |  | 0.07439537 | 7.115578 |  |  | 0.07439537 | 7.115578 | 0.08613164 | 7.115578 | 0.1140124 | 7.115578
|  |  | 0.07432918 | 7.155779 |  |  | 0.07432918 | 7.155779 | 0.08806352 | 7.155779 | 0.1133505 | 7.155779
|  |  | 0.075764 | 7.19598 |  |  | 0.075764 | 7.19598 | 0.08598916 | 7.19598 | 0.1116796 | 7.19598
|  |  | 0.07719986 | 7.236181 |  |  | 0.07719986 | 7.236181 | 0.08590899 | 7.236181 | 0.1175005 | 7.236181
|  |  | 0.0771368 | 7.276382 |  |  | 0.0771368 | 7.276382 | 0.08482341 | 7.276382 | 0.1173135 | 7.276382
|  |  | 0.07407483 | 7.316583 |  |  | 0.07407483 | 7.316583 | 0.08373283 | 7.316583 | 0.1121193 | 7.316583
|  |  | 0.077514 | 7.356784 |  |  | 0.077514 | 7.356784 | 0.08563767 | 7.356784 | 0.1109184 | 7.356784
|  |  | 0.07745431 | 7.396985 |  |  | 0.07745431 | 7.396985 | 0.08753833 | 7.396985 | 0.1112114 | 7.396985
|  |  | 0.0738958 | 7.437186 |  |  | 0.0738958 | 7.437186 | 0.08643524 | 7.437186 | 0.1144988 | 7.437186
|  |  | 0.0738385 | 7.477387 |  |  | 0.0738385 | 7.477387 | 0.0853288 | 7.477387 | 0.1132812 | 7.477387
|  |  | 0.07428243 | 7.517588 |  |  | 0.07428243 | 7.517588 | 0.08671942 | 7.517588 | 0.1160592 | 7.517588
|  |  | 0.07472762 | 7.557789 |  |  | 0.07472762 | 7.557789 | 0.08610752 | 7.557789 | 0.1118332 | 7.557789
|  |  | 0.0741741 | 7.59799 |  |  | 0.0741741 | 7.59799 | 0.08649351 | 7.59799 | 0.1156039 | 7.59799
|  |  | 0.07462189 | 7.638191 |  |  | 0.07462189 | 7.638191 | 0.0868778 | 7.638191 | 0.1103718 | 7.638191
|  |  | 0.07707102 | 7.678392 |  |  | 0.07707102 | 7.678392 | 0.08376081 | 7.678392 | 0.1151374 | 7.678392
|  |  | 0.07352151 | 7.718593 |  |  | 0.07352151 | 7.718593 | 0.08264294 | 7.718593 | 0.1114014 | 7.718593
|  |  | 0.0749734 | 7.758794 |  |  | 0.0749734 | 7.758794 | 0.08652461 | 7.758794 | 0.1091643 | 7.758794
|  |  | 0.07492671 | 7.798995 |  |  | 0.07492671 | 7.798995 | 0.08390623 | 7.798995 | 0.1114265 | 7.798995
|  |  | 0.07438147 | 7.839196 |  |  | 0.07438147 | 7.839196 | 0.08528821 | 7.839196 | 0.1081888 | 7.839196
|  |  | 0.0743377 | 7.879397 |  |  | 0.0743377 | 7.879397 | 0.08267097 | 7.879397 | 0.1089516 | 7.879397
|  |  | 0.07429543 | 7.919598 |  |  | 0.07429543 | 7.919598 | 0.08605491 | 7.919598 | 0.1112155 | 7.919598
|  |  | 0.07525468 | 7.959799 |  |  | 0.07525468 | 7.959799 | 0.08344046 | 7.959799 | 0.108481 | 7.959799
|  |  | 0.07471549 | 8 |  |  | 0.07471549 | 8 | 0.08182801 | 8 | 0.1072487 | 8