## 1
Общество с ограниченной ответственностью "Инженерная геология" (ООО "ИнжГео") | [9 empty] | Общество с ограниченной ответственностью "Инженерная геология" (ООО "ИнжГео")
Юр. адрес: 117279, г. Москва, ул. Миклухо-Маклая, 36 а, этаж 5, пом. XXIII к. 76-84 | [9 empty] | Юр. адрес: 117279, г. Москва, ул. Миклухо-Маклая, 36 а, этаж 5, пом. XXIII к. 76-84
Телефон/факс +7 (495) 132-30-00, Адрес электронной почты inbox@inj-geo.ru | [9 empty] | Телефон/факс +7 (495) 132-30-00, Адрес электронной почты inbox@inj-geo.ru
Испытательная лаборатория ООО «ИнжГео» | [9 empty] | Испытательная лаборатория ООО «ИнжГео»
Адрес места осуществления деятельности лаборатории: г. Москва, просп. Вернадского, д. 51, стр. 1 | [9 empty] | Адрес места осуществления деятельности лаборатории: г. Москва, просп. Вернадского, д. 51, стр. 1
Телефон +7(910)4557682, E-mail: slg85@mail.ru | [9 empty] | Телефон +7(910)4557682, E-mail: slg85@mail.ru
Протокол испытаний № 19-523-22 от 29-04-2022
Наименование и адрес заказчика: Переход трубопровода через р. Енисей
Наименование объекта: ООО Регионстрой
Наименование используемого метода/методики: ГОСТ 12248.4-2020 | [9 empty] | Наименование используемого метода/методики: ГОСТ 12248.3-2020
Условия проведения испытания: температура окружающей среды (18 - 25)0С, влажность воздуха (40 - 75)% | [9 empty] | Условия проведения испытания: температура окружающей среды (18 - 25)0С, влажность воздуха (40 - 75)%
Дата получение объекта подлежащего испытаниям: 07.04.2022
Дата испытания: 07.04.2022-29.04.2022
Испытание грунтов методом трехосного сжатия | [9 empty] | Испытание грунтов методом трехосного сжатия
Лабораторный номер: |  |  |  |  | We, д.е. = |  |  |  |  | Лабораторный номер: |  | 52332.0 |  |  |  | We, д.е. = | 0.268988716
Номер скважины: |  |  |  |  | ρ, г/см3 = |  |  |  |  | Номер скважины: |  | BH-101 |  |  |  | ρ, г/см3 = | 1.77
Глубина отбора, м: |  |  |  |  | ρs, г/см3 = |  |  |  |  | Глубина отбора, м: |  | 2.3 |  |  |  | ρs, г/см3 = | 2.74
Наименование грунта: |  |  |  |  | e, д.е. = |  |  |  |  | Наименование грунта: |  | Суглинок щебенистый, мягкопластичный, легкий пылеватый |  |  |  | e, д.е. = | 1.05
Схема проведения опыта: |  |  |  |  | IL, д.е. = |  |  |  |  | Схема проведения опыта: |  | КД |  |  |  | IL, д.е. = | 0.71
Результаты испытаний | [9 empty] | Результаты испытаний
[11 empty] | Нормальное напряжение σ, МПа | Касательное напряжение t, МПа | tg ϕ | Угол внутреннего трения ϕ, град. | Удельное сцепление C, МПа
[11 empty] | 0.1 | 2.073925 | [5 empty] | 1
[11 empty] | 0.15 | 2.063387
|  | Модуль деформации, МПа: | [8 empty] | 0.2 | 2.08285
Е0=
E50 =
|  | Коэф. Поперечной деформации, ϑ = | [8 empty] | Эффективные значения угла внутреннего трения и удельного сцепления ϕ', С'
[11 empty] | ϕ', град. = | 5.1
[11 empty] | С', МПа = | 2.06
| Исполнитель: |  |  |  |  | Морозов Д.С. |  |  |  |  | Исполнитель: |  |  |  |  | Морозов Д.С.
| Начальник исп. лаборатории: |  |  |  |  | Семиколенова Л.Г. |  |  |  |  | Начальник исп. лаборатории: |  |  |  |  | Семиколенова Л.Г.
Лист 1 , всего листов 2 | [9 empty] | Лист 2 , всего листов 2
Частичное воспроизведение протокола испытаний без письменного разрешения ООО «ИнжГео» ЗАПРЕЩАЕТСЯ | [9 empty] | Частичное воспроизведение протокола испытаний без письменного разрешения ООО «ИнжГео» ЗАПРЕЩАЕТСЯ
|  |  | второй график |  | первый график
|  |  | dev | eps | sigma |  | dev1 | eps1 | dev2 | eps2 | dev3 | eps3
|  |  | 0 | 0 |  |  | 0 | 0 | 0 | 0 | 0 | 0
|  |  | 0.033226 | 0.04020101 |  |  | 0.033226 | 0.04020101 | 0.04304637 | 0.04020101 | 0.02218011 | 0.04020101
|  |  | 0.0740674 | 0.08040201 |  |  | 0.0740674 | 0.08040201 | 0.08434903 | 0.08040201 | 0.008238476 | 0.08040201
|  |  | 0.1526692 | 0.120603 |  |  | 0.1526692 | 0.120603 | 0.09139464 | 0.120603 | 0.09113142 | 0.120603
|  |  | 0.2121764 | 0.160804 |  |  | 0.2121764 | 0.160804 | 0.07666989 | 0.160804 | 0.1628153 | 0.160804
|  |  | 0.3532341 | 0.201005 |  |  | 0.3532341 | 0.201005 | 0.1656614 | 0.201005 | 0.2332463 | 0.201005
|  |  | 0.4139871 | 0.241206 |  |  | 0.4139871 | 0.241206 | 0.240356 | 0.241206 | 0.2378809 | 0.241206
|  |  | 0.4620805 | 0.281407 |  |  | 0.4620805 | 0.281407 | 0.1962402 | 0.281407 | 0.3296753 | 0.281407
|  |  | 0.5326594 | 0.321608 |  |  | 0.5326594 | 0.321608 | 0.3253007 | 0.321608 | 0.3765858 | 0.321608
|  |  | 0.6548687 | 0.361809 |  |  | 0.6548687 | 0.361809 | 0.3760242 | 0.361809 | 0.4000688 | 0.361809
|  |  | 0.6998533 | 0.4020101 |  |  | 0.6998533 | 0.4020101 | 0.3748974 | 0.4020101 | 0.4125806 | 0.4020101
|  |  | 0.7992584 | 0.4422111 |  |  | 0.7992584 | 0.4422111 | 0.434907 | 0.4422111 | 0.5110775 | 0.4422111
|  |  | 0.9032289 | 0.4824121 |  |  | 0.9032289 | 0.4824121 | 0.4830396 | 0.4824121 | 0.5265157 | 0.4824121
|  |  | 0.9229099 | 0.5226131 |  |  | 0.9229099 | 0.5226131 | 0.4352818 | 0.5226131 | 0.5898517 | 0.5226131
|  |  | 1.034446 | 0.5628141 |  |  | 1.034446 | 0.5628141 | 0.5346205 | 0.5628141 | 0.6665417 | 0.5628141
|  |  | 1.046483 | 0.6030151 |  |  | 1.046483 | 0.6030151 | 0.5685422 | 0.6030151 | 0.6750421 | 0.6030151
|  |  | 1.127665 | 0.6432161 |  |  | 1.127665 | 0.6432161 | 0.6350336 | 0.6432161 | 0.7098091 | 0.6432161
|  |  | 1.234138 | 0.6834171 |  |  | 1.234138 | 0.6834171 | 0.5920815 | 0.6834171 | 0.7757991 | 0.6834171
|  |  | 1.232546 | 0.7236181 |  |  | 1.232546 | 0.7236181 | 0.6251724 | 0.7236181 | 0.7924683 | 0.7236181
|  |  | 1.272034 | 0.7638191 |  |  | 1.272034 | 0.7638191 | 0.727293 | 0.7638191 | 0.8102732 | 0.7638191
|  |  | 1.325248 | 0.8040201 |  |  | 1.325248 | 0.8040201 | 0.7489301 | 0.8040201 | 0.94567 | 0.8040201
|  |  | 1.433832 | 0.8442211 |  |  | 1.433832 | 0.8442211 | 0.7975703 | 0.8442211 | 0.8876149 | 0.8442211
|  |  | 1.457932 | 0.8844221 |  |  | 1.457932 | 0.8844221 | 0.8312002 | 0.8844221 | 0.9555645 | 0.8844221
|  |  | 1.421692 | 0.9246231 |  |  | 1.421692 | 0.9246231 | 0.8228066 | 0.9246231 | 1.004975 | 0.9246231
|  |  | 1.513258 | 0.9648241 |  |  | 1.513258 | 0.9648241 | 0.8438761 | 0.9648241 | 1.062802 | 0.9648241
|  |  | 1.523826 | 1.005025 |  |  | 1.523826 | 1.005025 | 0.8938954 | 1.005025 | 1.063503 | 1.005025
|  |  | 1.524199 | 1.045226 |  |  | 1.524199 | 1.045226 | 0.9248512 | 1.045226 | 1.082534 | 1.045226
|  |  | 1.506896 | 1.085427 |  |  | 1.506896 | 1.085427 | 0.9667301 | 1.085427 | 1.122351 | 1.085427
|  |  | 1.498418 | 1.125628 |  |  | 1.498418 | 1.125628 | 1.035519 | 1.125628 | 1.20091 | 1.125628
|  |  | 1.558267 | 1.165829 |  |  | 1.558267 | 1.165829 | 1.048704 | 1.165829 | 1.185169 | 1.165829
|  |  | 1.554941 | 1.20603 |  |  | 1.554941 | 1.20603 | 1.073272 | 1.20603 | 1.280082 | 1.20603
|  |  | 1.537943 | 1.246231 |  |  | 1.537943 | 1.246231 | 1.140211 | 1.246231 | 1.236606 | 1.246231
|  |  | 1.587272 | 1.286432 |  |  | 1.587272 | 1.286432 | 1.182005 | 1.286432 | 1.280198 | 1.286432
|  |  | 1.60793 | 1.326633 |  |  | 1.60793 | 1.326633 | 1.204143 | 1.326633 | 1.333314 | 1.326633
|  |  | 1.565417 | 1.366834 |  |  | 1.565417 | 1.366834 | 1.200111 | 1.366834 | 1.383911 | 1.366834
|  |  | 1.637234 | 1.407035 |  |  | 1.637234 | 1.407035 | 1.200895 | 1.407035 | 1.368944 | 1.407035
|  |  | 1.594882 | 1.447236 |  |  | 1.594882 | 1.447236 | 1.238983 | 1.447236 | 1.36737 | 1.447236
|  |  | 1.608361 | 1.487437 |  |  | 1.608361 | 1.487437 | 1.28086 | 1.487437 | 1.473145 | 1.487437
|  |  | 1.638172 | 1.527638 |  |  | 1.638172 | 1.527638 | 1.334514 | 1.527638 | 1.478089 | 1.527638
|  |  | 1.670816 | 1.567839 |  |  | 1.670816 | 1.567839 | 1.371431 | 1.567839 | 1.425773 | 1.567839
|  |  | 1.707294 | 1.60804 |  |  | 1.707294 | 1.60804 | 1.330099 | 1.60804 | 1.471768 | 1.60804
|  |  | 1.649605 | 1.648241 |  |  | 1.649605 | 1.648241 | 1.403002 | 1.648241 | 1.530571 | 1.648241
|  |  | 1.705751 | 1.688442 |  |  | 1.705751 | 1.688442 | 1.390129 | 1.688442 | 1.495178 | 1.688442
|  |  | 1.681733 | 1.728643 |  |  | 1.681733 | 1.728643 | 1.417966 | 1.728643 | 1.503085 | 1.728643
|  |  | 1.652052 | 1.768844 |  |  | 1.652052 | 1.768844 | 1.4745 | 1.768844 | 1.552788 | 1.768844
|  |  | 1.665207 | 1.809045 |  |  | 1.665207 | 1.809045 | 1.441716 | 1.809045 | 1.529783 | 1.809045
|  |  | 1.6892 | 1.849246 |  |  | 1.6892 | 1.849246 | 1.498103 | 1.849246 | 1.558568 | 1.849246
|  |  | 1.699531 | 1.889447 |  |  | 1.699531 | 1.889447 | 1.541146 | 1.889447 | 1.583637 | 1.889447
|  |  | 1.697201 | 1.929648 |  |  | 1.697201 | 1.929648 | 1.538833 | 1.929648 | 1.579487 | 1.929648
|  |  | 1.702211 | 1.969849 |  |  | 1.702211 | 1.969849 | 1.52765 | 1.969849 | 1.604115 | 1.969849
|  |  | 1.737562 | 2.01005 |  |  | 1.737562 | 2.01005 | 1.58161 | 2.01005 | 1.625517 | 2.01005
|  |  | 1.722254 | 2.050251 |  |  | 1.722254 | 2.050251 | 1.587308 | 2.050251 | 1.646688 | 2.050251
|  |  | 1.742788 | 2.090452 |  |  | 1.742788 | 2.090452 | 1.603476 | 2.090452 | 1.673626 | 2.090452
|  |  | 1.805664 | 2.130653 |  |  | 1.805664 | 2.130653 | 1.602102 | 2.130653 | 1.634826 | 2.130653
|  |  | 1.838383 | 2.170854 |  |  | 1.838383 | 2.170854 | 1.556673 | 2.170854 | 1.737785 | 2.170854
|  |  | 1.800947 | 2.211055 |  |  | 1.800947 | 2.211055 | 1.636676 | 2.211055 | 1.744499 | 2.211055
|  |  | 1.802855 | 2.251256 |  |  | 1.802855 | 2.251256 | 1.639098 | 2.251256 | 1.680463 | 2.251256
|  |  | 1.806609 | 2.291457 |  |  | 1.806609 | 2.291457 | 1.637425 | 2.291457 | 1.689676 | 2.291457
|  |  | 1.791709 | 2.331658 |  |  | 1.791709 | 2.331658 | 1.710645 | 2.331658 | 1.773631 | 2.331658
|  |  | 1.852156 | 2.371859 |  |  | 1.852156 | 2.371859 | 1.712744 | 2.371859 | 1.804827 | 2.371859
|  |  | 1.82495 | 2.41206 |  |  | 1.82495 | 2.41206 | 1.734709 | 2.41206 | 1.767759 | 2.41206
|  |  | 1.833592 | 2.452261 |  |  | 1.833592 | 2.452261 | 1.750028 | 2.452261 | 1.782923 | 2.452261
|  |  | 1.827584 | 2.492462 |  |  | 1.827584 | 2.492462 | 1.725687 | 2.492462 | 1.807816 | 2.492462
|  |  | 1.880925 | 2.532663 |  |  | 1.880925 | 2.532663 | 1.713173 | 2.532663 | 1.864934 | 2.532663
|  |  | 1.821616 | 2.572864 |  |  | 1.821616 | 2.572864 | 1.710973 | 2.572864 | 1.817272 | 2.572864
|  |  | 1.829159 | 2.613065 |  |  | 1.829159 | 2.613065 | 1.762574 | 2.613065 | 1.787829 | 2.613065
|  |  | 1.907553 | 2.653266 |  |  | 1.907553 | 2.653266 | 1.799463 | 2.653266 | 1.887098 | 2.653266
|  |  | 1.831799 | 2.693467 |  |  | 1.831799 | 2.693467 | 1.736627 | 2.693467 | 1.911578 | 2.693467
|  |  | 1.922899 | 2.733668 |  |  | 1.922899 | 2.733668 | 1.819552 | 2.733668 | 1.901263 | 2.733668
|  |  | 1.866353 | 2.773869 |  |  | 1.866353 | 2.773869 | 1.804726 | 2.773869 | 1.867151 | 2.773869
|  |  | 1.860661 | 2.81407 |  |  | 1.860661 | 2.81407 | 1.811135 | 2.81407 | 1.846237 | 2.81407
|  |  | 1.918824 | 2.854271 |  |  | 1.918824 | 2.854271 | 1.852267 | 2.854271 | 1.896519 | 2.854271
|  |  | 1.867844 | 2.894472 |  |  | 1.867844 | 2.894472 | 1.812108 | 2.894472 | 1.863491 | 2.894472
|  |  | 1.93222 | 2.934673 |  |  | 1.93222 | 2.934673 | 1.871645 | 2.934673 | 1.91115 | 2.934673
|  |  | 1.934453 | 2.974874 |  |  | 1.934453 | 2.974874 | 1.849865 | 2.974874 | 1.958993 | 2.974874
|  |  | 1.904045 | 3.015075 |  |  | 1.904045 | 3.015075 | 1.846756 | 3.015075 | 1.927016 | 3.015075
|  |  | 1.952495 | 3.055276 |  |  | 1.952495 | 3.055276 | 1.938303 | 3.055276 | 1.979715 | 3.055276
|  |  | 1.950305 | 3.095477 |  |  | 1.950305 | 3.095477 | 1.933495 | 3.095477 | 1.915085 | 3.095477
|  |  | 1.959975 | 3.135678 |  |  | 1.959975 | 3.135678 | 1.951317 | 3.135678 | 1.956625 | 3.135678
|  |  | 1.933006 | 3.175879 |  |  | 1.933006 | 3.175879 | 1.926757 | 3.175879 | 1.968329 | 3.175879
|  |  | 1.905398 | 3.21608 |  |  | 1.905398 | 3.21608 | 1.889801 | 3.21608 | 1.964694 | 3.21608
|  |  | 1.976653 | 3.256281 |  |  | 1.976653 | 3.256281 | 1.920437 | 3.256281 | 1.949217 | 3.256281
|  |  | 2.006271 | 3.296482 |  |  | 2.006271 | 3.296482 | 1.982152 | 3.296482 | 1.999392 | 3.296482
|  |  | 2.001252 | 3.336683 |  |  | 2.001252 | 3.336683 | 1.991932 | 3.336683 | 2.022218 | 3.336683
|  |  | 1.965598 | 3.376884 |  |  | 1.965598 | 3.376884 | 1.976264 | 3.376884 | 2.021189 | 3.376884
|  |  | 1.921809 | 3.417085 |  |  | 1.921809 | 3.417085 | 1.925135 | 3.417085 | 1.970803 | 3.417085
|  |  | 2.025386 | 3.457286 |  |  | 2.025386 | 3.457286 | 1.947033 | 3.457286 | 2.017555 | 3.457286
|  |  | 1.977829 | 3.497487 |  |  | 1.977829 | 3.497487 | 1.953444 | 3.497487 | 2.023441 | 3.497487
|  |  | 1.94764 | 3.537688 |  |  | 1.94764 | 3.537688 | 2.026354 | 3.537688 | 2.039959 | 3.537688
|  |  | 1.996318 | 3.577889 |  |  | 1.996318 | 3.577889 | 1.966751 | 3.577889 | 2.008604 | 3.577889
|  |  | 2.028865 | 3.61809 |  |  | 2.028865 | 3.61809 | 1.967123 | 3.61809 | 2.048372 | 3.61809
|  |  | 2.022782 | 3.658291 |  |  | 2.022782 | 3.658291 | 1.977954 | 3.658291 | 2.06826 | 3.658291
|  |  | 1.988568 | 3.698492 |  |  | 1.988568 | 3.698492 | 1.958234 | 3.698492 | 2.08285 | 3.698492
|  |  | 2.024226 | 3.738693 |  |  | 2.024226 | 3.738693 | 2.056448 | 3.738693 | 2.016047 | 3.738693
|  |  | 1.970254 | 3.778894 |  |  | 1.970254 | 3.778894 | 1.985583 | 3.778894 | 2.032304 | 3.778894
|  |  | 1.983655 | 3.819095 |  |  | 1.983655 | 3.819095 | 2.003127 | 3.819095 | 2.068035 | 3.819095
|  |  | 2.034929 | 3.859296 |  |  | 2.034929 | 3.859296 | 2.063387 | 3.859296 | 1.996739 | 3.859296
|  |  | 1.976076 | 3.899497 |  |  | 1.976076 | 3.899497 | 2.026887 | 3.899497 | 2.090915 | 3.899497
|  |  | 1.998597 | 3.939698 |  |  | 1.998597 | 3.939698 | 1.961759 | 3.939698 | 2.067064 | 3.939698
|  |  | 1.972994 | 3.979899 |  |  | 1.972994 | 3.979899 | 2.023373 | 3.979899 | 2.010686 | 3.979899
|  |  | 2.029266 | 4.020101 |  |  | 2.029266 | 4.020101 | 2.062239 | 4.020101 | 2.071779 | 4.020101
|  |  | 2.049915 | 4.060302 |  |  | 2.049915 | 4.060302 | 1.986864 | 4.060302 | 2.007343 | 4.060302
|  |  | 2.04744 | 4.100503 |  |  | 2.04744 | 4.100503 | 1.960757 | 4.100503 | 2.061879 | 4.100503
|  |  | 2.002843 | 4.140704 |  |  | 2.002843 | 4.140704 | 1.955926 | 4.140704 | 2.068386 | 4.140704
|  |  | 1.975125 | 4.180905 |  |  | 1.975125 | 4.180905 | 2.008381 | 4.180905 | 2.094364 | 4.180905
|  |  | 2.020286 | 4.221106 |  |  | 2.020286 | 4.221106 | 2.03913 | 4.221106 | 2.058313 | 4.221106
|  |  | 2.020327 | 4.261307 |  |  | 2.020327 | 4.261307 | 2.01168 | 4.261307 | 2.059231 | 4.261307
|  |  | 2.059749 | 4.301508 |  |  | 2.059749 | 4.301508 | 1.978042 | 4.301508 | 2.104119 | 4.301508
|  |  | 2.000051 | 4.341709 |  |  | 2.000051 | 4.341709 | 2.022222 | 4.341709 | 2.059977 | 4.341709
|  |  | 2.005736 | 4.38191 |  |  | 2.005736 | 4.38191 | 2.046231 | 4.38191 | 2.075304 | 4.38191
|  |  | 2.003804 | 4.422111 |  |  | 2.003804 | 4.422111 | 1.947575 | 4.422111 | 2.1076 | 4.422111
|  |  | 2.020754 | 4.462312 |  |  | 2.020754 | 4.462312 | 2.024765 | 4.462312 | 2.047365 | 4.462312
|  |  | 2.036089 | 4.502513 |  |  | 2.036089 | 4.502513 | 1.945308 | 4.502513 | 2.081598 | 4.502513
|  |  | 2.073925 | 4.542714 |  |  | 2.073925 | 4.542714 | 2.007712 | 4.542714 | 2.0278 | 4.542714
|  |  | 2.059915 | 4.582915 |  |  | 2.059915 | 4.582915 | 2.012987 | 4.582915 | 2.122969 | 4.582915
|  |  | 1.988156 | 4.623116 |  |  | 1.988156 | 4.623116 | 2.027641 | 4.623116 | 2.032106 | 4.623116
|  |  | 1.981468 | 4.663317 |  |  | 1.981468 | 4.663317 | 1.964682 | 4.663317 | 2.075209 | 4.663317
|  |  | 2.04435 | 4.703518 |  |  | 2.04435 | 4.703518 | 1.921619 | 4.703518 | 2.09128 | 4.703518
|  |  | 2.044442 | 4.743719 |  |  | 2.044442 | 4.743719 | 1.980961 | 4.743719 | 2.113818 | 4.743719
|  |  | 2.019385 | 4.78392 |  |  | 2.019385 | 4.78392 | 2.005215 | 4.78392 | 2.055822 | 4.78392
|  |  | 2.049318 | 4.824121 |  |  | 2.049318 | 4.824121 | 1.974391 | 4.824121 | 2.065792 | 4.824121
|  |  | 1.958883 | 4.864322 |  |  | 1.958883 | 4.864322 | 1.950997 | 4.864322 | 2.113727 | 4.864322
|  |  | 1.938218 | 4.904523 |  |  | 1.938218 | 4.904523 | 1.964042 | 4.904523 | 2.089629 | 4.904523
|  |  | 2.005966 | 4.944724 |  |  | 2.005966 | 4.944724 | 1.940533 | 4.944724 | 2.125495 | 4.944724
|  |  | 1.986765 | 4.984925 |  |  | 1.986765 | 4.984925 | 1.94398 | 4.984925 | 2.051326 | 4.984925
|  |  | 1.913257 | 5.025126 |  |  | 1.913257 | 5.025126 | 1.946391 | 5.025126 | 2.040122 | 5.025126
|  |  | 1.937581 | 5.065327 |  |  | 1.937581 | 5.065327 | 1.965775 | 5.065327 | 2.083383 | 5.065327
|  |  | 1.984878 | 5.105528 |  |  | 1.984878 | 5.105528 | 1.96514 | 5.105528 | 2.119607 | 5.105528
|  |  | 1.953788 | 5.145729 |  |  | 1.953788 | 5.145729 | 1.929994 | 5.145729 | 2.144295 | 5.145729
|  |  | 1.897451 | 5.18593 |  |  | 1.897451 | 5.18593 | 1.950347 | 5.18593 | 2.102946 | 5.18593
|  |  | 1.927008 | 5.226131 |  |  | 1.927008 | 5.226131 | 1.950706 | 5.226131 | 2.098061 | 5.226131
|  |  | 1.924599 | 5.266332 |  |  | 1.924599 | 5.266332 | 1.86808 | 5.266332 | 2.055138 | 5.266332
|  |  | 1.922365 | 5.306533 |  |  | 1.922365 | 5.306533 | 1.961478 | 5.306533 | 2.104678 | 5.306533
|  |  | 1.922945 | 5.346734 |  |  | 1.922945 | 5.346734 | 1.855909 | 5.346734 | 2.074181 | 5.346734
|  |  | 1.875479 | 5.386935 |  |  | 1.875479 | 5.386935 | 1.87938 | 5.386935 | 2.113145 | 5.386935
|  |  | 1.848109 | 5.427136 |  |  | 1.848109 | 5.427136 | 1.8789 | 5.427136 | 2.110571 | 5.427136
|  |  | 1.874475 | 5.467337 |  |  | 1.874475 | 5.467337 | 1.853478 | 5.467337 | 2.097959 | 5.467337
|  |  | 1.85669 | 5.507538 |  |  | 1.85669 | 5.507538 | 1.872623 | 5.507538 | 2.139307 | 5.507538
|  |  | 1.919404 | 5.547739 |  |  | 1.919404 | 5.547739 | 1.849342 | 5.547739 | 2.117616 | 5.547739
|  |  | 1.902648 | 5.58794 |  |  | 1.902648 | 5.58794 | 1.860145 | 5.58794 | 2.078386 | 5.58794
|  |  | 1.89992 | 5.628141 |  |  | 1.89992 | 5.628141 | 1.870039 | 5.628141 | 2.070616 | 5.628141
|  |  | 1.898222 | 5.668342 |  |  | 1.898222 | 5.668342 | 1.849534 | 5.668342 | 2.070307 | 5.668342
|  |  | 1.888554 | 5.708543 |  |  | 1.888554 | 5.708543 | 1.855638 | 5.708543 | 2.104956 | 5.708543
|  |  | 1.867414 | 5.748744 |  |  | 1.867414 | 5.748744 | 1.826859 | 5.748744 | 2.128065 | 5.748744
|  |  | 1.839804 | 5.788945 |  |  | 1.839804 | 5.788945 | 1.868707 | 5.788945 | 2.094134 | 5.788945
|  |  | 1.861223 | 5.829146 |  |  | 1.861223 | 5.829146 | 1.910188 | 5.829146 | 2.07366 | 5.829146
|  |  | 1.825171 | 5.869347 |  |  | 1.825171 | 5.869347 | 1.837813 | 5.869347 | 2.132646 | 5.869347
|  |  | 1.889148 | 5.909548 |  |  | 1.889148 | 5.909548 | 1.864089 | 5.909548 | 2.092089 | 5.909548
|  |  | 1.863155 | 5.949749 |  |  | 1.863155 | 5.949749 | 1.838525 | 5.949749 | 2.160991 | 5.949749
|  |  | 1.825191 | 5.98995 |  |  | 1.825191 | 5.98995 | 1.85213 | 5.98995 | 2.11135 | 5.98995
|  |  | 1.836756 | 6.030151 |  |  | 1.836756 | 6.030151 | 1.871412 | 6.030151 | 2.146167 | 6.030151
|  |  | 1.83635 | 6.070352 |  |  | 1.83635 | 6.070352 | 1.875879 | 6.070352 | 2.11844 | 6.070352
|  |  | 1.797973 | 6.110553 |  |  | 1.797973 | 6.110553 | 1.880541 | 6.110553 | 2.15067 | 6.110553
|  |  | 1.849125 | 6.150754 |  |  | 1.849125 | 6.150754 | 1.813405 | 6.150754 | 2.121857 | 6.150754
|  |  | 1.853807 | 6.190955 |  |  | 1.853807 | 6.190955 | 1.84348 | 6.190955 | 2.1365 | 6.190955
|  |  | 1.817518 | 6.231156 |  |  | 1.817518 | 6.231156 | 1.886708 | 6.231156 | 2.114098 | 6.231156
|  |  | 1.848758 | 6.271357 |  |  | 1.848758 | 6.271357 | 1.804945 | 6.271357 | 2.155653 | 6.271357
|  |  | 1.809527 | 6.311558 |  |  | 1.809527 | 6.311558 | 1.889186 | 6.311558 | 2.114156 | 6.311558
|  |  | 1.864325 | 6.351759 |  |  | 1.864325 | 6.351759 | 1.793933 | 6.351759 | 2.108003 | 6.351759
|  |  | 1.831152 | 6.39196 |  |  | 1.831152 | 6.39196 | 1.801685 | 6.39196 | 2.084159 | 6.39196
|  |  | 1.802009 | 6.432161 |  |  | 1.802009 | 6.432161 | 1.833945 | 6.432161 | 2.153628 | 6.432161
|  |  | 1.854894 | 6.472362 |  |  | 1.854894 | 6.472362 | 1.811715 | 6.472362 | 2.106914 | 6.472362
|  |  | 1.859809 | 6.512563 |  |  | 1.859809 | 6.512563 | 1.860494 | 6.512563 | 2.100022 | 6.512563
|  |  | 1.818253 | 6.552764 |  |  | 1.818253 | 6.552764 | 1.844784 | 6.552764 | 2.120956 | 6.552764
|  |  | 1.800226 | 6.592965 |  |  | 1.800226 | 6.592965 | 1.826086 | 6.592965 | 2.05522 | 6.592965
|  |  | 1.805727 | 6.633166 |  |  | 1.805727 | 6.633166 | 1.778902 | 6.633166 | 2.066818 | 6.633166
|  |  | 1.814758 | 6.673367 |  |  | 1.814758 | 6.673367 | 1.865733 | 6.673367 | 2.133755 | 6.673367
|  |  | 1.838818 | 6.713568 |  |  | 1.838818 | 6.713568 | 1.807079 | 6.713568 | 2.132035 | 6.713568
|  |  | 1.880407 | 6.753769 |  |  | 1.880407 | 6.753769 | 1.853443 | 6.753769 | 2.124162 | 6.753769
|  |  | 1.781526 | 6.79397 |  |  | 1.781526 | 6.79397 | 1.792824 | 6.79397 | 2.120139 | 6.79397
|  |  | 1.809673 | 6.834171 |  |  | 1.809673 | 6.834171 | 1.809725 | 6.834171 | 2.096473 | 6.834171
|  |  | 1.852349 | 6.874372 |  |  | 1.852349 | 6.874372 | 1.790647 | 6.874372 | 2.142665 | 6.874372
|  |  | 1.863054 | 6.914573 |  |  | 1.863054 | 6.914573 | 1.84259 | 6.914573 | 2.115722 | 6.914573
|  |  | 1.832288 | 6.954774 |  |  | 1.832288 | 6.954774 | 1.842056 | 6.954774 | 2.093647 | 6.954774
|  |  | 1.850051 | 6.994975 |  |  | 1.850051 | 6.994975 | 1.801546 | 6.994975 | 2.089944 | 6.994975
|  |  | 1.796343 | 7.035176 |  |  | 1.796343 | 7.035176 | 1.838561 | 7.035176 | 2.046117 | 7.035176
|  |  | 1.870665 | 7.075377 |  |  | 1.870665 | 7.075377 | 1.824603 | 7.075377 | 2.104171 | 7.075377
|  |  | 1.811015 | 7.115578 |  |  | 1.811015 | 7.115578 | 1.840672 | 7.115578 | 2.05411 | 7.115578
|  |  | 1.789894 | 7.155779 |  |  | 1.789894 | 7.155779 | 1.78577 | 7.155779 | 2.094438 | 7.155779
|  |  | 1.814302 | 7.19598 |  |  | 1.814302 | 7.19598 | 1.774398 | 7.19598 | 2.06266 | 7.19598
|  |  | 1.818739 | 7.236181 |  |  | 1.818739 | 7.236181 | 1.854057 | 7.236181 | 2.021279 | 7.236181
|  |  | 1.840205 | 7.276382 |  |  | 1.840205 | 7.276382 | 1.787249 | 7.276382 | 2.1143 | 7.276382
|  |  | 1.8612 | 7.316583 |  |  | 1.8612 | 7.316583 | 1.817973 | 7.316583 | 2.085227 | 7.316583
|  |  | 1.795723 | 7.356784 |  |  | 1.795723 | 7.356784 | 1.801233 | 7.356784 | 2.046564 | 7.356784
|  |  | 1.849776 | 7.396985 |  |  | 1.849776 | 7.396985 | 1.862528 | 7.396985 | 2.076816 | 7.396985
|  |  | 1.804858 | 7.437186 |  |  | 1.804858 | 7.437186 | 1.80836 | 7.437186 | 2.039486 | 7.437186
|  |  | 1.798968 | 7.477387 |  |  | 1.798968 | 7.477387 | 1.76423 | 7.477387 | 2.049079 | 7.477387
|  |  | 1.774108 | 7.517588 |  |  | 1.774108 | 7.517588 | 1.77064 | 7.517588 | 2.083099 | 7.517588
|  |  | 1.806276 | 7.557789 |  |  | 1.806276 | 7.557789 | 1.76809 | 7.557789 | 2.085551 | 7.557789
|  |  | 1.773473 | 7.59799 |  |  | 1.773473 | 7.59799 | 1.782582 | 7.59799 | 2.039438 | 7.59799
|  |  | 1.834199 | 7.638191 |  |  | 1.834199 | 7.638191 | 1.798616 | 7.638191 | 2.009265 | 7.638191
|  |  | 1.766454 | 7.678392 |  |  | 1.766454 | 7.678392 | 1.774195 | 7.678392 | 2.015536 | 7.678392
|  |  | 1.796238 | 7.718593 |  |  | 1.796238 | 7.718593 | 1.857318 | 7.718593 | 2.040255 | 7.718593
|  |  | 1.791051 | 7.758794 |  |  | 1.791051 | 7.758794 | 1.842489 | 7.758794 | 1.986427 | 7.758794
|  |  | 1.796892 | 7.798995 |  |  | 1.796892 | 7.798995 | 1.796206 | 7.798995 | 2.001555 | 7.798995
|  |  | 1.840263 | 7.839196 |  |  | 1.840263 | 7.839196 | 1.764973 | 7.839196 | 1.956144 | 7.839196
|  |  | 1.782662 | 7.879397 |  |  | 1.782662 | 7.879397 | 1.822289 | 7.879397 | 2.039198 | 7.879397
|  |  | 1.82859 | 7.919598 |  |  | 1.82859 | 7.919598 | 1.827656 | 7.919598 | 1.979721 | 7.919598
|  |  | 1.780047 | 7.959799 |  |  | 1.780047 | 7.959799 | 1.777576 | 7.959799 | 1.974218 | 7.959799
|  |  | 1.840532 | 8 |  |  | 1.840532 | 8 | 1.771048 | 8 | 1.954693 | 8