## 1
Общество с ограниченной ответственностью "Инженерная геология" (ООО "ИнжГео") | [9 empty] | Общество с ограниченной ответственностью "Инженерная геология" (ООО "ИнжГео")
Юр. адрес: 117279, г. Москва, ул. Миклухо-Маклая, 36 а, этаж 5, пом. XXIII к. 76-84 | [9 empty] | Юр. адрес: 117279, г. Москва, ул. Миклухо-Маклая, 36 а, этаж 5, пом. XXIII к. 76-84
Телефон/факс +7 (495) 132-30-00, Адрес электронной почты inbox@inj-geo.ru | [9 empty] | Телефон/факс +7 (495) 132-30-00, Адрес электронной почты inbox@inj-geo.ru
Испытательная лаборатория ООО «ИнжГео» | [9 empty] | Испытательная лаборатория ООО «ИнжГео»
Адрес места осуществления деятельности лаборатории: г. Москва, просп. Вернадского, д. 51, стр. 1 | [9 empty] | Адрес места осуществления деятельности лаборатории: г. Москва, просп. Вернадского, д. 51, стр. 1
Телефон +7(910)4557682, E-mail: slg85@mail.ru | [9 empty] | Телефон +7(910)4557682, E-mail: slg85@mail.ru
Протокол испытаний № 19-523-22 от 29-04-2022
Наименование и адрес заказчика: Переход трубопровода через р. Енисей
Наименование объекта: ООО Регионстрой
Наименование используемого метода/методики: ГОСТ 12248.4-2020 | [9 empty] | Наименование используемого метода/методики: ГОСТ 12248.3-2020
Условия проведения испытания: температура окружающей среды (18 - 25)0С, влажность воздуха (40 - 75)% | [9 empty] | Условия проведения испытания: температура окружающей среды (18 - 25)0С, влажность воздуха (40 - 75)%
Дата получение объекта подлежащего испытаниям: 07.04.2022
Дата испытания: 07.04.2022-29.04.2022
Испытание грунтов методом трехосного сжатия | [9 empty] | Испытание грунтов методом трехосного сжатия
Лабораторный номер: |  |  |  |  | We, д.е. = |  |  |  |  | Лабораторный номер: |  | 52332 |  |  |  | We, д.е. = | 0.268988716
Номер скважины: |  |  |  |  | ρ, г/см3 = |  |  |  |  | Номер скважины: |  | BH-101 |  |  |  | ρ, г/см3 = | 1.8
Глубина отбора, м: |  |  |  |  | ρs, г/см3 = |  |  |  |  | Глубина отбора, м: |  | 0.9 |  |  |  | ρs, г/см3 = | 2.74
Наименование грунта: |  |  |  |  | e, д.е. = |  |  |  |  | Наименование грунта: |  | Суглинок щебенистый, мягкопластичный, легкий пылеватый |  |  |  | e, д.е. = | 0.9316828
Схема проведения опыта: |  |  |  |  | IL, д.е. = |  |  |  |  | Схема проведения опыта: |  | КД |  |  |  | IL, д.е. = | 0.8
Результаты испытаний | [9 empty] | Результаты испытаний
[11 empty] | Нормальное напряжение σ, МПа | Касательное напряжение t, МПа | tg ϕ | Угол внутреннего трения ϕ, град. | Удельное сцепление C, МПа
[11 empty] | 0.1 | 0.07040262 | [5 empty] | 1
[11 empty] | 0.15 | 0.1206039
|  | Модуль деформации, МПа: | [8 empty] | 0.2 | 0.1108052
Е0=
E50 =
|  | Коэф. Поперечной деформации, ϑ = | [8 empty] | Эффективные значения угла внутреннего трения и удельного сцепления ϕ', С'
[11 empty] | ϕ', град. = | 22
[11 empty] | С', МПа = | 0.04
| Исполнитель: |  |  |  |  | Морозов Д.С. |  |  |  |  | Исполнитель: |  |  |  |  | Морозов Д.С.
| Начальник исп. лаборатории: |  |  |  |  | Семиколенова Л.Г. |  |  |  |  | Начальник исп. лаборатории: |  |  |  |  | Семиколенова Л.Г.
Лист 1 , всего листов 2 | [9 empty] | Лист 2 , всего листов 2
Частичное воспроизведение протокола испытаний без письменного разрешения ООО «ИнжГео» ЗАПРЕЩАЕТСЯ | [9 empty] | Частичное воспроизведение протокола испытаний без письменного разрешения ООО «ИнжГео» ЗАПРЕЩАЕТСЯ
|  |  | второй график |  | первый график
|  |  | dev | eps | sigma |  | dev1 | eps1 | dev2 | eps2 | dev3 | eps3
|  |  | 0 | 0 |  |  | 0 | 0 | 0 | 0 | 0 | 0
|  |  | 0.001005412 | 0.04020101 |  |  | 0.001005412 | 0.04020101 | 0.00109028 | 0.04020101 | 0.001229807 | 0.04020101
|  |  | 0.001006573 | 0.08040201 |  |  | 0.001006573 | 0.08040201 | 0.000658625 | 0.08040201 | 0.003986941 | 0.08040201
|  |  | 0.001502693 | 0.120603 |  |  | 0.001502693 | 0.120603 | 0.006204673 | 0.120603 | 0.006263743 | 0.120603
|  |  | 0.004492985 | 0.160804 |  |  | 0.004492985 | 0.160804 | 0.005228062 | 0.160804 | 0.01155256 | 0.160804
|  |  | 0.004476662 | 0.201005 |  |  | 0.004476662 | 0.201005 | 0.008228429 | 0.201005 | 0.01534572 | 0.201005
|  |  | 0.007952935 | 0.241206 |  |  | 0.007952935 | 0.241206 | 0.009205413 | 0.241206 | 0.01663558 | 0.241206
|  |  | 0.007921016 | 0.281407 |  |  | 0.007921016 | 0.281407 | 0.01265865 | 0.281407 | 0.01991447 | 0.281407
|  |  | 0.008880119 | 0.321608 |  |  | 0.008880119 | 0.321608 | 0.01708778 | 0.321608 | 0.02617474 | 0.321608
|  |  | 0.01232945 | 0.361809 |  |  | 0.01232945 | 0.361809 | 0.01749244 | 0.361809 | 0.02740873 | 0.361809
|  |  | 0.01226823 | 0.4020101 |  |  | 0.01226823 | 0.4020101 | 0.02387227 | 0.4020101 | 0.02810878 | 0.4020101
|  |  | 0.01369567 | 0.4422111 |  |  | 0.01369567 | 0.4422111 | 0.02372691 | 0.4422111 | 0.03026723 | 0.4422111
|  |  | 0.01661098 | 0.4824121 |  |  | 0.01661098 | 0.4824121 | 0.02455599 | 0.4824121 | 0.03637642 | 0.4824121
|  |  | 0.01551337 | 0.5226131 |  |  | 0.01551337 | 0.5226131 | 0.02835915 | 0.5226131 | 0.04192869 | 0.5226131
|  |  | 0.01690205 | 0.5628141 |  |  | 0.01690205 | 0.5628141 | 0.03213602 | 0.5628141 | 0.0414164 | 0.5628141
|  |  | 0.01877624 | 0.6030151 |  |  | 0.01877624 | 0.6030151 | 0.03338626 | 0.6030151 | 0.04683187 | 0.6030151
|  |  | 0.02163514 | 0.6432161 |  |  | 0.02163514 | 0.6432161 | 0.03510949 | 0.6432161 | 0.04666745 | 0.6432161
|  |  | 0.02197798 | 0.6834171 |  |  | 0.02197798 | 0.6834171 | 0.03880536 | 0.6834171 | 0.04991548 | 0.6834171
|  |  | 0.02280396 | 0.7236181 |  |  | 0.02280396 | 0.7236181 | 0.03897349 | 0.7236181 | 0.05556831 | 0.7236181
|  |  | 0.02661229 | 0.7638191 |  |  | 0.02661229 | 0.7638191 | 0.04461354 | 0.7638191 | 0.05461827 | 0.7638191
|  |  | 0.02540219 | 0.8040201 |  |  | 0.02540219 | 0.8040201 | 0.04172513 | 0.8040201 | 0.0610577 | 0.8040201
|  |  | 0.02867287 | 0.8442211 |  |  | 0.02867287 | 0.8442211 | 0.0483079 | 0.8442211 | 0.06187895 | 0.8442211
|  |  | 0.03042354 | 0.8844221 |  |  | 0.03042354 | 0.8844221 | 0.0498615 | 0.8844221 | 0.06307437 | 0.8844221
|  |  | 0.03215341 | 0.9246231 |  |  | 0.03215341 | 0.9246231 | 0.04888556 | 0.9246231 | 0.06663628 | 0.9246231
|  |  | 0.0318617 | 0.9648241 |  |  | 0.0318617 | 0.9648241 | 0.04937972 | 0.9648241 | 0.06855703 | 0.9648241
|  |  | 0.03104761 | 1.005025 |  |  | 0.03104761 | 1.005025 | 0.05734361 | 1.005025 | 0.06682897 | 1.005025
|  |  | 0.03221037 | 1.045226 |  |  | 0.03221037 | 1.045226 | 0.05527687 | 1.045226 | 0.07244444 | 1.045226
|  |  | 0.03334917 | 1.085427 |  |  | 0.03334917 | 1.085427 | 0.05717915 | 1.085427 | 0.07239577 | 1.085427
|  |  | 0.03696324 | 1.125628 |  |  | 0.03696324 | 1.125628 | 0.05955008 | 1.125628 | 0.07517531 | 1.125628
|  |  | 0.03605179 | 1.165829 |  |  | 0.03605179 | 1.165829 | 0.06438929 | 1.165829 | 0.07327541 | 1.165829
|  |  | 0.03711402 | 1.20603 |  |  | 0.03711402 | 1.20603 | 0.06469643 | 1.20603 | 0.07519045 | 1.20603
|  |  | 0.03864916 | 1.246231 |  |  | 0.03864916 | 1.246231 | 0.06797113 | 1.246231 | 0.07552943 | 1.246231
|  |  | 0.04165641 | 1.286432 |  |  | 0.04165641 | 1.286432 | 0.06871303 | 1.286432 | 0.07735761 | 1.286432
|  |  | 0.04113498 | 1.326633 |  |  | 0.04113498 | 1.326633 | 0.07192178 | 1.326633 | 0.07717499 | 1.326633
|  |  | 0.04258409 | 1.366834 |  |  | 0.04258409 | 1.366834 | 0.06859699 | 1.366834 | 0.07798156 | 1.366834
|  |  | 0.04400295 | 1.407035 |  |  | 0.04400295 | 1.407035 | 0.07073833 | 1.407035 | 0.08077734 | 1.407035
|  |  | 0.04289077 | 1.447236 |  |  | 0.04289077 | 1.447236 | 0.07334541 | 1.447236 | 0.08106233 | 1.447236
|  |  | 0.04524676 | 1.487437 |  |  | 0.04524676 | 1.487437 | 0.07291789 | 1.487437 | 0.08133653 | 1.487437
|  |  | 0.04457014 | 1.527638 |  |  | 0.04457014 | 1.527638 | 0.07445539 | 1.527638 | 0.07959994 | 1.527638
|  |  | 0.04686011 | 1.567839 |  |  | 0.04686011 | 1.567839 | 0.07745756 | 1.567839 | 0.07985257 | 1.567839
|  |  | 0.0491159 | 1.60804 |  |  | 0.0491159 | 1.60804 | 0.07692403 | 1.60804 | 0.08109442 | 1.60804
|  |  | 0.04933671 | 1.648241 |  |  | 0.04933671 | 1.648241 | 0.08135445 | 1.648241 | 0.08532549 | 1.648241
|  |  | 0.04802175 | 1.688442 |  |  | 0.04802175 | 1.688442 | 0.08524844 | 1.688442 | 0.08204578 | 1.688442
|  |  | 0.04867023 | 1.728643 |  |  | 0.04867023 | 1.728643 | 0.08110565 | 1.728643 | 0.0862553 | 1.728643
|  |  | 0.04828138 | 1.768844 |  |  | 0.04828138 | 1.768844 | 0.08542572 | 1.768844 | 0.08295405 | 1.768844
|  |  | 0.0523544 | 1.809045 |  |  | 0.0523544 | 1.809045 | 0.08520828 | 1.809045 | 0.08464204 | 1.809045
|  |  | 0.0493885 | 1.849246 |  |  | 0.0493885 | 1.849246 | 0.09045297 | 1.849246 | 0.08781926 | 1.849246
|  |  | 0.05088289 | 1.889447 |  |  | 0.05088289 | 1.889447 | 0.09015943 | 1.889447 | 0.09048572 | 1.889447
|  |  | 0.05334704 | 1.929648 |  |  | 0.05334704 | 1.929648 | 0.0888273 | 1.929648 | 0.08614142 | 1.929648
|  |  | 0.05230659 | 1.969849 |  |  | 0.05230659 | 1.969849 | 0.08895621 | 1.969849 | 0.08978637 | 1.969849
|  |  | 0.0512627 | 2.01005 |  |  | 0.0512627 | 2.01005 | 0.0945474 | 2.01005 | 0.09042056 | 2.01005
|  |  | 0.05221522 | 2.050251 |  |  | 0.05221522 | 2.050251 | 0.09463504 | 2.050251 | 0.09204401 | 2.050251
|  |  | 0.055664 | 2.090452 |  |  | 0.055664 | 2.090452 | 0.09323095 | 2.090452 | 0.09265671 | 2.090452
|  |  | 0.05410892 | 2.130653 |  |  | 0.05410892 | 2.130653 | 0.09783234 | 2.130653 | 0.09075867 | 2.130653
|  |  | 0.05454981 | 2.170854 |  |  | 0.05454981 | 2.170854 | 0.09543642 | 2.170854 | 0.09134989 | 2.170854
|  |  | 0.05648654 | 2.211055 |  |  | 0.05648654 | 2.211055 | 0.09654039 | 2.211055 | 0.09443037 | 2.211055
|  |  | 0.05741897 | 2.251256 |  |  | 0.05741897 | 2.251256 | 0.09614146 | 2.251256 | 0.09600011 | 2.251256
|  |  | 0.05634694 | 2.291457 |  |  | 0.05634694 | 2.291457 | 0.1007368 | 2.291457 | 0.09355913 | 2.291457
|  |  | 0.05827033 | 2.331658 |  |  | 0.05827033 | 2.331658 | 0.1038237 | 2.331658 | 0.09310741 | 2.331658
|  |  | 0.05518898 | 2.371859 |  |  | 0.05518898 | 2.371859 | 0.1023994 | 2.371859 | 0.09414497 | 2.371859
|  |  | 0.05760275 | 2.41206 |  |  | 0.05760275 | 2.41206 | 0.1039609 | 2.41206 | 0.09567181 | 2.41206
|  |  | 0.05801149 | 2.452261 |  |  | 0.05801149 | 2.452261 | 0.1050056 | 2.452261 | 0.09718792 | 2.452261
|  |  | 0.05991507 | 2.492462 |  |  | 0.05991507 | 2.492462 | 0.1080306 | 2.492462 | 0.09419332 | 2.492462
|  |  | 0.05981334 | 2.532663 |  |  | 0.05981334 | 2.532663 | 0.1035332 | 2.532663 | 0.09568801 | 2.532663
|  |  | 0.06020616 | 2.572864 |  |  | 0.06020616 | 2.572864 | 0.1080106 | 2.572864 | 0.09617199 | 2.572864
|  |  | 0.05959338 | 2.613065 |  |  | 0.05959338 | 2.613065 | 0.1079599 | 2.613065 | 0.1006453 | 2.613065
|  |  | 0.05797487 | 2.653266 |  |  | 0.05797487 | 2.653266 | 0.1063784 | 2.653266 | 0.09610781 | 2.653266
|  |  | 0.05835046 | 2.693467 |  |  | 0.05835046 | 2.693467 | 0.1092632 | 2.693467 | 0.09905967 | 2.693467
|  |  | 0.05922003 | 2.733668 |  |  | 0.05922003 | 2.733668 | 0.1111117 | 2.733668 | 0.09950083 | 2.733668
|  |  | 0.05958343 | 2.773869 |  |  | 0.05958343 | 2.773869 | 0.112921 | 2.773869 | 0.1024313 | 2.773869
|  |  | 0.05944052 | 2.81407 |  |  | 0.05944052 | 2.81407 | 0.1106883 | 2.81407 | 0.1013511 | 2.81407
|  |  | 0.06179115 | 2.854271 |  |  | 0.06179115 | 2.854271 | 0.1109108 | 2.854271 | 0.1032601 | 2.854271
|  |  | 0.06163518 | 2.894472 |  |  | 0.06163518 | 2.894472 | 0.1155857 | 2.894472 | 0.1021585 | 2.894472
|  |  | 0.06147247 | 2.934673 |  |  | 0.06147247 | 2.934673 | 0.1167102 | 2.934673 | 0.1035462 | 2.934673
|  |  | 0.06330286 | 2.974874 |  |  | 0.06330286 | 2.974874 | 0.1157816 | 2.974874 | 0.09892327 | 2.974874
|  |  | 0.06312623 | 3.015075 |  |  | 0.06312623 | 3.015075 | 0.116297 | 3.015075 | 0.1047896 | 3.015075
|  |  | 0.06494242 | 3.055276 |  |  | 0.06494242 | 3.055276 | 0.1192537 | 3.055276 | 0.1046453 | 3.055276
|  |  | 0.0617513 | 3.095477 |  |  | 0.0617513 | 3.095477 | 0.1151488 | 3.095477 | 0.1054903 | 3.095477
|  |  | 0.06405271 | 3.135678 |  |  | 0.06405271 | 3.135678 | 0.1199796 | 3.135678 | 0.1018246 | 3.135678
|  |  | 0.06484652 | 3.175879 |  |  | 0.06484652 | 3.175879 | 0.1202433 | 3.175879 | 0.1056483 | 3.175879
|  |  | 0.06263258 | 3.21608 |  |  | 0.06263258 | 3.21608 | 0.119937 | 3.21608 | 0.1054613 | 3.21608
|  |  | 0.06391075 | 3.256281 |  |  | 0.06391075 | 3.256281 | 0.1180581 | 3.256281 | 0.1047636 | 3.256281
|  |  | 0.06368088 | 3.296482 |  |  | 0.06368088 | 3.296482 | 0.1191036 | 3.296482 | 0.1040553 | 3.296482
|  |  | 0.06444284 | 3.336683 |  |  | 0.06444284 | 3.336683 | 0.1201035 | 3.336683 | 0.1053363 | 3.336683
|  |  | 0.06669647 | 3.376884 |  |  | 0.06669647 | 3.376884 | 0.1186022 | 3.376884 | 0.1026067 | 3.376884
|  |  | 0.06494164 | 3.417085 |  |  | 0.06494164 | 3.417085 | 0.1161 | 3.417085 | 0.1043664 | 3.417085
|  |  | 0.0661782 | 3.457286 |  |  | 0.0661782 | 3.457286 | 0.1150968 | 3.457286 | 0.1066155 | 3.457286
|  |  | 0.064406 | 3.497487 |  |  | 0.064406 | 3.497487 | 0.1205927 | 3.497487 | 0.1063539 | 3.497487
|  |  | 0.06612491 | 3.537688 |  |  | 0.06612491 | 3.537688 | 0.1160877 | 3.537688 | 0.1075817 | 3.537688
|  |  | 0.06583479 | 3.577889 |  |  | 0.06583479 | 3.577889 | 0.1145819 | 3.577889 | 0.1072988 | 3.577889
|  |  | 0.06753548 | 3.61809 |  |  | 0.06753548 | 3.61809 | 0.1180752 | 3.61809 | 0.1065053 | 3.61809
|  |  | 0.06772684 | 3.658291 |  |  | 0.06772684 | 3.658291 | 0.1205676 | 3.658291 | 0.1062012 | 3.658291
|  |  | 0.06690873 | 3.698492 |  |  | 0.06690873 | 3.698492 | 0.1145592 | 3.698492 | 0.1093865 | 3.698492
|  |  | 0.06808101 | 3.738693 |  |  | 0.06808101 | 3.738693 | 0.11655 | 3.738693 | 0.1065611 | 3.738693
|  |  | 0.06624354 | 3.778894 |  |  | 0.06624354 | 3.778894 | 0.1175399 | 3.778894 | 0.1047251 | 3.778894
|  |  | 0.06839616 | 3.819095 |  |  | 0.06839616 | 3.819095 | 0.1175291 | 3.819095 | 0.1088785 | 3.819095
|  |  | 0.06703874 | 3.859296 |  |  | 0.06703874 | 3.859296 | 0.1155174 | 3.859296 | 0.1065212 | 3.859296
|  |  | 0.06917114 | 3.899497 |  |  | 0.06917114 | 3.899497 | 0.114505 | 3.899497 | 0.1091534 | 3.899497
|  |  | 0.0677932 | 3.939698 |  |  | 0.0677932 | 3.939698 | 0.1194917 | 3.939698 | 0.1052749 | 3.939698
|  |  | 0.06890479 | 3.979899 |  |  | 0.06890479 | 3.979899 | 0.1144778 | 3.979899 | 0.1048858 | 3.979899
|  |  | 0.06900577 | 4.020101 |  |  | 0.06900577 | 4.020101 | 0.117463 | 4.020101 | 0.1099862 | 4.020101
|  |  | 0.06709598 | 4.060302 |  |  | 0.06709598 | 4.060302 | 0.1184476 | 4.060302 | 0.1070759 | 4.060302
|  |  | 0.06817529 | 4.100503 |  |  | 0.06817529 | 4.100503 | 0.1184314 | 4.100503 | 0.105655 | 4.100503
|  |  | 0.06974355 | 4.140704 |  |  | 0.06974355 | 4.140704 | 0.1169145 | 4.140704 | 0.1102235 | 4.140704
|  |  | 0.06830062 | 4.180905 |  |  | 0.06830062 | 4.180905 | 0.1158969 | 4.180905 | 0.1082814 | 4.180905
|  |  | 0.06684636 | 4.221106 |  |  | 0.06684636 | 4.221106 | 0.1148786 | 4.221106 | 0.1098301 | 4.221106
|  |  | 0.06838062 | 4.261307 |  |  | 0.06838062 | 4.261307 | 0.1203597 | 4.261307 | 0.1088771 | 4.261307
|  |  | 0.07040327 | 4.301508 |  |  | 0.07040327 | 4.301508 | 0.1168401 | 4.301508 | 0.1069233 | 4.301508
|  |  | 0.06942034 | 4.341709 |  |  | 0.06942034 | 4.341709 | 0.1183198 | 4.341709 | 0.1109687 | 4.341709
|  |  | 0.07043715 | 4.38191 |  |  | 0.07043715 | 4.38191 | 0.1167989 | 4.38191 | 0.1070134 | 4.38191
|  |  | 0.06745367 | 4.422111 |  |  | 0.06745367 | 4.422111 | 0.1157773 | 4.422111 | 0.1065572 | 4.422111
|  |  | 0.06896992 | 4.462312 |  |  | 0.06896992 | 4.462312 | 0.1162552 | 4.462312 | 0.1111002 | 4.462312
|  |  | 0.0704859 | 4.502513 |  |  | 0.0704859 | 4.502513 | 0.1167324 | 4.502513 | 0.1081423 | 4.502513
|  |  | 0.06800159 | 4.542714 |  |  | 0.06800159 | 4.542714 | 0.1172091 | 4.542714 | 0.1066834 | 4.542714
|  |  | 0.067017 | 4.582915 |  |  | 0.067017 | 4.582915 | 0.1176851 | 4.582915 | 0.1077235 | 4.582915
|  |  | 0.06853213 | 4.623116 |  |  | 0.06853213 | 4.623116 | 0.1151606 | 4.623116 | 0.1087625 | 4.623116
|  |  | 0.06754698 | 4.663317 |  |  | 0.06754698 | 4.663317 | 0.1146356 | 4.663317 | 0.1073005 | 4.663317
|  |  | 0.07056154 | 4.703518 |  |  | 0.07056154 | 4.703518 | 0.11911 | 4.703518 | 0.1093374 | 4.703518
|  |  | 0.06857581 | 4.743719 |  |  | 0.06857581 | 4.743719 | 0.1165838 | 4.743719 | 0.1073731 | 4.743719
|  |  | 0.0680898 | 4.78392 |  |  | 0.0680898 | 4.78392 | 0.1200572 | 4.78392 | 0.1074076 | 4.78392
|  |  | 0.07010349 | 4.824121 |  |  | 0.07010349 | 4.824121 | 0.11903 | 4.824121 | 0.1099408 | 4.824121
|  |  | 0.0701169 | 4.864322 |  |  | 0.0701169 | 4.864322 | 0.1175024 | 4.864322 | 0.1069728 | 4.864322
|  |  | 0.06963 | 4.904523 |  |  | 0.06963 | 4.904523 | 0.1159742 | 4.904523 | 0.1110034 | 4.904523
|  |  | 0.06714282 | 4.944724 |  |  | 0.06714282 | 4.944724 | 0.1159456 | 4.944724 | 0.1115326 | 4.944724
|  |  | 0.06865533 | 4.984925 |  |  | 0.06865533 | 4.984925 | 0.1189165 | 4.984925 | 0.1100605 | 4.984925
|  |  | 0.07066755 | 5.025126 |  |  | 0.07066755 | 5.025126 | 0.118387 | 5.025126 | 0.1095869 | 5.025126
|  |  | 0.07067947 | 5.065327 |  |  | 0.07067947 | 5.065327 | 0.115857 | 5.065327 | 0.1091117 | 5.065327
|  |  | 0.06769109 | 5.105528 |  |  | 0.06769109 | 5.105528 | 0.1148266 | 5.105528 | 0.1111351 | 5.105528
|  |  | 0.0697024 | 5.145729 |  |  | 0.0697024 | 5.145729 | 0.1182958 | 5.145729 | 0.1101569 | 5.145729
|  |  | 0.06821341 | 5.18593 |  |  | 0.06821341 | 5.18593 | 0.1192646 | 5.18593 | 0.109177 | 5.18593
|  |  | 0.06822411 | 5.226131 |  |  | 0.06822411 | 5.226131 | 0.117233 | 5.226131 | 0.1066955 | 5.226131
|  |  | 0.07073451 | 5.266332 |  |  | 0.07073451 | 5.266332 | 0.1137011 | 5.266332 | 0.1107123 | 5.266332
|  |  | 0.06724459 | 5.306533 |  |  | 0.06724459 | 5.306533 | 0.1161687 | 5.306533 | 0.1062273 | 5.306533
|  |  | 0.07025437 | 5.346734 |  |  | 0.07025437 | 5.346734 | 0.1171361 | 5.346734 | 0.1117406 | 5.346734
|  |  | 0.07026383 | 5.386935 |  |  | 0.07026383 | 5.386935 | 0.118103 | 5.386935 | 0.107252 | 5.386935
|  |  | 0.06727298 | 5.427136 |  |  | 0.06727298 | 5.427136 | 0.1185697 | 5.427136 | 0.1112616 | 5.427136
|  |  | 0.06778181 | 5.467337 |  |  | 0.06778181 | 5.467337 | 0.116536 | 5.467337 | 0.1082692 | 5.467337
|  |  | 0.06979032 | 5.507538 |  |  | 0.06979032 | 5.507538 | 0.114502 | 5.507538 | 0.1102749 | 5.507538
|  |  | 0.06779852 | 5.547739 |  |  | 0.06779852 | 5.547739 | 0.1194677 | 5.547739 | 0.1082786 | 5.547739
|  |  | 0.07080639 | 5.58794 |  |  | 0.07080639 | 5.58794 | 0.1174332 | 5.58794 | 0.1087802 | 5.58794
|  |  | 0.06931395 | 5.628141 |  |  | 0.06931395 | 5.628141 | 0.1148984 | 5.628141 | 0.1092797 | 5.628141
|  |  | 0.06932117 | 5.668342 |  |  | 0.06932117 | 5.668342 | 0.1148633 | 5.668342 | 0.1092764 | 5.668342
|  |  | 0.06982808 | 5.708543 |  |  | 0.06982808 | 5.708543 | 0.1168279 | 5.708543 | 0.1077705 | 5.708543
|  |  | 0.06733466 | 5.748744 |  |  | 0.06733466 | 5.748744 | 0.1132924 | 5.748744 | 0.1102619 | 5.748744
|  |  | 0.0673409 | 5.788945 |  |  | 0.0673409 | 5.788945 | 0.1132566 | 5.788945 | 0.1062507 | 5.788945
|  |  | 0.06984682 | 5.829146 |  |  | 0.06984682 | 5.829146 | 0.1132206 | 5.829146 | 0.1067368 | 5.829146
|  |  | 0.06835241 | 5.869347 |  |  | 0.06835241 | 5.869347 | 0.1181844 | 5.869347 | 0.1082203 | 5.869347
|  |  | 0.06835767 | 5.909548 |  |  | 0.06835767 | 5.909548 | 0.114148 | 5.909548 | 0.1077012 | 5.909548
|  |  | 0.06986258 | 5.949749 |  |  | 0.06986258 | 5.949749 | 0.1151095 | 5.949749 | 0.1101794 | 5.949749
|  |  | 0.06936717 | 5.98995 |  |  | 0.06936717 | 5.98995 | 0.1140682 | 5.98995 | 0.1096552 | 5.98995
|  |  | 0.06837141 | 6.030151 |  |  | 0.06837141 | 6.030151 | 0.1130243 | 6.030151 | 0.1091283 | 6.030151
|  |  | 0.06737532 | 6.070352 |  |  | 0.06737532 | 6.070352 | 0.1129777 | 6.070352 | 0.1065989 | 6.070352
|  |  | 0.07037888 | 6.110553 |  |  | 0.07037888 | 6.110553 | 0.1144285 | 6.110553 | 0.106567 | 6.110553
|  |  | 0.06738211 | 6.150754 |  |  | 0.06738211 | 6.150754 | 0.1128768 | 6.150754 | 0.1100325 | 6.150754
|  |  | 0.07088498 | 6.190955 |  |  | 0.07088498 | 6.190955 | 0.1158225 | 6.190955 | 0.1069955 | 6.190955
|  |  | 0.06738752 | 6.231156 |  |  | 0.06738752 | 6.231156 | 0.1162658 | 6.231156 | 0.1109561 | 6.231156
|  |  | 0.0703897 | 6.271357 |  |  | 0.0703897 | 6.271357 | 0.1182067 | 6.271357 | 0.1064141 | 6.271357
|  |  | 0.06939154 | 6.311558 |  |  | 0.06939154 | 6.311558 | 0.1186452 | 6.311558 | 0.1108698 | 6.311558
|  |  | 0.06889302 | 6.351759 |  |  | 0.06889302 | 6.351759 | 0.1130814 | 6.351759 | 0.1083229 | 6.351759
|  |  | 0.06989415 | 6.39196 |  |  | 0.06989415 | 6.39196 | 0.1175153 | 6.39196 | 0.1102737 | 6.39196
|  |  | 0.06889493 | 6.432161 |  |  | 0.06889493 | 6.432161 | 0.115447 | 6.432161 | 0.108222 | 6.432161
|  |  | 0.06839536 | 6.472362 |  |  | 0.06839536 | 6.472362 | 0.1133766 | 6.472362 | 0.1111679 | 6.472362
|  |  | 0.067895 | 6.512563 |  |  | 0.067895 | 6.512563 | 0.116304 | 6.512563 | 0.1071114 | 6.512563
|  |  | 0.07038779 | 6.552764 |  |  | 0.07038779 | 6.552764 | 0.1157294 | 6.552764 | 0.1110526 | 6.552764
|  |  | 0.06887192 | 6.592965 |  |  | 0.06887192 | 6.592965 | 0.1126527 | 6.592965 | 0.1089914 | 6.592965
|  |  | 0.07084766 | 6.633166 |  |  | 0.07084766 | 6.633166 | 0.1165741 | 6.633166 | 0.1059279 | 6.633166
|  |  | 0.06931525 | 6.673367 |  |  | 0.06931525 | 6.673367 | 0.1119935 | 6.673367 | 0.107862 | 6.673367
|  |  | 0.07077498 | 6.713568 |  |  | 0.07077498 | 6.713568 | 0.1139111 | 6.713568 | 0.1087938 | 6.713568
|  |  | 0.06872708 | 6.753769 |  |  | 0.06872708 | 6.753769 | 0.1143268 | 6.753769 | 0.1072234 | 6.753769
|  |  | 0.06967183 | 6.79397 |  |  | 0.06967183 | 6.79397 | 0.1127408 | 6.79397 | 0.1091506 | 6.79397
|  |  | 0.07010949 | 6.834171 |  |  | 0.07010949 | 6.834171 | 0.114653 | 6.834171 | 0.1105756 | 6.834171
|  |  | 0.0705403 | 6.874372 |  |  | 0.0705403 | 6.874372 | 0.1165636 | 6.874372 | 0.1049983 | 6.874372
|  |  | 0.06746454 | 6.914573 |  |  | 0.06746454 | 6.914573 | 0.1144725 | 6.914573 | 0.1104188 | 6.914573
|  |  | 0.06938247 | 6.954774 |  |  | 0.06938247 | 6.954774 | 0.1163798 | 6.954774 | 0.1068371 | 6.954774
|  |  | 0.06929433 | 6.994975 |  |  | 0.06929433 | 6.994975 | 0.1157856 | 6.994975 | 0.1057532 | 6.994975
|  |  | 0.0697004 | 7.035176 |  |  | 0.0697004 | 7.035176 | 0.1136899 | 7.035176 | 0.106167 | 7.035176
|  |  | 0.06960093 | 7.075377 |  |  | 0.06960093 | 7.075377 | 0.1150928 | 7.075377 | 0.1085787 | 7.075377
|  |  | 0.06799618 | 7.115578 |  |  | 0.06799618 | 7.115578 | 0.1139943 | 7.115578 | 0.1044883 | 7.115578
|  |  | 0.06988642 | 7.155779 |  |  | 0.06988642 | 7.155779 | 0.1113944 | 7.155779 | 0.1043956 | 7.155779
|  |  | 0.0672719 | 7.19598 |  |  | 0.0672719 | 7.19598 | 0.1157933 | 7.19598 | 0.1073009 | 7.19598
|  |  | 0.06965288 | 7.236181 |  |  | 0.06965288 | 7.236181 | 0.1151909 | 7.236181 | 0.104704 | 7.236181
|  |  | 0.06602962 | 7.276382 |  |  | 0.06602962 | 7.276382 | 0.1165873 | 7.276382 | 0.1056051 | 7.276382
|  |  | 0.06790238 | 7.316583 |  |  | 0.06790238 | 7.316583 | 0.1129826 | 7.316583 | 0.105004 | 7.316583
|  |  | 0.06627143 | 7.356784 |  |  | 0.06627143 | 7.356784 | 0.1153767 | 7.356784 | 0.1079009 | 7.356784
|  |  | 0.06613701 | 7.396985 |  |  | 0.06613701 | 7.396985 | 0.1152698 | 7.396985 | 0.1077957 | 7.396985
|  |  | 0.0659994 | 7.437186 |  |  | 0.0659994 | 7.437186 | 0.110662 | 7.437186 | 0.1041885 | 7.437186
|  |  | 0.06785885 | 7.477387 |  |  | 0.06785885 | 7.477387 | 0.1140531 | 7.477387 | 0.1080792 | 7.477387
|  |  | 0.06721562 | 7.517588 |  |  | 0.06721562 | 7.517588 | 0.1134434 | 7.517588 | 0.1064679 | 7.517588
|  |  | 0.06756997 | 7.557789 |  |  | 0.06756997 | 7.557789 | 0.1128328 | 7.557789 | 0.1048547 | 7.557789
|  |  | 0.06592216 | 7.59799 |  |  | 0.06592216 | 7.59799 | 0.1132214 | 7.59799 | 0.1052394 | 7.59799
|  |  | 0.06727245 | 7.638191 |  |  | 0.06727245 | 7.638191 | 0.1116092 | 7.638191 | 0.1066222 | 7.638191
|  |  | 0.06512111 | 7.678392 |  |  | 0.06512111 | 7.678392 | 0.1139964 | 7.678392 | 0.105503 | 7.678392
|  |  | 0.06746838 | 7.718593 |  |  | 0.06746838 | 7.718593 | 0.1118828 | 7.718593 | 0.1058819 | 7.718593
|  |  | 0.06631453 | 7.758794 |  |  | 0.06631453 | 7.758794 | 0.1137687 | 7.758794 | 0.1047589 | 7.758794
|  |  | 0.06765983 | 7.798995 |  |  | 0.06765983 | 7.798995 | 0.114154 | 7.798995 | 0.1071339 | 7.798995
|  |  | 0.06400452 | 7.839196 |  |  | 0.06400452 | 7.839196 | 0.1110388 | 7.839196 | 0.1035071 | 7.839196
|  |  | 0.06484887 | 7.879397 |  |  | 0.06484887 | 7.879397 | 0.1089231 | 7.879397 | 0.1048784 | 7.879397
|  |  | 0.06669315 | 7.919598 |  |  | 0.06669315 | 7.919598 | 0.114307 | 7.919598 | 0.1047478 | 7.919598
|  |  | 0.0650376 | 7.959799 |  |  | 0.0650376 | 7.959799 | 0.1106905 | 7.959799 | 0.1046154 | 7.959799
|  |  | 0.06588249 | 8 |  |  | 0.06588249 | 8 | 0.1140737 | 8 | 0.1054811 | 8