## 1
Общество с ограниченной ответственностью "Инженерная геология" (ООО "ИнжГео") | [9 empty] | Общество с ограниченной ответственностью "Инженерная геология" (ООО "ИнжГео")
Юр. адрес: 117279, г. Москва, ул. Миклухо-Маклая, 36 а, этаж 5, пом. XXIII к. 76-84 | [9 empty] | Юр. адрес: 117279, г. Москва, ул. Миклухо-Маклая, 36 а, этаж 5, пом. XXIII к. 76-84
Телефон/факс +7 (495) 132-30-00, Адрес электронной почты inbox@inj-geo.ru | [9 empty] | Телефон/факс +7 (495) 132-30-00, Адрес электронной почты inbox@inj-geo.ru
Испытательная лаборатория ООО «ИнжГео» | [9 empty] | Испытательная лаборатория ООО «ИнжГео»
Адрес места осуществления деятельности лаборатории: г. Москва, просп. Вернадского, д. 51, стр. 1 | [9 empty] | Адрес места осуществления деятельности лаборатории: г. Москва, просп. Вернадского, д. 51, стр. 1
Телефон +7(910)4557682, E-mail: slg85@mail.ru | [9 empty] | Телефон +7(910)4557682, E-mail: slg85@mail.ru
Протокол испытаний № 19-523-22 от 29-04-2022
Наименование и адрес заказчика: Переход трубопровода через р. Енисей
Наименование объекта: ООО Регионстрой
Наименование используемого метода/методики: ГОСТ 12248.4-2020 | [9 empty] | Наименование используемого метода/методики: ГОСТ 12248.3-2020
Условия проведения испытания: температура окружающей среды (18 - 25)0С, влажность воздуха (40 - 75)% | [9 empty] | Условия проведения испытания: температура окружающей среды (18 - 25)0С, влажность воздуха (40 - 75)%
Дата получение объекта подлежащего испытаниям: 07.04.2022
Дата испытания: 07.04.2022-29.04.2022
Испытание грунтов методом трехосного сжатия | [9 empty] | Испытание грунтов методом трехосного сжатия
Лабораторный номер: |  |  |  |  | We, д.е. = |  |  |  |  | Лабораторный номер: |  | 52333.0 |  |  |  | We, д.е. = | 0.268988716
Номер скважины: |  |  |  |  | ρ, г/см3 = |  |  |  |  | Номер скважины: |  | BH-101 |  |  |  | ρ, г/см3 = | 1.77
Глубина отбора, м: |  |  |  |  | ρs, г/см3 = |  |  |  |  | Глубина отбора, м: |  | 2.3 |  |  |  | ρs, г/см3 = | 2.74
Наименование грунта: |  |  |  |  | e, д.е. = |  |  |  |  | Наименование грунта: |  | Суглинок щебенистый, мягкопластичный, легкий пылеватый |  |  |  | e, д.е. = | 1.05
Схема проведения опыта: |  |  |  |  | IL, д.е. = |  |  |  |  | Схема проведения опыта: |  | КД |  |  |  | IL, д.е. = | 0.71
Результаты испытаний | [9 empty] | Результаты испытаний
[11 empty] | Нормальное напряжение σ, МПа | Касательное напряжение t, МПа | tg ϕ | Угол внутреннего трения ϕ, град. | Удельное сцепление C, МПа
[11 empty] | 0.1 | 1.578925 | [5 empty] | 1
[11 empty] | 0.15 | 1.553387
|  | Модуль деформации, МПа: | [8 empty] | 0.2 | 1.58785
Е0=
E50 =
|  | Коэф. Поперечной деформации, ϑ = | [8 empty] | Эффективные значения угла внутреннего трения и удельного сцепления ϕ', С'
[11 empty] | ϕ', град. = | 5.1
[11 empty] | С', МПа = | 1.56
| Исполнитель: |  |  |  |  | Морозов Д.С. |  |  |  |  | Исполнитель: |  |  |  |  | Морозов Д.С.
| Начальник исп. лаборатории: |  |  |  |  | Семиколенова Л.Г. |  |  |  |  | Начальник исп. лаборатории: |  |  |  |  | Семиколенова Л.Г.
Лист 1 , всего листов 2 | [9 empty] | Лист 2 , всего листов 2
Частичное воспроизведение протокола испытаний без письменного разрешения ООО «ИнжГео» ЗАПРЕЩАЕТСЯ | [9 empty] | Частичное воспроизведение протокола испытаний без письменного разрешения ООО «ИнжГео» ЗАПРЕЩАЕТСЯ
|  |  | второй график |  | первый график
|  |  | dev | eps | sigma |  | dev1 | eps1 | dev2 | eps2 | dev3 | eps3
|  |  | 0 | 0 |  |  | 0 | 0 | 0 | 0 | 0 | 0
|  |  | 0.05036095 | 0.04020101 |  |  | 0.05036095 | 0.04020101 | 0.02020841 | 0.04020101 | 0.03343368 | 0.04020101
|  |  | 0.08038798 | 0.08040201 |  |  | 0.08038798 | 0.08040201 | 0.03896939 | 0.08040201 | 0.01040487 | 0.08040201
|  |  | 0.1689333 | 0.120603 |  |  | 0.1689333 | 0.120603 | 0.1181701 | 0.120603 | 0.05188497 | 0.120603
|  |  | 0.1653493 | 0.160804 |  |  | 0.1653493 | 0.160804 | 0.1371978 | 0.160804 | 0.0858454 | 0.160804
|  |  | 0.2624881 | 0.201005 |  |  | 0.2624881 | 0.201005 | 0.1759395 | 0.201005 | 0.1167576 | 0.201005
|  |  | 0.328202 | 0.241206 |  |  | 0.328202 | 0.241206 | 0.2407825 | 0.241206 | 0.162593 | 0.241206
|  |  | 0.3528433 | 0.281407 |  |  | 0.3528433 | 0.281407 | 0.2971139 | 0.281407 | 0.2293229 | 0.281407
|  |  | 0.4637642 | 0.321608 |  |  | 0.4637642 | 0.321608 | 0.3323209 | 0.321608 | 0.2439189 | 0.321608
|  |  | 0.5158169 | 0.361809 |  |  | 0.5158169 | 0.361809 | 0.3732907 | 0.361809 | 0.2793523 | 0.361809
|  |  | 0.5788539 | 0.4020101 |  |  | 0.5788539 | 0.4020101 | 0.4154103 | 0.4020101 | 0.3190945 | 0.4020101
|  |  | 0.6422272 | 0.4422111 |  |  | 0.6422272 | 0.4422111 | 0.4870671 | 0.4422111 | 0.318117 | 0.4422111
|  |  | 0.6457891 | 0.4824121 |  |  | 0.6457891 | 0.4824121 | 0.5266481 | 0.4824121 | 0.3483912 | 0.4824121
|  |  | 0.748892 | 0.5226131 |  |  | 0.748892 | 0.5226131 | 0.6065405 | 0.5226131 | 0.3928885 | 0.5226131
|  |  | 0.732888 | 0.5628141 |  |  | 0.732888 | 0.5628141 | 0.5966315 | 0.5628141 | 0.3960803 | 0.5628141
|  |  | 0.7741294 | 0.6030151 |  |  | 0.7741294 | 0.6030151 | 0.6393083 | 0.6030151 | 0.4744381 | 0.6030151
|  |  | 0.8669686 | 0.6432161 |  |  | 0.8669686 | 0.6432161 | 0.723958 | 0.6432161 | 0.4854332 | 0.6432161
|  |  | 0.8812576 | 0.6834171 |  |  | 0.8812576 | 0.6834171 | 0.7744678 | 0.6834171 | 0.4920371 | 0.6834171
|  |  | 0.9223489 | 0.7236181 |  |  | 0.9223489 | 0.7236181 | 0.8047248 | 0.7236181 | 0.5197212 | 0.7236181
|  |  | 0.9990946 | 0.7638191 |  |  | 0.9990946 | 0.7638191 | 0.8481162 | 0.7638191 | 0.6064569 | 0.7638191
|  |  | 1.053347 | 0.8040201 |  |  | 1.053347 | 0.8040201 | 0.8480293 | 0.8040201 | 0.6202156 | 0.8040201
|  |  | 1.070458 | 0.8442211 |  |  | 1.070458 | 0.8442211 | 0.870351 | 0.8442211 | 0.6054688 | 0.8442211
|  |  | 1.077281 | 0.8844221 |  |  | 1.077281 | 0.8844221 | 0.9219688 | 0.8844221 | 0.6396879 | 0.8844221
|  |  | 1.141667 | 0.9246231 |  |  | 1.141667 | 0.9246231 | 0.9477696 | 0.9246231 | 0.6563443 | 0.9246231
|  |  | 1.177469 | 0.9648241 |  |  | 1.177469 | 0.9648241 | 0.9586406 | 0.9648241 | 0.7214094 | 0.9648241
|  |  | 1.176539 | 1.005025 |  |  | 1.176539 | 1.005025 | 1.044469 | 1.005025 | 0.7253546 | 1.005025
|  |  | 1.148729 | 1.045226 |  |  | 1.148729 | 1.045226 | 1.016142 | 1.045226 | 0.8021513 | 1.045226
|  |  | 1.175891 | 1.085427 |  |  | 1.175891 | 1.085427 | 1.037047 | 1.085427 | 0.798771 | 1.085427
|  |  | 1.1991 | 1.125628 |  |  | 1.1991 | 1.125628 | 1.078571 | 1.125628 | 0.8421851 | 1.125628
|  |  | 1.235367 | 1.165829 |  |  | 1.235367 | 1.165829 | 1.129101 | 1.165829 | 0.829865 | 1.165829
|  |  | 1.243918 | 1.20603 |  |  | 1.243918 | 1.20603 | 1.105524 | 1.20603 | 0.8797821 | 1.20603
|  |  | 1.217253 | 1.246231 |  |  | 1.217253 | 1.246231 | 1.160727 | 1.246231 | 0.9104079 | 1.246231
|  |  | 1.247867 | 1.286432 |  |  | 1.247867 | 1.286432 | 1.170098 | 1.286432 | 0.8737137 | 1.286432
|  |  | 1.269758 | 1.326633 |  |  | 1.269758 | 1.326633 | 1.195661 | 1.326633 | 0.940671 | 1.326633
|  |  | 1.315423 | 1.366834 |  |  | 1.315423 | 1.366834 | 1.189958 | 1.366834 | 0.9592512 | 1.366834
|  |  | 1.28986 | 1.407035 |  |  | 1.28986 | 1.407035 | 1.21165 | 1.407035 | 0.9854257 | 1.407035
|  |  | 1.336066 | 1.447236 |  |  | 1.336066 | 1.447236 | 1.158739 | 1.447236 | 0.9546659 | 1.447236
|  |  | 1.350537 | 1.487437 |  |  | 1.350537 | 1.487437 | 1.188725 | 1.487437 | 0.9984433 | 1.487437
|  |  | 1.346772 | 1.527638 |  |  | 1.346772 | 1.527638 | 1.231108 | 1.527638 | 1.012729 | 1.527638
|  |  | 1.336267 | 1.567839 |  |  | 1.336267 | 1.567839 | 1.207388 | 1.567839 | 1.019995 | 1.567839
|  |  | 1.35652 | 1.60804 |  |  | 1.35652 | 1.60804 | 1.202565 | 1.60804 | 1.019213 | 1.60804
|  |  | 1.370029 | 1.648241 |  |  | 1.370029 | 1.648241 | 1.225639 | 1.648241 | 1.053853 | 1.648241
|  |  | 1.394289 | 1.688442 |  |  | 1.394289 | 1.688442 | 1.227611 | 1.688442 | 1.049387 | 1.688442
|  |  | 1.394299 | 1.728643 |  |  | 1.394299 | 1.728643 | 1.22898 | 1.728643 | 1.079061 | 1.728643
|  |  | 1.419555 | 1.768844 |  |  | 1.419555 | 1.768844 | 1.268748 | 1.768844 | 1.119117 | 1.768844
|  |  | 1.400056 | 1.809045 |  |  | 1.400056 | 1.809045 | 1.286913 | 1.809045 | 1.0731 | 1.809045
|  |  | 1.389298 | 1.849246 |  |  | 1.389298 | 1.849246 | 1.278477 | 1.849246 | 1.130506 | 1.849246
|  |  | 1.420278 | 1.889447 |  |  | 1.420278 | 1.889447 | 1.258939 | 1.889447 | 1.103834 | 1.889447
|  |  | 1.436994 | 1.929648 |  |  | 1.436994 | 1.929648 | 1.2498 | 1.929648 | 1.149082 | 1.929648
|  |  | 1.431943 | 1.969849 |  |  | 1.431943 | 1.969849 | 1.317059 | 1.969849 | 1.144249 | 1.969849
|  |  | 1.423123 | 2.01005 |  |  | 1.423123 | 2.01005 | 1.287217 | 2.01005 | 1.131833 | 2.01005
|  |  | 1.44303 | 2.050251 |  |  | 1.44303 | 2.050251 | 1.287275 | 2.050251 | 1.148332 | 2.050251
|  |  | 1.466161 | 2.090452 |  |  | 1.466161 | 2.090452 | 1.323231 | 2.090452 | 1.147245 | 2.090452
|  |  | 1.501515 | 2.130653 |  |  | 1.501515 | 2.130653 | 1.320587 | 2.130653 | 1.180569 | 2.130653
|  |  | 1.443088 | 2.170854 |  |  | 1.443088 | 2.170854 | 1.324342 | 2.170854 | 1.165804 | 2.170854
|  |  | 1.458878 | 2.211055 |  |  | 1.458878 | 2.211055 | 1.299997 | 2.211055 | 1.180946 | 2.211055
|  |  | 1.522381 | 2.251256 |  |  | 1.522381 | 2.251256 | 1.341052 | 2.251256 | 1.249996 | 2.251256
|  |  | 1.450095 | 2.291457 |  |  | 1.450095 | 2.291457 | 1.311007 | 2.291457 | 1.19245 | 2.291457
|  |  | 1.472018 | 2.331658 |  |  | 1.472018 | 2.331658 | 1.321862 | 2.331658 | 1.234307 | 2.331658
|  |  | 1.519146 | 2.371859 |  |  | 1.519146 | 2.371859 | 1.311618 | 2.371859 | 1.235065 | 2.371859
|  |  | 1.520476 | 2.41206 |  |  | 1.520476 | 2.41206 | 1.332274 | 2.41206 | 1.274223 | 2.41206
|  |  | 1.505007 | 2.452261 |  |  | 1.505007 | 2.452261 | 1.361831 | 2.452261 | 1.248279 | 2.452261
|  |  | 1.540235 | 2.492462 |  |  | 1.540235 | 2.492462 | 1.325788 | 2.492462 | 1.273732 | 2.492462
|  |  | 1.540658 | 2.532663 |  |  | 1.540658 | 2.532663 | 1.343647 | 2.532663 | 1.252078 | 2.532663
|  |  | 1.539272 | 2.572864 |  |  | 1.539272 | 2.572864 | 1.340907 | 2.572864 | 1.299318 | 2.572864
|  |  | 1.550576 | 2.613065 |  |  | 1.550576 | 2.613065 | 1.392068 | 2.613065 | 1.260448 | 2.613065
|  |  | 1.562565 | 2.653266 |  |  | 1.562565 | 2.653266 | 1.38713 | 2.653266 | 1.291468 | 2.653266
|  |  | 1.520738 | 2.693467 |  |  | 1.520738 | 2.693467 | 1.421595 | 2.693467 | 1.330876 | 2.693467
|  |  | 1.493092 | 2.733668 |  |  | 1.493092 | 2.733668 | 1.421461 | 2.733668 | 1.350669 | 2.733668
|  |  | 1.539124 | 2.773869 |  |  | 1.539124 | 2.773869 | 1.407729 | 2.773869 | 1.364846 | 2.773869
|  |  | 1.542332 | 2.81407 |  |  | 1.542332 | 2.81407 | 1.4309 | 2.81407 | 1.319406 | 2.81407
|  |  | 1.520711 | 2.854271 |  |  | 1.520711 | 2.854271 | 1.436972 | 2.854271 | 1.322846 | 2.854271
|  |  | 1.532261 | 2.894472 |  |  | 1.532261 | 2.894472 | 1.396448 | 2.894472 | 1.358166 | 2.894472
|  |  | 1.572478 | 2.934673 |  |  | 1.572478 | 2.934673 | 1.436826 | 2.934673 | 1.365362 | 2.934673
|  |  | 1.578925 | 2.974874 |  |  | 1.578925 | 2.974874 | 1.427607 | 2.974874 | 1.353434 | 2.974874
|  |  | 1.512423 | 3.015075 |  |  | 1.512423 | 3.015075 | 1.39779 | 3.015075 | 1.41138 | 3.015075
|  |  | 1.574908 | 3.055276 |  |  | 1.574908 | 3.055276 | 1.427877 | 3.055276 | 1.375198 | 3.055276
|  |  | 1.503374 | 3.095477 |  |  | 1.503374 | 3.095477 | 1.423868 | 3.095477 | 1.382386 | 3.095477
|  |  | 1.509323 | 3.135678 |  |  | 1.509323 | 3.135678 | 1.426262 | 3.135678 | 1.386943 | 3.135678
|  |  | 1.517255 | 3.175879 |  |  | 1.517255 | 3.175879 | 1.444059 | 3.175879 | 1.414867 | 3.175879
|  |  | 1.520669 | 3.21608 |  |  | 1.520669 | 3.21608 | 1.420761 | 3.21608 | 1.389655 | 3.21608
|  |  | 1.568067 | 3.256281 |  |  | 1.568067 | 3.256281 | 1.427366 | 3.256281 | 1.433808 | 3.256281
|  |  | 1.575448 | 3.296482 |  |  | 1.575448 | 3.296482 | 1.465876 | 3.296482 | 1.439321 | 3.296482
|  |  | 1.522813 | 3.336683 |  |  | 1.522813 | 3.336683 | 1.42879 | 3.336683 | 1.430695 | 3.336683
|  |  | 1.534663 | 3.376884 |  |  | 1.534663 | 3.376884 | 1.486108 | 3.376884 | 1.425927 | 3.376884
|  |  | 1.510996 | 3.417085 |  |  | 1.510996 | 3.417085 | 1.459331 | 3.417085 | 1.442516 | 3.417085
|  |  | 1.535814 | 3.457286 |  |  | 1.535814 | 3.457286 | 1.462959 | 3.457286 | 1.461959 | 3.457286
|  |  | 1.559117 | 3.497487 |  |  | 1.559117 | 3.497487 | 1.483492 | 3.497487 | 1.484756 | 3.497487
|  |  | 1.517405 | 3.537688 |  |  | 1.517405 | 3.537688 | 1.44943 | 3.537688 | 1.482904 | 3.537688
|  |  | 1.542178 | 3.577889 |  |  | 1.542178 | 3.577889 | 1.461273 | 3.577889 | 1.473901 | 3.577889
|  |  | 1.511437 | 3.61809 |  |  | 1.511437 | 3.61809 | 1.500022 | 3.61809 | 1.447246 | 3.61809
|  |  | 1.541682 | 3.658291 |  |  | 1.541682 | 3.658291 | 1.490677 | 3.658291 | 1.492438 | 3.658291
|  |  | 1.543412 | 3.698492 |  |  | 1.543412 | 3.698492 | 1.506237 | 3.698492 | 1.506974 | 3.698492
|  |  | 1.50613 | 3.738693 |  |  | 1.50613 | 3.738693 | 1.515204 | 3.738693 | 1.452852 | 3.738693
|  |  | 1.540334 | 3.778894 |  |  | 1.540334 | 3.778894 | 1.459077 | 3.778894 | 1.457072 | 3.778894
|  |  | 1.557524 | 3.819095 |  |  | 1.557524 | 3.819095 | 1.478355 | 3.819095 | 1.508131 | 3.819095
|  |  | 1.520202 | 3.859296 |  |  | 1.520202 | 3.859296 | 1.465541 | 3.859296 | 1.471027 | 3.859296
|  |  | 1.521868 | 3.899497 |  |  | 1.521868 | 3.899497 | 1.524133 | 3.899497 | 1.508759 | 3.899497
|  |  | 1.526521 | 3.939698 |  |  | 1.526521 | 3.939698 | 1.513132 | 3.939698 | 1.492825 | 3.939698
|  |  | 1.549662 | 3.979899 |  |  | 1.549662 | 3.979899 | 1.492538 | 3.979899 | 1.501224 | 3.979899
|  |  | 1.548292 | 4.020101 |  |  | 1.548292 | 4.020101 | 1.512851 | 4.020101 | 1.489953 | 4.020101
|  |  | 1.537409 | 4.060302 |  |  | 1.537409 | 4.060302 | 1.525071 | 4.060302 | 1.496011 | 4.060302
|  |  | 1.502516 | 4.100503 |  |  | 1.502516 | 4.100503 | 1.502699 | 4.100503 | 1.510897 | 4.100503
|  |  | 1.506112 | 4.140704 |  |  | 1.506112 | 4.140704 | 1.535735 | 4.140704 | 1.559107 | 4.140704
|  |  | 1.505697 | 4.180905 |  |  | 1.505697 | 4.180905 | 1.496678 | 4.180905 | 1.558142 | 4.180905
|  |  | 1.529771 | 4.221106 |  |  | 1.529771 | 4.221106 | 1.470029 | 4.221106 | 1.538498 | 4.221106
|  |  | 1.567835 | 4.261307 |  |  | 1.567835 | 4.261307 | 1.519789 | 4.261307 | 1.563175 | 4.261307
|  |  | 1.50889 | 4.301508 |  |  | 1.50889 | 4.301508 | 1.531457 | 4.301508 | 1.51617 | 4.301508
|  |  | 1.537934 | 4.341709 |  |  | 1.537934 | 4.341709 | 1.541033 | 4.341709 | 1.572983 | 4.341709
|  |  | 1.50597 | 4.38191 |  |  | 1.50597 | 4.38191 | 1.520018 | 4.38191 | 1.56311 | 4.38191
|  |  | 1.497996 | 4.422111 |  |  | 1.497996 | 4.422111 | 1.478412 | 4.422111 | 1.53505 | 4.422111
|  |  | 1.562013 | 4.462312 |  |  | 1.562013 | 4.462312 | 1.545715 | 4.462312 | 1.531803 | 4.462312
|  |  | 1.513022 | 4.502513 |  |  | 1.513022 | 4.502513 | 1.522927 | 4.502513 | 1.558365 | 4.502513
|  |  | 1.549522 | 4.542714 |  |  | 1.549522 | 4.542714 | 1.540048 | 4.542714 | 1.539235 | 4.542714
|  |  | 1.528514 | 4.582915 |  |  | 1.528514 | 4.582915 | 1.483078 | 4.582915 | 1.577912 | 4.582915
|  |  | 1.531999 | 4.623116 |  |  | 1.531999 | 4.623116 | 1.527019 | 4.623116 | 1.570394 | 4.623116
|  |  | 1.545475 | 4.663317 |  |  | 1.545475 | 4.663317 | 1.505869 | 4.663317 | 1.581178 | 4.663317
|  |  | 1.532445 | 4.703518 |  |  | 1.532445 | 4.703518 | 1.516129 | 4.703518 | 1.558264 | 4.703518
|  |  | 1.532907 | 4.743719 |  |  | 1.532907 | 4.743719 | 1.553387 | 4.743719 | 1.58785 | 4.743719
|  |  | 1.506863 | 4.78392 |  |  | 1.506863 | 4.78392 | 1.53088 | 4.78392 | 1.537833 | 4.78392
|  |  | 1.543312 | 4.824121 |  |  | 1.543312 | 4.824121 | 1.529312 | 4.824121 | 1.561832 | 4.824121
|  |  | 1.523255 | 4.864322 |  |  | 1.523255 | 4.864322 | 1.517864 | 4.864322 | 1.511726 | 4.864322
|  |  | 1.534192 | 4.904523 |  |  | 1.534192 | 4.904523 | 1.512537 | 4.904523 | 1.51753 | 4.904523
|  |  | 1.496623 | 4.944724 |  |  | 1.496623 | 4.944724 | 1.474856 | 4.944724 | 1.546251 | 4.944724
|  |  | 1.517049 | 4.984925 |  |  | 1.517049 | 4.984925 | 1.511349 | 4.984925 | 1.581394 | 4.984925
|  |  | 1.524969 | 5.025126 |  |  | 1.524969 | 5.025126 | 1.544042 | 5.025126 | 1.531966 | 5.025126
|  |  | 1.528885 | 5.065327 |  |  | 1.528885 | 5.065327 | 1.471462 | 5.065327 | 1.532473 | 5.065327
|  |  | 1.545296 | 5.105528 |  |  | 1.545296 | 5.105528 | 1.473635 | 5.105528 | 1.513921 | 5.105528
|  |  | 1.520202 | 5.145729 |  |  | 1.520202 | 5.145729 | 1.472589 | 5.145729 | 1.578816 | 5.145729
|  |  | 1.499605 | 5.18593 |  |  | 1.499605 | 5.18593 | 1.473349 | 5.18593 | 1.546165 | 5.18593
|  |  | 1.516503 | 5.226131 |  |  | 1.516503 | 5.226131 | 1.463943 | 5.226131 | 1.546973 | 5.226131
|  |  | 1.482398 | 5.266332 |  |  | 1.482398 | 5.266332 | 1.465397 | 5.266332 | 1.516248 | 5.266332
|  |  | 1.554789 | 5.306533 |  |  | 1.554789 | 5.306533 | 1.496237 | 5.306533 | 1.507994 | 5.306533
|  |  | 1.537178 | 5.346734 |  |  | 1.537178 | 5.346734 | 1.523992 | 5.346734 | 1.530719 | 5.346734
|  |  | 1.520063 | 5.386935 |  |  | 1.520063 | 5.386935 | 1.487187 | 5.386935 | 1.577428 | 5.386935
|  |  | 1.522446 | 5.427136 |  |  | 1.522446 | 5.427136 | 1.469848 | 5.427136 | 1.561128 | 5.427136
|  |  | 1.534327 | 5.467337 |  |  | 1.534327 | 5.467337 | 1.470003 | 5.467337 | 1.573825 | 5.467337
|  |  | 1.520205 | 5.507538 |  |  | 1.520205 | 5.507538 | 1.508679 | 5.507538 | 1.564025 | 5.507538
|  |  | 1.505582 | 5.547739 |  |  | 1.505582 | 5.547739 | 1.436401 | 5.547739 | 1.515234 | 5.547739
|  |  | 1.521957 | 5.58794 |  |  | 1.521957 | 5.58794 | 1.451697 | 5.58794 | 1.550959 | 5.58794
|  |  | 1.532831 | 5.628141 |  |  | 1.532831 | 5.628141 | 1.429593 | 5.628141 | 1.513205 | 5.628141
|  |  | 1.529704 | 5.668342 |  |  | 1.529704 | 5.668342 | 1.433116 | 5.668342 | 1.50898 | 5.668342
|  |  | 1.536576 | 5.708543 |  |  | 1.536576 | 5.708543 | 1.495793 | 5.708543 | 1.539788 | 5.708543
|  |  | 1.498948 | 5.748744 |  |  | 1.498948 | 5.748744 | 1.44315 | 5.748744 | 1.512637 | 5.748744
|  |  | 1.513819 | 5.788945 |  |  | 1.513819 | 5.788945 | 1.455714 | 5.788945 | 1.524032 | 5.788945
|  |  | 1.495191 | 5.829146 |  |  | 1.495191 | 5.829146 | 1.419512 | 5.829146 | 1.53998 | 5.829146
|  |  | 1.483063 | 5.869347 |  |  | 1.483063 | 5.869347 | 1.48757 | 5.869347 | 1.508486 | 5.869347
|  |  | 1.477435 | 5.909548 |  |  | 1.477435 | 5.909548 | 1.482407 | 5.909548 | 1.496556 | 5.909548
|  |  | 1.502809 | 5.949749 |  |  | 1.502809 | 5.949749 | 1.449333 | 5.949749 | 1.558147 | 5.949749
|  |  | 1.540183 | 5.98995 |  |  | 1.540183 | 5.98995 | 1.480763 | 5.98995 | 1.501738 | 5.98995
|  |  | 1.519059 | 6.030151 |  |  | 1.519059 | 6.030151 | 1.408197 | 6.030151 | 1.496832 | 6.030151
|  |  | 1.528436 | 6.070352 |  |  | 1.528436 | 6.070352 | 1.443638 | 6.070352 | 1.551427 | 6.070352
|  |  | 1.493814 | 6.110553 |  |  | 1.493814 | 6.110553 | 1.476085 | 6.110553 | 1.529525 | 6.110553
|  |  | 1.488679 | 6.150754 |  |  | 1.488679 | 6.150754 | 1.436539 | 6.150754 | 1.537624 | 6.150754
|  |  | 1.494024 | 6.190955 |  |  | 1.494024 | 6.190955 | 1.451502 | 6.190955 | 1.526726 | 6.190955
|  |  | 1.472851 | 6.231156 |  |  | 1.472851 | 6.231156 | 1.466475 | 6.231156 | 1.524831 | 6.231156
|  |  | 1.513158 | 6.271357 |  |  | 1.513158 | 6.271357 | 1.406457 | 6.271357 | 1.522938 | 6.271357
|  |  | 1.477948 | 6.311558 |  |  | 1.477948 | 6.311558 | 1.448951 | 6.311558 | 1.527048 | 6.311558
|  |  | 1.483219 | 6.351759 |  |  | 1.483219 | 6.351759 | 1.457456 | 6.351759 | 1.555161 | 6.351759
|  |  | 1.529473 | 6.39196 |  |  | 1.529473 | 6.39196 | 1.428974 | 6.39196 | 1.534777 | 6.39196
|  |  | 1.52321 | 6.432161 |  |  | 1.52321 | 6.432161 | 1.447007 | 6.432161 | 1.561396 | 6.432161
|  |  | 1.48993 | 6.472362 |  |  | 1.48993 | 6.472362 | 1.460054 | 6.472362 | 1.53552 | 6.472362
|  |  | 1.491133 | 6.512563 |  |  | 1.491133 | 6.512563 | 1.444616 | 6.512563 | 1.544146 | 6.512563
|  |  | 1.46732 | 6.552764 |  |  | 1.46732 | 6.552764 | 1.419695 | 6.552764 | 1.554277 | 6.552764
|  |  | 1.481992 | 6.592965 |  |  | 1.481992 | 6.592965 | 1.383791 | 6.592965 | 1.495412 | 6.592965
|  |  | 1.463649 | 6.633166 |  |  | 1.463649 | 6.633166 | 1.413406 | 6.633166 | 1.488051 | 6.633166
|  |  | 1.48779 | 6.673367 |  |  | 1.48779 | 6.673367 | 1.40504 | 6.673367 | 1.528695 | 6.673367
|  |  | 1.480417 | 6.713568 |  |  | 1.480417 | 6.713568 | 1.440194 | 6.713568 | 1.547843 | 6.713568
|  |  | 1.473029 | 6.753769 |  |  | 1.473029 | 6.753769 | 1.406369 | 6.753769 | 1.490997 | 6.753769
|  |  | 1.482628 | 6.79397 |  |  | 1.482628 | 6.79397 | 1.389566 | 6.79397 | 1.516155 | 6.79397
|  |  | 1.479214 | 6.834171 |  |  | 1.479214 | 6.834171 | 1.379785 | 6.834171 | 1.557818 | 6.834171
|  |  | 1.518286 | 6.874372 |  |  | 1.518286 | 6.874372 | 1.438529 | 6.874372 | 1.487486 | 6.874372
|  |  | 1.528345 | 6.914573 |  |  | 1.528345 | 6.914573 | 1.425796 | 6.914573 | 1.485661 | 6.914573
|  |  | 1.507392 | 6.954774 |  |  | 1.507392 | 6.954774 | 1.44109 | 6.954774 | 1.55234 | 6.954774
|  |  | 1.461427 | 6.994975 |  |  | 1.461427 | 6.994975 | 1.40491 | 6.994975 | 1.498526 | 6.994975
|  |  | 1.490951 | 7.035176 |  |  | 1.490951 | 7.035176 | 1.378757 | 7.035176 | 1.538218 | 7.035176
|  |  | 1.474463 | 7.075377 |  |  | 1.474463 | 7.075377 | 1.399132 | 7.075377 | 1.502916 | 7.075377
|  |  | 1.463964 | 7.115578 |  |  | 1.463964 | 7.115578 | 1.424036 | 7.115578 | 1.54362 | 7.115578
|  |  | 1.486455 | 7.155779 |  |  | 1.486455 | 7.155779 | 1.387971 | 7.155779 | 1.497831 | 7.155779
|  |  | 1.468435 | 7.19598 |  |  | 1.468435 | 7.19598 | 1.437936 | 7.19598 | 1.520049 | 7.19598
|  |  | 1.492906 | 7.236181 |  |  | 1.492906 | 7.236181 | 1.393933 | 7.236181 | 1.492773 | 7.236181
|  |  | 1.485367 | 7.276382 |  |  | 1.485367 | 7.276382 | 1.369463 | 7.276382 | 1.492005 | 7.276382
|  |  | 1.491319 | 7.316583 |  |  | 1.491319 | 7.316583 | 1.436026 | 7.316583 | 1.500744 | 7.316583
|  |  | 1.480263 | 7.356784 |  |  | 1.480263 | 7.356784 | 1.412124 | 7.356784 | 1.51349 | 7.356784
|  |  | 1.507698 | 7.396985 |  |  | 1.507698 | 7.396985 | 1.367758 | 7.396985 | 1.499245 | 7.396985
|  |  | 1.469625 | 7.437186 |  |  | 1.469625 | 7.437186 | 1.368427 | 7.437186 | 1.502006 | 7.437186
|  |  | 1.447545 | 7.477387 |  |  | 1.447545 | 7.477387 | 1.425134 | 7.477387 | 1.529776 | 7.477387
|  |  | 1.487958 | 7.517588 |  |  | 1.487958 | 7.517588 | 1.420379 | 7.517588 | 1.489554 | 7.517588
|  |  | 1.492363 | 7.557789 |  |  | 1.492363 | 7.557789 | 1.366163 | 7.557789 | 1.542841 | 7.557789
|  |  | 1.464262 | 7.59799 |  |  | 1.464262 | 7.59799 | 1.432986 | 7.59799 | 1.546136 | 7.59799
|  |  | 1.477155 | 7.638191 |  |  | 1.477155 | 7.638191 | 1.420851 | 7.638191 | 1.509439 | 7.638191
|  |  | 1.468043 | 7.678392 |  |  | 1.468043 | 7.678392 | 1.373257 | 7.678392 | 1.530752 | 7.678392
|  |  | 1.437425 | 7.718593 |  |  | 1.437425 | 7.718593 | 1.390206 | 7.718593 | 1.531073 | 7.718593
|  |  | 1.490801 | 7.758794 |  |  | 1.490801 | 7.758794 | 1.354198 | 7.758794 | 1.489904 | 7.758794
|  |  | 1.436674 | 7.798995 |  |  | 1.436674 | 7.798995 | 1.360735 | 7.798995 | 1.521244 | 7.798995
|  |  | 1.456542 | 7.839196 |  |  | 1.456542 | 7.839196 | 1.371317 | 7.839196 | 1.494594 | 7.839196
|  |  | 1.500406 | 7.879397 |  |  | 1.500406 | 7.879397 | 1.422945 | 7.879397 | 1.546954 | 7.879397
|  |  | 1.451266 | 7.919598 |  |  | 1.451266 | 7.919598 | 1.398621 | 7.919598 | 1.554323 | 7.919598
|  |  | 1.488624 | 7.959799 |  |  | 1.488624 | 7.959799 | 1.406344 | 7.959799 | 1.533203 | 7.959799
|  |  | 1.453979 | 8 |  |  | 1.453979 | 8 | 1.352616 | 8 | 1.510093 | 8