## 1
Общество с ограниченной ответственностью "Инженерная геология" (ООО "ИнжГео") | [9 empty] | Общество с ограниченной ответственностью "Инженерная геология" (ООО "ИнжГео")
Юр. адрес: 117279, г. Москва, ул. Миклухо-Маклая, 36 а, этаж 5, пом. XXIII к. 76-84 | [9 empty] | Юр. адрес: 117279, г. Москва, ул. Миклухо-Маклая, 36 а, этаж 5, пом. XXIII к. 76-84
Телефон/факс +7 (495) 132-30-00, Адрес электронной почты inbox@inj-geo.ru | [9 empty] | Телефон/факс +7 (495) 132-30-00, Адрес электронной почты inbox@inj-geo.ru
Испытательная лаборатория ООО «ИнжГео» | [9 empty] | Испытательная лаборатория ООО «ИнжГео»
Адрес места осуществления деятельности лаборатории: г. Москва, просп. Вернадского, д. 51, стр. 1 | [9 empty] | Адрес места осуществления деятельности лаборатории: г. Москва, просп. Вернадского, д. 51, стр. 1
Телефон +7(910)4557682, E-mail: slg85@mail.ru | [9 empty] | Телефон +7(910)4557682, E-mail: slg85@mail.ru
Протокол испытаний № 19-523-22 от 29-04-2022
Наименование и адрес заказчика: Переход трубопровода через р. Енисей
Наименование объекта: ООО Регионстрой
Наименование используемого метода/методики: ГОСТ 12248.4-2020 | [9 empty] | Наименование используемого метода/методики: ГОСТ 12248.3-2020
Условия проведения испытания: температура окружающей среды (18 - 25)0С, влажность воздуха (40 - 75)% | [9 empty] | Условия проведения испытания: температура окружающей среды (18 - 25)0С, влажность воздуха (40 - 75)%
Дата получение объекта подлежащего испытаниям: 07.04.2022
Дата испытания: 07.04.2022-29.04.2022
Испытание грунтов методом трехосного сжатия | [9 empty] | Испытание грунтов методом трехосного сжатия
Лабораторный номер: |  |  |  |  | We, д.е. = |  |  |  |  | Лабораторный номер: |  | 52333 |  |  |  | We, д.е. = | 0.268988716
Номер скважины: |  |  |  |  | ρ, г/см3 = |  |  |  |  | Номер скважины: |  | BH-101 |  |  |  | ρ, г/см3 = | 1.8
Глубина отбора, м: |  |  |  |  | ρs, г/см3 = |  |  |  |  | Глубина отбора, м: |  | 0.9 |  |  |  | ρs, г/см3 = | 2.74
Наименование грунта: |  |  |  |  | e, д.е. = |  |  |  |  | Наименование грунта: |  | Суглинок щебенистый, мягкопластичный, легкий пылеватый |  |  |  | e, д.е. = | 0.9316828
Схема проведения опыта: |  |  |  |  | IL, д.е. = |  |  |  |  | Схема проведения опыта: |  | КД |  |  |  | IL, д.е. = | 0.8
Результаты испытаний | [9 empty] | Результаты испытаний
[11 empty] | Нормальное напряжение σ, МПа | Касательное напряжение t, МПа | tg ϕ | Угол внутреннего трения ϕ, град. | Удельное сцепление C, МПа
[11 empty] | 0.1 | 0.07244748 | [5 empty] | 1
[11 empty] | 0.15 | 0.1236712
|  | Модуль деформации, МПа: | [8 empty] | 0.2 | 0.114895
Е0=
E50 =
|  | Коэф. Поперечной деформации, ϑ = | [8 empty] | Эффективные значения угла внутреннего трения и удельного сцепления ϕ', С'
[11 empty] | ϕ', град. = | 23
[11 empty] | С', МПа = | 0.04
| Исполнитель: |  |  |  |  | Морозов Д.С. |  |  |  |  | Исполнитель: |  |  |  |  | Морозов Д.С.
| Начальник исп. лаборатории: |  |  |  |  | Семиколенова Л.Г. |  |  |  |  | Начальник исп. лаборатории: |  |  |  |  | Семиколенова Л.Г.
Лист 1 , всего листов 2 | [9 empty] | Лист 2 , всего листов 2
Частичное воспроизведение протокола испытаний без письменного разрешения ООО «ИнжГео» ЗАПРЕЩАЕТСЯ | [9 empty] | Частичное воспроизведение протокола испытаний без письменного разрешения ООО «ИнжГео» ЗАПРЕЩАЕТСЯ
|  |  | второй график |  | первый график
|  |  | dev | eps | sigma |  | dev1 | eps1 | dev2 | eps2 | dev3 | eps3
|  |  | 0 | 0 |  |  | 0 | 0 | 0 | 0 | 0 | 0
|  |  | 0.001601108 | 0.04020101 |  |  | 0.001601108 | 0.04020101 | 0.002289357 | 0.04020101 | 0.002871121 | 0.04020101
|  |  | 0.001193653 | 0.08040201 |  |  | 0.001193653 | 0.08040201 | 0.001070737 | 0.08040201 | 0.0007291687 | 0.08040201
|  |  | 0.004777049 | 0.120603 |  |  | 0.004777049 | 0.120603 | 0.0008432898 | 0.120603 | 0.003572292 | 0.120603
|  |  | 0.003350708 | 0.160804 |  |  | 0.003350708 | 0.160804 | 0.008106165 | 0.160804 | 0.005898641 | 0.160804
|  |  | 0.006414046 | 0.201005 |  |  | 0.006414046 | 0.201005 | 0.008858511 | 0.201005 | 0.01120636 | 0.201005
|  |  | 0.007466476 | 0.241206 |  |  | 0.007466476 | 0.241206 | 0.008599479 | 0.241206 | 0.01149361 | 0.241206
|  |  | 0.01050741 | 0.281407 |  |  | 0.01050741 | 0.281407 | 0.009828217 | 0.281407 | 0.01875853 | 0.281407
|  |  | 0.01203627 | 0.321608 |  |  | 0.01203627 | 0.321608 | 0.01804388 | 0.321608 | 0.01899927 | 0.321608
|  |  | 0.01305246 | 0.361809 |  |  | 0.01305246 | 0.361809 | 0.0147456 | 0.361809 | 0.02471399 | 0.361809
|  |  | 0.01405539 | 0.4020101 |  |  | 0.01405539 | 0.4020101 | 0.02243255 | 0.4020101 | 0.02590082 | 0.4020101
|  |  | 0.01454449 | 0.4422111 |  |  | 0.01454449 | 0.4422111 | 0.02360387 | 0.4422111 | 0.02955793 | 0.4422111
|  |  | 0.01751917 | 0.4824121 |  |  | 0.01751917 | 0.4824121 | 0.0267587 | 0.4824121 | 0.03268345 | 0.4824121
|  |  | 0.01847883 | 0.5226131 |  |  | 0.01847883 | 0.5226131 | 0.0253962 | 0.5226131 | 0.03277555 | 0.5226131
|  |  | 0.0209229 | 0.5628141 |  |  | 0.0209229 | 0.5628141 | 0.03001552 | 0.5628141 | 0.03333236 | 0.5628141
|  |  | 0.02035078 | 0.6030151 |  |  | 0.02035078 | 0.6030151 | 0.03211581 | 0.6030151 | 0.03885204 | 0.6030151
|  |  | 0.0222619 | 0.6432161 |  |  | 0.0222619 | 0.6432161 | 0.03069621 | 0.6432161 | 0.03833273 | 0.6432161
|  |  | 0.02515566 | 0.6834171 |  |  | 0.02515566 | 0.6834171 | 0.03725588 | 0.6834171 | 0.04277259 | 0.6834171
|  |  | 0.02453148 | 0.7236181 |  |  | 0.02453148 | 0.7236181 | 0.03429396 | 0.7236181 | 0.04616977 | 0.7236181
|  |  | 0.02738877 | 0.7638191 |  |  | 0.02738877 | 0.7638191 | 0.03630961 | 0.7638191 | 0.04602241 | 0.7638191
|  |  | 0.02972695 | 0.8040201 |  |  | 0.02972695 | 0.8040201 | 0.04330197 | 0.8040201 | 0.04832866 | 0.8040201
|  |  | 0.03104543 | 0.8442211 |  |  | 0.03104543 | 0.8442211 | 0.04377019 | 0.8442211 | 0.05458667 | 0.8442211
|  |  | 0.03084362 | 0.8844221 |  |  | 0.03084362 | 0.8844221 | 0.04271343 | 0.8844221 | 0.0527946 | 0.8844221
|  |  | 0.03312094 | 0.9246231 |  |  | 0.03312094 | 0.9246231 | 0.04763083 | 0.9246231 | 0.05545059 | 0.9246231
|  |  | 0.03137681 | 0.9648241 |  |  | 0.03137681 | 0.9648241 | 0.04902155 | 0.9648241 | 0.05905279 | 0.9648241
|  |  | 0.03361063 | 1.005025 |  |  | 0.03361063 | 1.005025 | 0.05038472 | 1.005025 | 0.06209935 | 1.005025
|  |  | 0.03432182 | 1.045226 |  |  | 0.03432182 | 1.045226 | 0.05421951 | 1.045226 | 0.06058842 | 1.045226
|  |  | 0.0355098 | 1.085427 |  |  | 0.0355098 | 1.085427 | 0.05502506 | 1.085427 | 0.06601815 | 1.085427
|  |  | 0.03767397 | 1.125628 |  |  | 0.03767397 | 1.125628 | 0.05780052 | 1.125628 | 0.06788668 | 1.125628
|  |  | 0.03781375 | 1.165829 |  |  | 0.03781375 | 1.165829 | 0.05554504 | 1.165829 | 0.07119217 | 1.165829
|  |  | 0.04092856 | 1.20603 |  |  | 0.04092856 | 1.20603 | 0.06125776 | 1.20603 | 0.06743277 | 1.20603
|  |  | 0.04151781 | 1.246231 |  |  | 0.04151781 | 1.246231 | 0.05743785 | 1.246231 | 0.07210663 | 1.246231
|  |  | 0.04408092 | 1.286432 |  |  | 0.04408092 | 1.286432 | 0.06108444 | 1.286432 | 0.07421189 | 1.286432
|  |  | 0.04361729 | 1.326633 |  |  | 0.04361729 | 1.326633 | 0.0616967 | 1.326633 | 0.0732467 | 1.326633
|  |  | 0.04312634 | 1.366834 |  |  | 0.04312634 | 1.366834 | 0.06577376 | 1.366834 | 0.07870921 | 1.366834
|  |  | 0.04510749 | 1.407035 |  |  | 0.04510749 | 1.407035 | 0.06431477 | 1.407035 | 0.07809758 | 1.407035
|  |  | 0.04606014 | 1.447236 |  |  | 0.04606014 | 1.447236 | 0.0668189 | 1.447236 | 0.07990995 | 1.447236
|  |  | 0.04598372 | 1.487437 |  |  | 0.04598372 | 1.487437 | 0.06878528 | 1.487437 | 0.07764447 | 1.487437
|  |  | 0.04737764 | 1.527638 |  |  | 0.04737764 | 1.527638 | 0.06921306 | 1.527638 | 0.08279929 | 1.527638
|  |  | 0.04774131 | 1.567839 |  |  | 0.04774131 | 1.567839 | 0.0751014 | 1.567839 | 0.08537257 | 1.567839
|  |  | 0.04907414 | 1.60804 |  |  | 0.04907414 | 1.60804 | 0.07594945 | 1.60804 | 0.08136405 | 1.60804
|  |  | 0.05037555 | 1.648241 |  |  | 0.05037555 | 1.648241 | 0.07575634 | 1.648241 | 0.08432528 | 1.648241
|  |  | 0.05114495 | 1.688442 |  |  | 0.05114495 | 1.688442 | 0.07452125 | 1.688442 | 0.08328123 | 1.688442
|  |  | 0.05388176 | 1.728643 |  |  | 0.05388176 | 1.728643 | 0.0747433 | 1.728643 | 0.08923121 | 1.728643
|  |  | 0.05108539 | 1.768844 |  |  | 0.05108539 | 1.768844 | 0.07992166 | 1.768844 | 0.08817456 | 1.768844
|  |  | 0.05375525 | 1.809045 |  |  | 0.05375525 | 1.809045 | 0.08205547 | 1.809045 | 0.08661059 | 1.809045
|  |  | 0.05339077 | 1.849246 |  |  | 0.05339077 | 1.849246 | 0.08214388 | 1.849246 | 0.09203864 | 1.849246
|  |  | 0.05349134 | 1.889447 |  |  | 0.05349134 | 1.889447 | 0.08018604 | 1.889447 | 0.08845803 | 1.889447
|  |  | 0.05405639 | 1.929648 |  |  | 0.05405639 | 1.929648 | 0.0821811 | 1.929648 | 0.09086808 | 1.929648
|  |  | 0.05708533 | 1.969849 |  |  | 0.05708533 | 1.969849 | 0.08162821 | 1.969849 | 0.09076813 | 1.969849
|  |  | 0.05607867 | 2.01005 |  |  | 0.05607867 | 2.01005 | 0.08602803 | 2.01005 | 0.0906575 | 2.01005
|  |  | 0.05656009 | 2.050251 |  |  | 0.05656009 | 2.050251 | 0.0889129 | 2.050251 | 0.09103551 | 2.050251
|  |  | 0.05753912 | 2.090452 |  |  | 0.05753912 | 2.090452 | 0.0867959 | 2.090452 | 0.09390149 | 2.090452
|  |  | 0.0575154 | 2.130653 |  |  | 0.0575154 | 2.130653 | 0.09017663 | 2.130653 | 0.09525476 | 2.130653
|  |  | 0.05748858 | 2.170854 |  |  | 0.05748858 | 2.170854 | 0.08605466 | 2.170854 | 0.09909466 | 2.170854
|  |  | 0.05995833 | 2.211055 |  |  | 0.05995833 | 2.211055 | 0.08692958 | 2.211055 | 0.09742051 | 2.211055
|  |  | 0.05992427 | 2.251256 |  |  | 0.05992427 | 2.251256 | 0.09030097 | 2.251256 | 0.09523163 | 2.251256
|  |  | 0.05988608 | 2.291457 |  |  | 0.05988608 | 2.291457 | 0.09166843 | 2.291457 | 0.09902735 | 2.291457
|  |  | 0.06084339 | 2.331658 |  |  | 0.06084339 | 2.331658 | 0.09353153 | 2.331658 | 0.099807 | 2.331658
|  |  | 0.05979586 | 2.371859 |  |  | 0.05979586 | 2.371859 | 0.09488986 | 2.371859 | 0.1005699 | 2.371859
|  |  | 0.06174314 | 2.41206 |  |  | 0.06174314 | 2.41206 | 0.093243 | 2.41206 | 0.1033154 | 2.41206
|  |  | 0.06318487 | 2.452261 |  |  | 0.06318487 | 2.452261 | 0.09409055 | 2.452261 | 0.09954275 | 2.452261
|  |  | 0.06362071 | 2.492462 |  |  | 0.06362071 | 2.492462 | 0.09443208 | 2.492462 | 0.1032514 | 2.492462
|  |  | 0.06205032 | 2.532663 |  |  | 0.06205032 | 2.532663 | 0.09876718 | 2.532663 | 0.1004405 | 2.532663
|  |  | 0.06397333 | 2.572864 |  |  | 0.06397333 | 2.572864 | 0.09459544 | 2.572864 | 0.1061096 | 2.572864
|  |  | 0.0623894 | 2.613065 |  |  | 0.0623894 | 2.613065 | 0.09691644 | 2.613065 | 0.1017578 | 2.613065
|  |  | 0.06229819 | 2.653266 |  |  | 0.06229819 | 2.653266 | 0.1002298 | 2.653266 | 0.1078846 | 2.653266
|  |  | 0.06419933 | 2.693467 |  |  | 0.06419933 | 2.693467 | 0.100035 | 2.693467 | 0.1064893 | 2.693467
|  |  | 0.06459249 | 2.733668 |  |  | 0.06459249 | 2.733668 | 0.1008317 | 2.733668 | 0.1045711 | 2.733668
|  |  | 0.0639773 | 2.773869 |  |  | 0.0639773 | 2.773869 | 0.09961955 | 2.773869 | 0.1041295 | 2.773869
|  |  | 0.06535343 | 2.81407 |  |  | 0.06535343 | 2.81407 | 0.09889803 | 2.81407 | 0.1091637 | 2.81407
|  |  | 0.06672052 | 2.854271 |  |  | 0.06672052 | 2.854271 | 0.1006668 | 2.854271 | 0.106173 | 2.854271
|  |  | 0.06657823 | 2.894472 |  |  | 0.06657823 | 2.894472 | 0.1054253 | 2.894472 | 0.1091568 | 2.894472
|  |  | 0.06492619 | 2.934673 |  |  | 0.06492619 | 2.934673 | 0.1031733 | 2.934673 | 0.1111145 | 2.934673
|  |  | 0.06576407 | 2.974874 |  |  | 0.06576407 | 2.974874 | 0.1074103 | 2.974874 | 0.1070453 | 2.974874
|  |  | 0.06609152 | 3.015075 |  |  | 0.06609152 | 3.015075 | 0.1031359 | 3.015075 | 0.1099486 | 3.015075
|  |  | 0.06640818 | 3.055276 |  |  | 0.06640818 | 3.055276 | 0.1048497 | 3.055276 | 0.1093236 | 3.055276
|  |  | 0.0657137 | 3.095477 |  |  | 0.0657137 | 3.095477 | 0.1085512 | 3.095477 | 0.1126698 | 3.095477
|  |  | 0.06750775 | 3.135678 |  |  | 0.06750775 | 3.135678 | 0.1097401 | 3.135678 | 0.1124864 | 3.135678
|  |  | 0.06978995 | 3.175879 |  |  | 0.06978995 | 3.175879 | 0.1064159 | 3.175879 | 0.1127728 | 3.175879
|  |  | 0.06805997 | 3.21608 |  |  | 0.06805997 | 3.21608 | 0.1095782 | 3.21608 | 0.1125283 | 3.21608
|  |  | 0.06681746 | 3.256281 |  |  | 0.06681746 | 3.256281 | 0.1097267 | 3.256281 | 0.1137522 | 3.256281
|  |  | 0.07056207 | 3.296482 |  |  | 0.07056207 | 3.296482 | 0.1133608 | 3.296482 | 0.1144439 | 3.296482
|  |  | 0.06829344 | 3.336683 |  |  | 0.06829344 | 3.336683 | 0.1109802 | 3.336683 | 0.1111026 | 3.336683
|  |  | 0.06751123 | 3.376884 |  |  | 0.06751123 | 3.376884 | 0.1085844 | 3.376884 | 0.1132278 | 3.376884
|  |  | 0.07021509 | 3.417085 |  |  | 0.07021509 | 3.417085 | 0.1101731 | 3.417085 | 0.1103187 | 3.417085
|  |  | 0.06990467 | 3.457286 |  |  | 0.06990467 | 3.457286 | 0.1112458 | 3.457286 | 0.1143746 | 3.457286
|  |  | 0.07007962 | 3.497487 |  |  | 0.07007962 | 3.497487 | 0.1153022 | 3.497487 | 0.1118949 | 3.497487
|  |  | 0.06873958 | 3.537688 |  |  | 0.06873958 | 3.537688 | 0.1128417 | 3.537688 | 0.1128941 | 3.537688
|  |  | 0.07038422 | 3.577889 |  |  | 0.07038422 | 3.577889 | 0.116364 | 3.577889 | 0.1098915 | 3.577889
|  |  | 0.06951318 | 3.61809 |  |  | 0.06951318 | 3.61809 | 0.1128687 | 3.61809 | 0.113387 | 3.61809
|  |  | 0.06912611 | 3.658291 |  |  | 0.06912611 | 3.658291 | 0.1138553 | 3.658291 | 0.1098806 | 3.658291
|  |  | 0.07022265 | 3.698492 |  |  | 0.07022265 | 3.698492 | 0.1178235 | 3.698492 | 0.1098725 | 3.698492
|  |  | 0.07180247 | 3.738693 |  |  | 0.07180247 | 3.738693 | 0.1162728 | 3.738693 | 0.1148625 | 3.738693
|  |  | 0.07136522 | 3.778894 |  |  | 0.07136522 | 3.778894 | 0.1142028 | 3.778894 | 0.1108508 | 3.778894
|  |  | 0.06941053 | 3.819095 |  |  | 0.06941053 | 3.819095 | 0.1141131 | 3.819095 | 0.1098373 | 3.819095
|  |  | 0.07093807 | 3.859296 |  |  | 0.07093807 | 3.859296 | 0.1190033 | 3.859296 | 0.109822 | 3.859296
|  |  | 0.07244748 | 3.899497 |  |  | 0.07244748 | 3.899497 | 0.1203729 | 3.899497 | 0.114805 | 3.899497
|  |  | 0.0724426 | 3.939698 |  |  | 0.0724426 | 3.939698 | 0.1192216 | 3.939698 | 0.1137862 | 3.939698
|  |  | 0.07142797 | 3.979899 |  |  | 0.07142797 | 3.979899 | 0.1170489 | 3.979899 | 0.1092658 | 3.979899
|  |  | 0.07140402 | 4.020101 |  |  | 0.07140402 | 4.020101 | 0.1208545 | 4.020101 | 0.1137436 | 4.020101
|  |  | 0.07087114 | 4.060302 |  |  | 0.07087114 | 4.060302 | 0.1171378 | 4.060302 | 0.1107198 | 4.060302
|  |  | 0.07032975 | 4.100503 |  |  | 0.07032975 | 4.100503 | 0.1213986 | 4.100503 | 0.1116942 | 4.100503
|  |  | 0.07028027 | 4.140704 |  |  | 0.07028027 | 4.140704 | 0.1196363 | 4.140704 | 0.113667 | 4.140704
|  |  | 0.06922311 | 4.180905 |  |  | 0.06922311 | 4.180905 | 0.1173506 | 4.180905 | 0.1106382 | 4.180905
|  |  | 0.07115867 | 4.221106 |  |  | 0.07115867 | 4.221106 | 0.117041 | 4.221106 | 0.1101077 | 4.221106
|  |  | 0.07058738 | 4.261307 |  |  | 0.07058738 | 4.261307 | 0.1202072 | 4.261307 | 0.1145757 | 4.261307
|  |  | 0.07000963 | 4.301508 |  |  | 0.07000963 | 4.301508 | 0.1193486 | 4.301508 | 0.112542 | 4.301508
|  |  | 0.06992585 | 4.341709 |  |  | 0.06992585 | 4.341709 | 0.119965 | 4.341709 | 0.1140067 | 4.341709
|  |  | 0.07183645 | 4.38191 |  |  | 0.07183645 | 4.38191 | 0.1175558 | 4.38191 | 0.1129698 | 4.38191
|  |  | 0.06824184 | 4.422111 |  |  | 0.06824184 | 4.422111 | 0.1201208 | 4.422111 | 0.1114314 | 4.422111
|  |  | 0.07064242 | 4.462312 |  |  | 0.07064242 | 4.462312 | 0.1186593 | 4.462312 | 0.1108914 | 4.462312
|  |  | 0.06803862 | 4.502513 |  |  | 0.06803862 | 4.502513 | 0.1236712 | 4.502513 | 0.1108499 | 4.502513
|  |  | 0.07093084 | 4.542714 |  |  | 0.07093084 | 4.542714 | 0.1191606 | 4.542714 | 0.1103068 | 4.542714
|  |  | 0.0683195 | 4.582915 |  |  | 0.0683195 | 4.582915 | 0.1221316 | 4.582915 | 0.1117623 | 4.582915
|  |  | 0.07120501 | 4.623116 |  |  | 0.07120501 | 4.623116 | 0.1185851 | 4.623116 | 0.1137162 | 4.623116
|  |  | 0.07008778 | 4.663317 |  |  | 0.07008778 | 4.663317 | 0.1235217 | 4.663317 | 0.1136687 | 4.663317
|  |  | 0.06846822 | 4.703518 |  |  | 0.06846822 | 4.703518 | 0.1194424 | 4.703518 | 0.1096197 | 4.703518
|  |  | 0.06734674 | 4.743719 |  |  | 0.06734674 | 4.743719 | 0.1183478 | 4.743719 | 0.1135693 | 4.743719
|  |  | 0.06872376 | 4.78392 |  |  | 0.06872376 | 4.78392 | 0.1187387 | 4.78392 | 0.1140174 | 4.78392
|  |  | 0.07059969 | 4.824121 |  |  | 0.07059969 | 4.824121 | 0.120616 | 4.824121 | 0.1104641 | 4.824121
|  |  | 0.06897494 | 4.864322 |  |  | 0.06897494 | 4.864322 | 0.1224803 | 4.864322 | 0.1119094 | 4.864322
|  |  | 0.06784992 | 4.904523 |  |  | 0.06784992 | 4.904523 | 0.1198325 | 4.904523 | 0.1138532 | 4.904523
|  |  | 0.06772505 | 4.944724 |  |  | 0.06772505 | 4.944724 | 0.1206733 | 4.944724 | 0.1107957 | 4.944724
|  |  | 0.06860073 | 4.984925 |  |  | 0.06860073 | 4.984925 | 0.1210036 | 4.984925 | 0.1112368 | 4.984925
|  |  | 0.06997738 | 5.025126 |  |  | 0.06997738 | 5.025126 | 0.116824 | 5.025126 | 0.1116766 | 5.025126
|  |  | 0.06635541 | 5.065327 |  |  | 0.06635541 | 5.065327 | 0.1171354 | 5.065327 | 0.110615 | 5.065327
|  |  | 0.06623523 | 5.105528 |  |  | 0.06623523 | 5.105528 | 0.1159385 | 5.105528 | 0.1100521 | 5.105528
|  |  | 0.06761726 | 5.145729 |  |  | 0.06761726 | 5.145729 | 0.1212341 | 5.145729 | 0.1114879 | 5.145729
|  |  | 0.06750191 | 5.18593 |  |  | 0.06750191 | 5.18593 | 0.119523 | 5.18593 | 0.1084224 | 5.18593
|  |  | 0.06888958 | 5.226131 |  |  | 0.06888958 | 5.226131 | 0.1188059 | 5.226131 | 0.1128556 | 5.226131
|  |  | 0.06678069 | 5.266332 |  |  | 0.06678069 | 5.266332 | 0.1190837 | 5.266332 | 0.1117875 | 5.266332
|  |  | 0.06667566 | 5.306533 |  |  | 0.06667566 | 5.306533 | 0.1188571 | 5.306533 | 0.1087182 | 5.306533
|  |  | 0.06857488 | 5.346734 |  |  | 0.06857488 | 5.346734 | 0.1171268 | 5.346734 | 0.1106476 | 5.346734
|  |  | 0.06647879 | 5.386935 |  |  | 0.06647879 | 5.386935 | 0.1143937 | 5.386935 | 0.1120757 | 5.386935
|  |  | 0.06688778 | 5.427136 |  |  | 0.06688778 | 5.427136 | 0.1141586 | 5.427136 | 0.1075027 | 5.427136
|  |  | 0.06680228 | 5.467337 |  |  | 0.06680228 | 5.467337 | 0.1164222 | 5.467337 | 0.1074285 | 5.467337
|  |  | 0.06872268 | 5.507538 |  |  | 0.06872268 | 5.507538 | 0.1151852 | 5.507538 | 0.108353 | 5.507538
|  |  | 0.06664941 | 5.547739 |  |  | 0.06664941 | 5.547739 | 0.1139485 | 5.547739 | 0.1072764 | 5.547739
|  |  | 0.06858288 | 5.58794 |  |  | 0.06858288 | 5.58794 | 0.1187128 | 5.58794 | 0.1121986 | 5.58794
|  |  | 0.06752174 | 5.628141 |  |  | 0.06752174 | 5.628141 | 0.1174789 | 5.628141 | 0.1096197 | 5.628141
|  |  | 0.06846111 | 5.668342 |  |  | 0.06846111 | 5.668342 | 0.1142477 | 5.668342 | 0.1115397 | 5.668342
|  |  | 0.06840069 | 5.708543 |  |  | 0.06840069 | 5.708543 | 0.1145197 | 5.708543 | 0.1119585 | 5.708543
|  |  | 0.06484052 | 5.748744 |  |  | 0.06484052 | 5.748744 | 0.1182959 | 5.748744 | 0.1088762 | 5.748744
|  |  | 0.06728059 | 5.788945 |  |  | 0.06728059 | 5.788945 | 0.117577 | 5.788945 | 0.1102928 | 5.788945
|  |  | 0.06572094 | 5.829146 |  |  | 0.06572094 | 5.829146 | 0.1178638 | 5.829146 | 0.1082084 | 5.829146
|  |  | 0.06466158 | 5.869347 |  |  | 0.06466158 | 5.869347 | 0.113157 | 5.869347 | 0.1086228 | 5.869347
|  |  | 0.06810253 | 5.909548 |  |  | 0.06810253 | 5.909548 | 0.1119575 | 5.909548 | 0.1115363 | 5.909548
|  |  | 0.0660438 | 5.949749 |  |  | 0.0660438 | 5.949749 | 0.116766 | 5.949749 | 0.1119486 | 5.949749
|  |  | 0.06598543 | 5.98995 |  |  | 0.06598543 | 5.98995 | 0.1135832 | 5.98995 | 0.11186 | 5.98995
|  |  | 0.06542742 | 6.030151 |  |  | 0.06542742 | 6.030151 | 0.11141 | 6.030151 | 0.1092704 | 6.030151
|  |  | 0.0673698 | 6.070352 |  |  | 0.0673698 | 6.070352 | 0.1167472 | 6.070352 | 0.1076797 | 6.070352
|  |  | 0.06781258 | 6.110553 |  |  | 0.06781258 | 6.110553 | 0.1145954 | 6.110553 | 0.1110881 | 6.110553
|  |  | 0.06725579 | 6.150754 |  |  | 0.06725579 | 6.150754 | 0.1109556 | 6.150754 | 0.1069955 | 6.150754
|  |  | 0.06419944 | 6.190955 |  |  | 0.06419944 | 6.190955 | 0.1113283 | 6.190955 | 0.1079019 | 6.190955
|  |  | 0.06564355 | 6.231156 |  |  | 0.06564355 | 6.231156 | 0.1102145 | 6.231156 | 0.1058074 | 6.231156
|  |  | 0.06608814 | 6.271357 |  |  | 0.06608814 | 6.271357 | 0.1116149 | 6.271357 | 0.110212 | 6.271357
|  |  | 0.06753323 | 6.311558 |  |  | 0.06753323 | 6.311558 | 0.1140297 | 6.311558 | 0.1076157 | 6.311558
|  |  | 0.06547883 | 6.351759 |  |  | 0.06547883 | 6.351759 | 0.1154484 | 6.351759 | 0.1090184 | 6.351759
|  |  | 0.06742498 | 6.39196 |  |  | 0.06742498 | 6.39196 | 0.1153673 | 6.39196 | 0.1079203 | 6.39196
|  |  | 0.06387168 | 6.432161 |  |  | 0.06387168 | 6.432161 | 0.1152865 | 6.432161 | 0.1103213 | 6.432161
|  |  | 0.06381895 | 6.472362 |  |  | 0.06381895 | 6.472362 | 0.112206 | 6.472362 | 0.1102215 | 6.472362
|  |  | 0.06526681 | 6.512563 |  |  | 0.06526681 | 6.512563 | 0.1141259 | 6.512563 | 0.1076208 | 6.512563
|  |  | 0.06671529 | 6.552764 |  |  | 0.06671529 | 6.552764 | 0.1095464 | 6.552764 | 0.1070193 | 6.552764
|  |  | 0.0646644 | 6.592965 |  |  | 0.0646644 | 6.592965 | 0.1119675 | 6.592965 | 0.1059169 | 6.592965
|  |  | 0.06561416 | 6.633166 |  |  | 0.06561416 | 6.633166 | 0.1138892 | 6.633166 | 0.1058138 | 6.633166
|  |  | 0.06406459 | 6.673367 |  |  | 0.06406459 | 6.673367 | 0.1108118 | 6.673367 | 0.1082098 | 6.673367
|  |  | 0.0640157 | 6.713568 |  |  | 0.0640157 | 6.713568 | 0.1102353 | 6.713568 | 0.1046051 | 6.713568
|  |  | 0.06646752 | 6.753769 |  |  | 0.06646752 | 6.753769 | 0.1141597 | 6.753769 | 0.1064996 | 6.753769
|  |  | 0.06492007 | 6.79397 |  |  | 0.06492007 | 6.79397 | 0.1140852 | 6.79397 | 0.1048934 | 6.79397
|  |  | 0.06637336 | 6.834171 |  |  | 0.06637336 | 6.834171 | 0.1125118 | 6.834171 | 0.1047865 | 6.834171
|  |  | 0.06582741 | 6.874372 |  |  | 0.06582741 | 6.874372 | 0.1144397 | 6.874372 | 0.1071788 | 6.874372
|  |  | 0.06428224 | 6.914573 |  |  | 0.06428224 | 6.914573 | 0.1118689 | 6.914573 | 0.1070695 | 6.914573
|  |  | 0.06323788 | 6.954774 |  |  | 0.06323788 | 6.954774 | 0.1107994 | 6.954774 | 0.1094489 | 6.954774
|  |  | 0.06519433 | 6.994975 |  |  | 0.06519433 | 6.994975 | 0.1112315 | 6.994975 | 0.1058148 | 6.994975
|  |  | 0.06415163 | 7.035176 |  |  | 0.06415163 | 7.035176 | 0.1116652 | 7.035176 | 0.1091679 | 7.035176
|  |  | 0.06560978 | 7.075377 |  |  | 0.06560978 | 7.075377 | 0.1116005 | 7.075377 | 0.1045086 | 7.075377
|  |  | 0.0635688 | 7.115578 |  |  | 0.0635688 | 7.115578 | 0.1085376 | 7.115578 | 0.1068378 | 7.115578
|  |  | 0.06352873 | 7.155779 |  |  | 0.06352873 | 7.155779 | 0.1129766 | 7.155779 | 0.104656 | 7.155779
|  |  | 0.06348956 | 7.19598 |  |  | 0.06348956 | 7.19598 | 0.1094175 | 7.19598 | 0.1054637 | 7.19598
|  |  | 0.06345133 | 7.236181 |  |  | 0.06345133 | 7.236181 | 0.1088604 | 7.236181 | 0.1027618 | 7.236181
|  |  | 0.06291405 | 7.276382 |  |  | 0.06291405 | 7.276382 | 0.1108054 | 7.276382 | 0.1025507 | 7.276382
|  |  | 0.06587774 | 7.316583 |  |  | 0.06587774 | 7.316583 | 0.1092526 | 7.316583 | 0.1063311 | 7.316583
|  |  | 0.06434242 | 7.356784 |  |  | 0.06434242 | 7.356784 | 0.1122021 | 7.356784 | 0.1026037 | 7.356784
|  |  | 0.0638081 | 7.396985 |  |  | 0.0638081 | 7.396985 | 0.113154 | 7.396985 | 0.105869 | 7.396985
|  |  | 0.06627482 | 7.437186 |  |  | 0.06627482 | 7.437186 | 0.1091084 | 7.437186 | 0.1026277 | 7.437186
|  |  | 0.06374258 | 7.477387 |  |  | 0.06374258 | 7.477387 | 0.1120653 | 7.477387 | 0.1023804 | 7.477387
|  |  | 0.0632114 | 7.517588 |  |  | 0.0632114 | 7.517588 | 0.1135248 | 7.517588 | 0.1066277 | 7.517588
|  |  | 0.06518131 | 7.557789 |  |  | 0.06518131 | 7.557789 | 0.1079871 | 7.557789 | 0.1033704 | 7.557789
|  |  | 0.06365232 | 7.59799 |  |  | 0.06365232 | 7.59799 | 0.1089522 | 7.59799 | 0.1021089 | 7.59799
|  |  | 0.06562445 | 7.638191 |  |  | 0.06562445 | 7.638191 | 0.1129202 | 7.638191 | 0.1048439 | 7.638191
|  |  | 0.06509772 | 7.678392 |  |  | 0.06509772 | 7.678392 | 0.1103912 | 7.678392 | 0.104576 | 7.678392
|  |  | 0.06407216 | 7.718593 |  |  | 0.06407216 | 7.718593 | 0.1128653 | 7.718593 | 0.101306 | 7.718593
|  |  | 0.06404776 | 7.758794 |  |  | 0.06404776 | 7.758794 | 0.1138425 | 7.758794 | 0.1000343 | 7.758794
|  |  | 0.06602457 | 7.798995 |  |  | 0.06602457 | 7.798995 | 0.109823 | 7.798995 | 0.1047616 | 7.798995
|  |  | 0.06600259 | 7.839196 |  |  | 0.06600259 | 7.839196 | 0.1088069 | 7.839196 | 0.1039886 | 7.839196
|  |  | 0.06448185 | 7.879397 |  |  | 0.06448185 | 7.879397 | 0.1087942 | 7.879397 | 0.09971583 | 7.879397
|  |  | 0.06546236 | 7.919598 |  |  | 0.06546236 | 7.919598 | 0.110285 | 7.919598 | 0.09844398 | 7.919598
|  |  | 0.06544414 | 7.959799 |  |  | 0.06544414 | 7.959799 | 0.1137794 | 7.959799 | 0.1011736 | 7.959799
|  |  | 0.06542721 | 8 |  |  | 0.06542721 | 8 | 0.1112775 | 8 | 0.1004055 | 8