## 1
Общество с ограниченной ответственностью "Инженерная геология" (ООО "ИнжГео") | [9 empty] | Общество с ограниченной ответственностью "Инженерная геология" (ООО "ИнжГео")
Юр. адрес: 117279, г. Москва, ул. Миклухо-Маклая, 36 а, этаж 5, пом. XXIII к. 76-84 | [9 empty] | Юр. адрес: 117279, г. Москва, ул. Миклухо-Маклая, 36 а, этаж 5, пом. XXIII к. 76-84
Телефон/факс +7 (495) 132-30-00, Адрес электронной почты inbox@inj-geo.ru | [9 empty] | Телефон/факс +7 (495) 132-30-00, Адрес электронной почты inbox@inj-geo.ru
Испытательная лаборатория ООО «ИнжГео» | [9 empty] | Испытательная лаборатория ООО «ИнжГео»
Адрес места осуществления деятельности лаборатории: г. Москва, просп. Вернадского, д. 51, стр. 1 | [9 empty] | Адрес места осуществления деятельности лаборатории: г. Москва, просп. Вернадского, д. 51, стр. 1
Телефон +7(910)4557682, E-mail: slg85@mail.ru | [9 empty] | Телефон +7(910)4557682, E-mail: slg85@mail.ru
Протокол испытаний № 19-523-22 от 29-04-2022
Наименование и адрес заказчика: Переход трубопровода через р. Енисей
Наименование объекта: ООО Регионстрой
Наименование используемого метода/методики: ГОСТ 12248.4-2020 | [9 empty] | Наименование используемого метода/методики: ГОСТ 12248.3-2020
Условия проведения испытания: температура окружающей среды (18 - 25)0С, влажность воздуха (40 - 75)% | [9 empty] | Условия проведения испытания: температура окружающей среды (18 - 25)0С, влажность воздуха (40 - 75)%
Дата получение объекта подлежащего испытаниям: 07.04.2022
Дата испытания: 07.04.2022-29.04.2022
Испытание грунтов методом трехосного сжатия | [9 empty] | Испытание грунтов методом трехосного сжатия
Лабораторный номер: |  |  |  |  | We, д.е. = |  |  |  |  | Лабораторный номер: |  | 52334.0 |  |  |  | We, д.е. = | 0.268988716
Номер скважины: |  |  |  |  | ρ, г/см3 = |  |  |  |  | Номер скважины: |  | BH-101 |  |  |  | ρ, г/см3 = | 1.77
Глубина отбора, м: |  |  |  |  | ρs, г/см3 = |  |  |  |  | Глубина отбора, м: |  | 2.3 |  |  |  | ρs, г/см3 = | 2.74
Наименование грунта: |  |  |  |  | e, д.е. = |  |  |  |  | Наименование грунта: |  | Суглинок щебенистый, мягкопластичный, легкий пылеватый |  |  |  | e, д.е. = | 1.05
Схема проведения опыта: |  |  |  |  | IL, д.е. = |  |  |  |  | Схема проведения опыта: |  | КД |  |  |  | IL, д.е. = | 0.71
Результаты испытаний | [9 empty] | Результаты испытаний
[11 empty] | Нормальное напряжение σ, МПа | Касательное напряжение t, МПа | tg ϕ | Угол внутреннего трения ϕ, град. | Удельное сцепление C, МПа
[11 empty] | 0.1 | 1.058925 | [5 empty] | 1
[11 empty] | 0.15 | 1.093387
|  | Модуль деформации, МПа: | [8 empty] | 0.2 | 1.06785
Е0=
E50 =
|  | Коэф. Поперечной деформации, ϑ = | [8 empty] | Эффективные значения угла внутреннего трения и удельного сцепления ϕ', С'
[11 empty] | ϕ', град. = | 5.1
[11 empty] | С', МПа = | 1.06
| Исполнитель: |  |  |  |  | Морозов Д.С. |  |  |  |  | Исполнитель: |  |  |  |  | Морозов Д.С.
| Начальник исп. лаборатории: |  |  |  |  | Семиколенова Л.Г. |  |  |  |  | Начальник исп. лаборатории: |  |  |  |  | Семиколенова Л.Г.
Лист 1 , всего листов 2 | [9 empty] | Лист 2 , всего листов 2
Частичное воспроизведение протокола испытаний без письменного разрешения ООО «ИнжГео» ЗАПРЕЩАЕТСЯ | [9 empty] | Частичное воспроизведение протокола испытаний без письменного разрешения ООО «ИнжГео» ЗАПРЕЩАЕТСЯ
|  |  | второй график |  | первый график
|  |  | dev | eps | sigma |  | dev1 | eps1 | dev2 | eps2 | dev3 | eps3
|  |  | 0 | 0 |  |  | 0 | 0 | 0 | 0 | 0 | 0
|  |  | 0.02205385 | 0.04020101 |  |  | 0.02205385 | 0.04020101 | 0.02251211 | 0.04020101 | 0.009027263 | 0.04020101
|  |  | 0.02893536 | 0.08040201 |  |  | 0.02893536 | 0.08040201 | 0.03396495 | 0.08040201 | 0.02612833 | 0.08040201
|  |  | 0.06464104 | 0.120603 |  |  | 0.06464104 | 0.120603 | 0.063347 | 0.120603 | 0.07527508 | 0.120603
|  |  | 0.0556674 | 0.160804 |  |  | 0.0556674 | 0.160804 | 0.05414673 | 0.160804 | 0.06143939 | 0.160804
|  |  | 0.05901096 | 0.201005 |  |  | 0.05901096 | 0.201005 | 0.09935262 | 0.201005 | 0.09459316 | 0.201005
|  |  | 0.1136682 | 0.241206 |  |  | 0.1136682 | 0.241206 | 0.1104531 | 0.241206 | 0.1462083 | 0.241206
|  |  | 0.1431357 | 0.281407 |  |  | 0.1431357 | 0.281407 | 0.1489368 | 0.281407 | 0.1552566 | 0.281407
|  |  | 0.1279099 | 0.321608 |  |  | 0.1279099 | 0.321608 | 0.151292 | 0.321608 | 0.17821 | 0.321608
|  |  | 0.1914873 | 0.361809 |  |  | 0.1914873 | 0.361809 | 0.1460073 | 0.361809 | 0.2150404 | 0.361809
|  |  | 0.1813645 | 0.4020101 |  |  | 0.1813645 | 0.4020101 | 0.2170711 | 0.4020101 | 0.2097197 | 0.4020101
|  |  | 0.2295379 | 0.4422111 |  |  | 0.2295379 | 0.4422111 | 0.199472 | 0.4422111 | 0.2582197 | 0.4422111
|  |  | 0.2370041 | 0.4824121 |  |  | 0.2370041 | 0.4824121 | 0.2116983 | 0.4824121 | 0.2710124 | 0.4824121
|  |  | 0.2632596 | 0.5226131 |  |  | 0.2632596 | 0.5226131 | 0.2432386 | 0.5226131 | 0.2810696 | 0.5226131
|  |  | 0.2443009 | 0.5628141 |  |  | 0.2443009 | 0.5628141 | 0.2695814 | 0.5628141 | 0.3008631 | 0.5628141
|  |  | 0.2881244 | 0.6030151 |  |  | 0.2881244 | 0.6030151 | 0.305715 | 0.6030151 | 0.317865 | 0.6030151
|  |  | 0.3097268 | 0.6432161 |  |  | 0.3097268 | 0.6432161 | 0.3041281 | 0.6432161 | 0.3890471 | 0.6432161
|  |  | 0.3056045 | 0.6834171 |  |  | 0.3056045 | 0.6834171 | 0.3288091 | 0.6834171 | 0.4013811 | 0.6834171
|  |  | 0.357754 | 0.7236181 |  |  | 0.357754 | 0.7236181 | 0.3787464 | 0.7236181 | 0.4268392 | 0.7236181
|  |  | 0.3511719 | 0.7638191 |  |  | 0.3511719 | 0.7638191 | 0.3534285 | 0.7638191 | 0.452393 | 0.7638191
|  |  | 0.4043546 | 0.8040201 |  |  | 0.4043546 | 0.8040201 | 0.3863439 | 0.8040201 | 0.4615146 | 0.8040201
|  |  | 0.3757987 | 0.8442211 |  |  | 0.3757987 | 0.8442211 | 0.4369811 | 0.8442211 | 0.4716757 | 0.8442211
|  |  | 0.3885006 | 0.8844221 |  |  | 0.3885006 | 0.8844221 | 0.4113286 | 0.8844221 | 0.4918483 | 0.8844221
|  |  | 0.4254569 | 0.9246231 |  |  | 0.4254569 | 0.9246231 | 0.4618748 | 0.9246231 | 0.5305043 | 0.9246231
|  |  | 0.4406642 | 0.9648241 |  |  | 0.4406642 | 0.9648241 | 0.4681082 | 0.9648241 | 0.5121154 | 0.9648241
|  |  | 0.4636188 | 1.005025 |  |  | 0.4636188 | 1.005025 | 0.5155172 | 1.005025 | 0.5556538 | 1.005025
|  |  | 0.4898173 | 1.045226 |  |  | 0.4898173 | 1.045226 | 0.5005905 | 1.045226 | 0.6005911 | 1.045226
|  |  | 0.4907563 | 1.085427 |  |  | 0.4907563 | 1.085427 | 0.5513164 | 1.085427 | 0.5813993 | 1.085427
|  |  | 0.5394322 | 1.125628 |  |  | 0.5394322 | 1.125628 | 0.5696834 | 1.125628 | 0.5885502 | 1.125628
|  |  | 0.5203416 | 1.165829 |  |  | 0.5203416 | 1.165829 | 0.5806799 | 1.165829 | 0.6525159 | 1.165829
|  |  | 0.5214809 | 1.20603 |  |  | 0.5214809 | 1.20603 | 0.5747946 | 1.20603 | 0.647768 | 1.20603
|  |  | 0.5693467 | 1.246231 |  |  | 0.5693467 | 1.246231 | 0.5980158 | 1.246231 | 0.6592786 | 1.246231
|  |  | 0.5604354 | 1.286432 |  |  | 0.5604354 | 1.286432 | 0.585832 | 1.286432 | 0.6570195 | 1.286432
|  |  | 0.5777437 | 1.326633 |  |  | 0.5777437 | 1.326633 | 0.6322316 | 1.326633 | 0.6914625 | 1.326633
|  |  | 0.5942679 | 1.366834 |  |  | 0.5942679 | 1.366834 | 0.6492033 | 1.366834 | 0.6745797 | 1.366834
|  |  | 0.6275047 | 1.407035 |  |  | 0.6275047 | 1.407035 | 0.6542354 | 1.407035 | 0.7258428 | 1.407035
|  |  | 0.6334504 | 1.447236 |  |  | 0.6334504 | 1.447236 | 0.6743164 | 1.447236 | 0.7332237 | 1.447236
|  |  | 0.6496018 | 1.487437 |  |  | 0.6496018 | 1.487437 | 0.6739349 | 1.487437 | 0.7341944 | 1.487437
|  |  | 0.6729551 | 1.527638 |  |  | 0.6729551 | 1.527638 | 0.7075792 | 1.527638 | 0.7302266 | 1.527638
|  |  | 0.668007 | 1.567839 |  |  | 0.668007 | 1.567839 | 0.7247378 | 1.567839 | 0.7377923 | 1.567839
|  |  | 0.677254 | 1.60804 |  |  | 0.677254 | 1.60804 | 0.7278993 | 1.60804 | 0.7393826 | 1.60804
|  |  | 0.7241925 | 1.648241 |  |  | 0.7241925 | 1.648241 | 0.7195521 | 1.648241 | 0.7821087 | 1.648241
|  |  | 0.7288191 | 1.688442 |  |  | 0.7288191 | 1.688442 | 0.7221846 | 1.688442 | 0.7422738 | 1.688442
|  |  | 0.7377574 | 1.728643 |  |  | 0.7377574 | 1.728643 | 0.7442855 | 1.728643 | 0.7608771 | 1.728643
|  |  | 0.7418435 | 1.768844 |  |  | 0.7418435 | 1.768844 | 0.763843 | 1.768844 | 0.7794179 | 1.768844
|  |  | 0.7455684 | 1.809045 |  |  | 0.7455684 | 1.809045 | 0.7623458 | 1.809045 | 0.7978956 | 1.809045
|  |  | 0.7654022 | 1.849246 |  |  | 0.7654022 | 1.849246 | 0.7957822 | 1.849246 | 0.7708094 | 1.849246
|  |  | 0.7708149 | 1.889447 |  |  | 0.7708149 | 1.889447 | 0.7756408 | 1.889447 | 0.7756585 | 1.889447
|  |  | 0.8072762 | 1.929648 |  |  | 0.8072762 | 1.929648 | 0.787062 | 1.929648 | 0.8194424 | 1.929648
|  |  | 0.7877564 | 1.969849 |  |  | 0.7877564 | 1.969849 | 0.8074265 | 1.969849 | 0.7956602 | 1.969849
|  |  | 0.8312252 | 2.01005 |  |  | 0.8312252 | 2.01005 | 0.8037507 | 2.01005 | 0.8378112 | 2.01005
|  |  | 0.8371528 | 2.050251 |  |  | 0.8371528 | 2.050251 | 0.818532 | 2.050251 | 0.8258948 | 2.050251
|  |  | 0.840009 | 2.090452 |  |  | 0.840009 | 2.090452 | 0.8372675 | 2.090452 | 0.8544101 | 2.090452
|  |  | 0.8517638 | 2.130653 |  |  | 0.8517638 | 2.130653 | 0.8149548 | 2.130653 | 0.8223566 | 2.130653
|  |  | 0.8528872 | 2.170854 |  |  | 0.8528872 | 2.170854 | 0.843591 | 2.170854 | 0.8542335 | 2.170854
|  |  | 0.8733492 | 2.211055 |  |  | 0.8733492 | 2.211055 | 0.8351734 | 2.211055 | 0.83904 | 2.211055
|  |  | 0.8881197 | 2.251256 |  |  | 0.8881197 | 2.251256 | 0.8671995 | 2.251256 | 0.8557754 | 2.251256
|  |  | 0.8936687 | 2.291457 |  |  | 0.8936687 | 2.291457 | 0.8641665 | 2.291457 | 0.8834391 | 2.291457
|  |  | 0.9104661 | 2.331658 |  |  | 0.9104661 | 2.331658 | 0.8670717 | 2.331658 | 0.8675303 | 2.331658
|  |  | 0.908982 | 2.371859 |  |  | 0.908982 | 2.371859 | 0.8584124 | 2.371859 | 0.8575483 | 2.371859
|  |  | 0.9481863 | 2.41206 |  |  | 0.9481863 | 2.41206 | 0.858686 | 2.41206 | 0.8779924 | 2.41206
|  |  | 0.947549 | 2.452261 |  |  | 0.947549 | 2.452261 | 0.8548897 | 2.452261 | 0.8628619 | 2.452261
|  |  | 0.9300401 | 2.492462 |  |  | 0.9300401 | 2.492462 | 0.8740209 | 2.492462 | 0.903156 | 2.492462
|  |  | 0.9691294 | 2.532663 |  |  | 0.9691294 | 2.532663 | 0.8670769 | 2.532663 | 0.918874 | 2.532663
|  |  | 0.9522871 | 2.572864 |  |  | 0.9522871 | 2.572864 | 0.9110549 | 2.572864 | 0.8965153 | 2.572864
|  |  | 0.9909829 | 2.613065 |  |  | 0.9909829 | 2.613065 | 0.9184524 | 2.613065 | 0.9215791 | 2.613065
|  |  | 0.9951871 | 2.653266 |  |  | 0.9951871 | 2.653266 | 0.8932666 | 2.653266 | 0.8970646 | 2.653266
|  |  | 0.9943694 | 2.693467 |  |  | 0.9943694 | 2.693467 | 0.8989949 | 2.693467 | 0.9339712 | 2.693467
|  |  | 1.0145 | 2.733668 |  |  | 1.0145 | 2.733668 | 0.9336345 | 2.733668 | 0.9262982 | 2.733668
|  |  | 0.9950484 | 2.773869 |  |  | 0.9950484 | 2.773869 | 0.9201827 | 2.773869 | 0.9280449 | 2.773869
|  |  | 1.033985 | 2.81407 |  |  | 1.033985 | 2.81407 | 0.9446369 | 2.81407 | 0.9347104 | 2.81407
|  |  | 1.03828 | 2.854271 |  |  | 1.03828 | 2.854271 | 0.9489945 | 2.854271 | 0.9537942 | 2.854271
|  |  | 1.045903 | 2.894472 |  |  | 1.045903 | 2.894472 | 0.9352526 | 2.894472 | 0.9567954 | 2.894472
|  |  | 1.031823 | 2.934673 |  |  | 1.031823 | 2.934673 | 0.9444086 | 2.934673 | 0.9297135 | 2.934673
|  |  | 1.036012 | 2.974874 |  |  | 1.036012 | 2.974874 | 0.9524598 | 2.974874 | 0.9620475 | 2.974874
|  |  | 1.042939 | 3.015075 |  |  | 1.042939 | 3.015075 | 0.9394036 | 3.015075 | 0.969797 | 3.015075
|  |  | 1.032574 | 3.055276 |  |  | 1.032574 | 3.055276 | 0.9492373 | 3.055276 | 0.941461 | 3.055276
|  |  | 1.058925 | 3.095477 |  |  | 1.058925 | 3.095477 | 0.9894581 | 3.095477 | 0.965539 | 3.095477
|  |  | 1.030685 | 3.135678 |  |  | 1.030685 | 3.135678 | 0.9605633 | 3.135678 | 0.9605302 | 3.135678
|  |  | 1.022972 | 3.175879 |  |  | 1.022972 | 3.175879 | 0.9625504 | 3.175879 | 0.9799339 | 3.175879
|  |  | 1.025253 | 3.21608 |  |  | 1.025253 | 3.21608 | 0.9724166 | 3.21608 | 0.9492493 | 3.21608
|  |  | 1.015529 | 3.256281 |  |  | 1.015529 | 3.256281 | 0.9826592 | 3.256281 | 0.9969758 | 3.256281
|  |  | 1.014799 | 3.296482 |  |  | 1.014799 | 3.296482 | 1.013275 | 3.296482 | 0.9726126 | 3.296482
|  |  | 1.040064 | 3.336683 |  |  | 1.040064 | 3.336683 | 1.019263 | 3.336683 | 1.001159 | 3.336683
|  |  | 1.052822 | 3.376884 |  |  | 1.052822 | 3.376884 | 1.025619 | 3.376884 | 1.000614 | 3.376884
|  |  | 1.031075 | 3.417085 |  |  | 1.031075 | 3.417085 | 1.03734 | 3.417085 | 0.9909779 | 3.417085
|  |  | 1.037323 | 3.457286 |  |  | 1.037323 | 3.457286 | 0.9899243 | 3.457286 | 0.9747488 | 3.457286
|  |  | 1.054565 | 3.497487 |  |  | 1.054565 | 3.497487 | 1.011869 | 3.497487 | 0.9999266 | 3.497487
|  |  | 1.020801 | 3.537688 |  |  | 1.020801 | 3.537688 | 1.034671 | 3.537688 | 1.00451 | 3.537688
|  |  | 1.053032 | 3.577889 |  |  | 1.053032 | 3.577889 | 1.031328 | 3.577889 | 0.9979995 | 3.577889
|  |  | 1.061258 | 3.61809 |  |  | 1.061258 | 3.61809 | 1.041338 | 3.61809 | 1.020393 | 3.61809
|  |  | 1.023978 | 3.658291 |  |  | 1.023978 | 3.658291 | 1.057697 | 3.658291 | 0.9841908 | 3.658291
|  |  | 1.038193 | 3.698492 |  |  | 1.038193 | 3.698492 | 1.061903 | 3.698492 | 1.025892 | 3.698492
|  |  | 1.051902 | 3.738693 |  |  | 1.051902 | 3.738693 | 1.026453 | 3.738693 | 0.9914948 | 3.738693
|  |  | 1.055607 | 3.778894 |  |  | 1.055607 | 3.778894 | 1.067844 | 3.778894 | 0.9894998 | 3.778894
|  |  | 1.018306 | 3.819095 |  |  | 1.018306 | 3.819095 | 1.047074 | 3.819095 | 1.008906 | 3.819095
|  |  | 1.017999 | 3.859296 |  |  | 1.017999 | 3.859296 | 1.021641 | 3.859296 | 1.014712 | 3.859296
|  |  | 1.061188 | 3.899497 |  |  | 1.061188 | 3.899497 | 1.05354 | 3.899497 | 1.042418 | 3.899497
|  |  | 1.045871 | 3.939698 |  |  | 1.045871 | 3.939698 | 1.053271 | 3.939698 | 0.9950228 | 3.939698
|  |  | 1.040549 | 3.979899 |  |  | 1.040549 | 3.979899 | 1.073329 | 3.979899 | 1.003026 | 3.979899
|  |  | 1.040723 | 4.020101 |  |  | 1.040723 | 4.020101 | 1.037713 | 4.020101 | 1.022926 | 4.020101
|  |  | 1.052891 | 4.060302 |  |  | 1.052891 | 4.060302 | 1.04642 | 4.060302 | 1.012223 | 4.060302
|  |  | 1.049554 | 4.100503 |  |  | 1.049554 | 4.100503 | 1.041947 | 4.100503 | 1.015917 | 4.100503
|  |  | 1.051212 | 4.140704 |  |  | 1.051212 | 4.140704 | 1.03879 | 4.140704 | 1.024505 | 4.140704
|  |  | 1.036865 | 4.180905 |  |  | 1.036865 | 4.180905 | 1.062449 | 4.180905 | 1.020488 | 4.180905
|  |  | 1.043514 | 4.221106 |  |  | 1.043514 | 4.221106 | 1.052419 | 4.221106 | 1.056865 | 4.221106
|  |  | 1.026157 | 4.261307 |  |  | 1.026157 | 4.261307 | 1.045699 | 4.261307 | 1.037635 | 4.261307
|  |  | 1.059296 | 4.301508 |  |  | 1.059296 | 4.301508 | 1.090785 | 4.301508 | 1.035797 | 4.301508
|  |  | 1.02893 | 4.341709 |  |  | 1.02893 | 4.341709 | 1.078175 | 4.341709 | 1.040352 | 4.341709
|  |  | 1.015059 | 4.38191 |  |  | 1.015059 | 4.38191 | 1.093387 | 4.38191 | 1.025297 | 4.38191
|  |  | 1.036683 | 4.422111 |  |  | 1.036683 | 4.422111 | 1.084382 | 4.422111 | 1.025632 | 4.422111
|  |  | 1.043303 | 4.462312 |  |  | 1.043303 | 4.462312 | 1.081846 | 4.462312 | 1.061358 | 4.462312
|  |  | 1.049918 | 4.502513 |  |  | 1.049918 | 4.502513 | 1.082276 | 4.502513 | 1.032972 | 4.502513
|  |  | 1.033528 | 4.542714 |  |  | 1.033528 | 4.542714 | 1.092672 | 4.542714 | 1.047474 | 4.542714
|  |  | 1.019634 | 4.582915 |  |  | 1.019634 | 4.582915 | 1.072537 | 4.582915 | 1.040363 | 4.582915
|  |  | 1.026735 | 4.623116 |  |  | 1.026735 | 4.623116 | 1.047369 | 4.623116 | 1.025139 | 4.623116
|  |  | 1.023332 | 4.663317 |  |  | 1.023332 | 4.663317 | 1.06867 | 4.663317 | 1.06785 | 4.663317
|  |  | 1.032425 | 4.703518 |  |  | 1.032425 | 4.703518 | 1.05194 | 4.703518 | 1.041349 | 4.703518
|  |  | 1.023012 | 4.743719 |  |  | 1.023012 | 4.743719 | 1.05818 | 4.743719 | 1.059777 | 4.743719
|  |  | 1.038596 | 4.78392 |  |  | 1.038596 | 4.78392 | 1.061391 | 4.78392 | 1.030088 | 4.78392
|  |  | 1.023675 | 4.824121 |  |  | 1.023675 | 4.824121 | 1.091573 | 4.824121 | 1.058795 | 4.824121
|  |  | 1.05275 | 4.864322 |  |  | 1.05275 | 4.864322 | 1.057727 | 4.864322 | 1.052407 | 4.864322
|  |  | 1.06632 | 4.904523 |  |  | 1.06632 | 4.904523 | 1.086353 | 4.904523 | 1.026434 | 4.904523
|  |  | 1.065886 | 4.944724 |  |  | 1.065886 | 4.944724 | 1.084953 | 4.944724 | 1.057389 | 4.944724
|  |  | 1.014449 | 4.984925 |  |  | 1.014449 | 4.984925 | 1.081026 | 4.984925 | 1.03128 | 4.984925
|  |  | 1.046506 | 5.025126 |  |  | 1.046506 | 5.025126 | 1.061074 | 5.025126 | 1.024619 | 5.025126
|  |  | 1.04856 | 5.065327 |  |  | 1.04856 | 5.065327 | 1.049097 | 5.065327 | 1.051916 | 5.065327
|  |  | 1.03911 | 5.105528 |  |  | 1.03911 | 5.105528 | 1.038595 | 5.105528 | 1.047682 | 5.105528
|  |  | 1.067155 | 5.145729 |  |  | 1.067155 | 5.145729 | 1.03557 | 5.145729 | 1.010927 | 5.145729
|  |  | 1.046196 | 5.18593 |  |  | 1.046196 | 5.18593 | 1.055522 | 5.18593 | 1.060162 | 5.18593
|  |  | 1.037234 | 5.226131 |  |  | 1.037234 | 5.226131 | 1.045951 | 5.226131 | 1.031898 | 5.226131
|  |  | 1.039767 | 5.266332 |  |  | 1.039767 | 5.266332 | 1.038859 | 5.266332 | 1.043145 | 5.266332
|  |  | 1.049297 | 5.306533 |  |  | 1.049297 | 5.306533 | 1.075245 | 5.306533 | 1.044413 | 5.306533
|  |  | 1.040322 | 5.346734 |  |  | 1.040322 | 5.346734 | 1.067611 | 5.346734 | 1.030714 | 5.346734
|  |  | 1.041344 | 5.386935 |  |  | 1.041344 | 5.386935 | 1.063457 | 5.386935 | 1.032557 | 5.386935
|  |  | 1.045362 | 5.427136 |  |  | 1.045362 | 5.427136 | 1.058784 | 5.427136 | 1.030454 | 5.427136
|  |  | 1.051376 | 5.467337 |  |  | 1.051376 | 5.467337 | 1.033092 | 5.467337 | 1.014914 | 5.467337
|  |  | 1.018386 | 5.507538 |  |  | 1.018386 | 5.507538 | 1.028382 | 5.507538 | 1.012948 | 5.507538
|  |  | 1.039393 | 5.547739 |  |  | 1.039393 | 5.547739 | 1.070655 | 5.547739 | 1.039009 | 5.547739
|  |  | 1.038396 | 5.58794 |  |  | 1.038396 | 5.58794 | 1.043412 | 5.58794 | 1.033571 | 5.58794
|  |  | 1.048386 | 5.628141 |  |  | 1.048386 | 5.628141 | 1.053152 | 5.628141 | 1.040134 | 5.628141
|  |  | 1.030838 | 5.668342 |  |  | 1.030838 | 5.668342 | 1.036377 | 5.668342 | 1.034199 | 5.668342
|  |  | 1.029749 | 5.708543 |  |  | 1.029749 | 5.708543 | 1.056087 | 5.708543 | 1.041266 | 5.708543
|  |  | 1.015122 | 5.748744 |  |  | 1.015122 | 5.748744 | 1.077782 | 5.748744 | 1.026334 | 5.748744
|  |  | 1.025956 | 5.788945 |  |  | 1.025956 | 5.788945 | 1.032465 | 5.788945 | 1.046904 | 5.788945
|  |  | 1.060252 | 5.829146 |  |  | 1.060252 | 5.829146 | 1.059134 | 5.829146 | 1.040976 | 5.829146
|  |  | 1.015011 | 5.869347 |  |  | 1.015011 | 5.869347 | 1.059791 | 5.869347 | 1.021051 | 5.869347
|  |  | 1.033233 | 5.909548 |  |  | 1.033233 | 5.909548 | 1.039437 | 5.909548 | 1.049127 | 5.909548
|  |  | 1.021419 | 5.949749 |  |  | 1.021419 | 5.949749 | 1.030572 | 5.949749 | 1.034205 | 5.949749
|  |  | 1.058069 | 5.98995 |  |  | 1.058069 | 5.98995 | 1.061196 | 5.98995 | 1.024786 | 5.98995
|  |  | 1.044685 | 6.030151 |  |  | 1.044685 | 6.030151 | 1.02531 | 6.030151 | 1.046369 | 6.030151
|  |  | 1.018766 | 6.070352 |  |  | 1.018766 | 6.070352 | 1.065916 | 6.070352 | 1.031955 | 6.070352
|  |  | 1.048314 | 6.110553 |  |  | 1.048314 | 6.110553 | 1.038513 | 6.110553 | 1.022044 | 6.110553
|  |  | 1.034329 | 6.150754 |  |  | 1.034329 | 6.150754 | 1.035602 | 6.150754 | 1.042136 | 6.150754
|  |  | 1.018311 | 6.190955 |  |  | 1.018311 | 6.190955 | 1.045685 | 6.190955 | 0.9992299 | 6.190955
|  |  | 1.027762 | 6.231156 |  |  | 1.027762 | 6.231156 | 1.04976 | 6.231156 | 1.036827 | 6.231156
|  |  | 1.040682 | 6.271357 |  |  | 1.040682 | 6.271357 | 1.01683 | 6.271357 | 1.040428 | 6.271357
|  |  | 1.042071 | 6.311558 |  |  | 1.042071 | 6.311558 | 1.011394 | 6.311558 | 1.030532 | 6.311558
|  |  | 1.02893 | 6.351759 |  |  | 1.02893 | 6.351759 | 1.051954 | 6.351759 | 1.028639 | 6.351759
|  |  | 1.01626 | 6.39196 |  |  | 1.01626 | 6.39196 | 1.02601 | 6.39196 | 1.01275 | 6.39196
|  |  | 1.056561 | 6.432161 |  |  | 1.056561 | 6.432161 | 1.052063 | 6.432161 | 1.026864 | 6.432161
|  |  | 1.047835 | 6.472362 |  |  | 1.047835 | 6.472362 | 1.048113 | 6.472362 | 1.040482 | 6.472362
|  |  | 1.033581 | 6.512563 |  |  | 1.033581 | 6.512563 | 1.04316 | 6.512563 | 1.006604 | 6.512563
|  |  | 1.0208 | 6.552764 |  |  | 1.0208 | 6.552764 | 1.020207 | 6.552764 | 1.01423 | 6.552764
|  |  | 1.006993 | 6.592965 |  |  | 1.006993 | 6.592965 | 1.038252 | 6.592965 | 1.013359 | 6.592965
|  |  | 1.03366 | 6.633166 |  |  | 1.03366 | 6.633166 | 1.003798 | 6.633166 | 1.042493 | 6.633166
|  |  | 1.050803 | 6.673367 |  |  | 1.050803 | 6.673367 | 1.008344 | 6.673367 | 1.021632 | 6.673367
|  |  | 1.021421 | 6.713568 |  |  | 1.021421 | 6.713568 | 1.008887 | 6.713568 | 1.015274 | 6.713568
|  |  | 1.014515 | 6.753769 |  |  | 1.014515 | 6.753769 | 1.05039 | 6.753769 | 0.9964213 | 6.753769
|  |  | 1.007087 | 6.79397 |  |  | 1.007087 | 6.79397 | 1.02434 | 6.79397 | 1.003573 | 6.79397
|  |  | 1.018636 | 6.834171 |  |  | 1.018636 | 6.834171 | 1.041739 | 6.834171 | 1.001229 | 6.834171
|  |  | 1.026663 | 6.874372 |  |  | 1.026663 | 6.874372 | 1.04459 | 6.874372 | 0.9933906 | 6.874372
|  |  | 1.039168 | 6.914573 |  |  | 1.039168 | 6.914573 | 1.041893 | 6.914573 | 1.034057 | 6.914573
|  |  | 1.028154 | 6.954774 |  |  | 1.028154 | 6.954774 | 1.00915 | 6.954774 | 1.039228 | 6.954774
|  |  | 1.038619 | 6.994975 |  |  | 1.038619 | 6.994975 | 1.030863 | 6.994975 | 1.026904 | 6.994975
|  |  | 1.008065 | 7.035176 |  |  | 1.008065 | 7.035176 | 1.046533 | 7.035176 | 1.025086 | 7.035176
|  |  | 1.024492 | 7.075377 |  |  | 1.024492 | 7.075377 | 1.013162 | 7.075377 | 1.009273 | 7.075377
|  |  | 0.9994012 | 7.115578 |  |  | 0.9994012 | 7.115578 | 1.024752 | 7.115578 | 0.9999653 | 7.115578
|  |  | 1.002293 | 7.155779 |  |  | 1.002293 | 7.155779 | 1.006303 | 7.155779 | 1.005163 | 7.155779
|  |  | 1.011667 | 7.19598 |  |  | 1.011667 | 7.19598 | 1.037818 | 7.19598 | 0.9938672 | 7.19598
|  |  | 1.013526 | 7.236181 |  |  | 1.013526 | 7.236181 | 1.026299 | 7.236181 | 1.000577 | 7.236181
|  |  | 1.019369 | 7.276382 |  |  | 1.019369 | 7.276382 | 1.027746 | 7.276382 | 1.009792 | 7.276382
|  |  | 1.028196 | 7.316583 |  |  | 1.028196 | 7.316583 | 1.029161 | 7.316583 | 1.019014 | 7.316583
|  |  | 1.02501 | 7.356784 |  |  | 1.02501 | 7.356784 | 1.018547 | 7.356784 | 0.9922417 | 7.356784
|  |  | 0.9843091 | 7.396985 |  |  | 0.9843091 | 7.396985 | 1.026904 | 7.396985 | 0.9934758 | 7.396985
|  |  | 1.001595 | 7.437186 |  |  | 1.001595 | 7.437186 | 1.017234 | 7.437186 | 1.009716 | 7.437186
|  |  | 0.9823692 | 7.477387 |  |  | 0.9823692 | 7.477387 | 1.011039 | 7.477387 | 0.9904631 | 7.477387
|  |  | 0.9956311 | 7.517588 |  |  | 0.9956311 | 7.517588 | 1.02032 | 7.517588 | 1.009717 | 7.517588
|  |  | 0.9868816 | 7.557789 |  |  | 0.9868816 | 7.557789 | 1.006579 | 7.557789 | 0.9949768 | 7.557789
|  |  | 1.023121 | 7.59799 |  |  | 1.023121 | 7.59799 | 0.9898169 | 7.59799 | 1.005744 | 7.59799
|  |  | 0.9763513 | 7.638191 |  |  | 0.9763513 | 7.638191 | 0.9970362 | 7.638191 | 1.012518 | 7.638191
|  |  | 1.016072 | 7.678392 |  |  | 1.016072 | 7.678392 | 0.9757381 | 7.678392 | 0.9952988 | 7.678392
|  |  | 1.016283 | 7.718593 |  |  | 1.016283 | 7.718593 | 0.9714242 | 7.718593 | 0.995587 | 7.718593
|  |  | 1.002486 | 7.758794 |  |  | 1.002486 | 7.758794 | 0.991596 | 7.758794 | 1.021382 | 7.758794
|  |  | 0.9771819 | 7.798995 |  |  | 0.9771819 | 7.798995 | 0.9992552 | 7.798995 | 0.9861853 | 7.798995
|  |  | 1.019371 | 7.839196 |  |  | 1.019371 | 7.839196 | 0.9744032 | 7.839196 | 1.028496 | 7.839196
|  |  | 0.9850529 | 7.879397 |  |  | 0.9850529 | 7.879397 | 0.9945418 | 7.879397 | 0.9933135 | 7.879397
|  |  | 0.9972294 | 7.919598 |  |  | 0.9972294 | 7.919598 | 0.9656724 | 7.919598 | 1.012139 | 7.919598
|  |  | 1.002901 | 7.959799 |  |  | 1.002901 | 7.959799 | 0.9682967 | 7.959799 | 1.004973 | 7.959799
|  |  | 1.009068 | 8 |  |  | 1.009068 | 8 | 0.9954162 | 8 | 0.990314 | 8