## 1
Общество с ограниченной ответственностью "Инженерная геология" (ООО "ИнжГео") | [9 empty] | Общество с ограниченной ответственностью "Инженерная геология" (ООО "ИнжГео")
Юр. адрес: 117279, г. Москва, ул. Миклухо-Маклая, 36 а, этаж 5, пом. XXIII к. 76-84 | [9 empty] | Юр. адрес: 117279, г. Москва, ул. Миклухо-Маклая, 36 а, этаж 5, пом. XXIII к. 76-84
Телефон/факс +7 (495) 132-30-00, Адрес электронной почты inbox@inj-geo.ru | [9 empty] | Телефон/факс +7 (495) 132-30-00, Адрес электронной почты inbox@inj-geo.ru
Испытательная лаборатория ООО «ИнжГео» | [9 empty] | Испытательная лаборатория ООО «ИнжГео»
Адрес места осуществления деятельности лаборатории: г. Москва, просп. Вернадского, д. 51, стр. 1 | [9 empty] | Адрес места осуществления деятельности лаборатории: г. Москва, просп. Вернадского, д. 51, стр. 1
Телефон +7(910)4557682, E-mail: slg85@mail.ru | [9 empty] | Телефон +7(910)4557682, E-mail: slg85@mail.ru
Протокол испытаний № 19-523-22 от 29-04-2022
Наименование и адрес заказчика: Переход трубопровода через р. Енисей
Наименование объекта: ООО Регионстрой
Наименование используемого метода/методики: ГОСТ 12248.4-2020 | [9 empty] | Наименование используемого метода/методики: ГОСТ 12248.3-2020
Условия проведения испытания: температура окружающей среды (18 - 25)0С, влажность воздуха (40 - 75)% | [9 empty] | Условия проведения испытания: температура окружающей среды (18 - 25)0С, влажность воздуха (40 - 75)%
Дата получение объекта подлежащего испытаниям: 07.04.2022
Дата испытания: 07.04.2022-29.04.2022
Испытание грунтов методом трехосного сжатия | [9 empty] | Испытание грунтов методом трехосного сжатия
Лабораторный номер: |  |  |  |  | We, д.е. = |  |  |  |  | Лабораторный номер: |  | 52334 |  |  |  | We, д.е. = | 0.268988716
Номер скважины: |  |  |  |  | ρ, г/см3 = |  |  |  |  | Номер скважины: |  | BH-101 |  |  |  | ρ, г/см3 = | 1.8
Глубина отбора, м: |  |  |  |  | ρs, г/см3 = |  |  |  |  | Глубина отбора, м: |  | 0.9 |  |  |  | ρs, г/см3 = | 2.74
Наименование грунта: |  |  |  |  | e, д.е. = |  |  |  |  | Наименование грунта: |  | Суглинок щебенистый, мягкопластичный, легкий пылеватый |  |  |  | e, д.е. = | 0.9316828
Схема проведения опыта: |  |  |  |  | IL, д.е. = |  |  |  |  | Схема проведения опыта: |  | КД |  |  |  | IL, д.е. = | 0.8
Результаты испытаний | [9 empty] | Результаты испытаний
[11 empty] | Нормальное напряжение σ, МПа | Касательное напряжение t, МПа | tg ϕ | Угол внутреннего трения ϕ, град. | Удельное сцепление C, МПа
[11 empty] | 0.1 | 0.09452287 | [5 empty] | 1
[11 empty] | 0.15 | 0.0867843
|  | Модуль деформации, МПа: | [8 empty] | 0.2 | 0.1390457
Е0=
E50 =
|  | Коэф. Поперечной деформации, ϑ = | [8 empty] | Эффективные значения угла внутреннего трения и удельного сцепления ϕ', С'
[11 empty] | ϕ', град. = | 24
[11 empty] | С', МПа = | 0.04
| Исполнитель: |  |  |  |  | Морозов Д.С. |  |  |  |  | Исполнитель: |  |  |  |  | Морозов Д.С.
| Начальник исп. лаборатории: |  |  |  |  | Семиколенова Л.Г. |  |  |  |  | Начальник исп. лаборатории: |  |  |  |  | Семиколенова Л.Г.
Лист 1 , всего листов 2 | [9 empty] | Лист 2 , всего листов 2
Частичное воспроизведение протокола испытаний без письменного разрешения ООО «ИнжГео» ЗАПРЕЩАЕТСЯ | [9 empty] | Частичное воспроизведение протокола испытаний без письменного разрешения ООО «ИнжГео» ЗАПРЕЩАЕТСЯ
|  |  | второй график |  | первый график
|  |  | dev | eps | sigma |  | dev1 | eps1 | dev2 | eps2 | dev3 | eps3
|  |  | 0 | 0 |  |  | 0 | 0 | 0 | 0 | 0 | 0
|  |  | 0.001622449 | 0.04020101 |  |  | 0.001622449 | 0.04020101 | 0.001474636 | 0.04020101 | 0.001575353 | 0.04020101
|  |  | 0.003271906 | 0.08040201 |  |  | 0.003271906 | 0.08040201 | 0.001998783 | 0.08040201 | 0.007215354 | 0.08040201
|  |  | 0.005943025 | 0.120603 |  |  | 0.005943025 | 0.120603 | 0.007560099 | 0.120603 | 0.01090459 | 0.120603
|  |  | 0.00763046 | 0.160804 |  |  | 0.00763046 | 0.160804 | 0.01214624 | 0.160804 | 0.01612763 | 0.160804
|  |  | 0.01082887 | 0.201005 |  |  | 0.01082887 | 0.201005 | 0.01174487 | 0.201005 | 0.02036908 | 0.201005
|  |  | 0.01403289 | 0.241206 |  |  | 0.01403289 | 0.241206 | 0.01534363 | 0.241206 | 0.02761351 | 0.241206
|  |  | 0.0167372 | 0.281407 |  |  | 0.0167372 | 0.281407 | 0.02143019 | 0.281407 | 0.0318455 | 0.281407
|  |  | 0.02143644 | 0.321608 |  |  | 0.02143644 | 0.321608 | 0.0219922 | 0.321608 | 0.03404965 | 0.321608
|  |  | 0.02112527 | 0.361809 |  |  | 0.02112527 | 0.361809 | 0.02551733 | 0.361809 | 0.04221054 | 0.361809
|  |  | 0.02529833 | 0.4020101 |  |  | 0.02529833 | 0.4020101 | 0.02849322 | 0.4020101 | 0.04281274 | 0.4020101
|  |  | 0.02595029 | 0.4422111 |  |  | 0.02595029 | 0.4422111 | 0.02990753 | 0.4422111 | 0.04484084 | 0.4422111
|  |  | 0.0320758 | 0.4824121 |  |  | 0.0320758 | 0.4824121 | 0.03274793 | 0.4824121 | 0.05477944 | 0.4824121
|  |  | 0.03016952 | 0.5226131 |  |  | 0.03016952 | 0.5226131 | 0.03550206 | 0.5226131 | 0.0601131 | 0.5226131
|  |  | 0.03522609 | 0.5628141 |  |  | 0.03522609 | 0.5628141 | 0.03765759 | 0.5628141 | 0.05932642 | 0.5628141
|  |  | 0.03774017 | 0.6030151 |  |  | 0.03774017 | 0.6030151 | 0.04420216 | 0.6030151 | 0.06840398 | 0.6030151
|  |  | 0.03920641 | 0.6432161 |  |  | 0.03920641 | 0.6432161 | 0.04662345 | 0.6432161 | 0.06733036 | 0.6432161
|  |  | 0.04061948 | 0.6834171 |  |  | 0.04061948 | 0.6834171 | 0.0489091 | 0.6834171 | 0.06959015 | 0.6834171
|  |  | 0.04247402 | 0.7236181 |  |  | 0.04247402 | 0.7236181 | 0.05004678 | 0.7236181 | 0.07716793 | 0.7236181
|  |  | 0.04926468 | 0.7638191 |  |  | 0.04926468 | 0.7638191 | 0.05052413 | 0.7638191 | 0.07704829 | 0.7638191
|  |  | 0.05048613 | 0.8040201 |  |  | 0.05048613 | 0.8040201 | 0.05082882 | 0.8040201 | 0.0817158 | 0.8040201
|  |  | 0.04963301 | 0.8442211 |  |  | 0.04963301 | 0.8442211 | 0.0544485 | 0.8442211 | 0.08865506 | 0.8442211
|  |  | 0.05319998 | 0.8844221 |  |  | 0.05319998 | 0.8844221 | 0.05437084 | 0.8844221 | 0.08885065 | 0.8844221
|  |  | 0.0576817 | 0.9246231 |  |  | 0.0576817 | 0.9246231 | 0.05558348 | 0.9246231 | 0.09078714 | 0.9246231
|  |  | 0.05757281 | 0.9648241 |  |  | 0.05757281 | 0.9648241 | 0.05957408 | 0.9648241 | 0.09244914 | 0.9648241
|  |  | 0.05786797 | 1.005025 |  |  | 0.05786797 | 1.005025 | 0.05983215 | 1.005025 | 0.09432121 | 1.005025
|  |  | 0.05906185 | 1.045226 |  |  | 0.05906185 | 1.045226 | 0.06049232 | 1.045226 | 0.09638795 | 1.045226
|  |  | 0.06164908 | 1.085427 |  |  | 0.06164908 | 1.085427 | 0.0586437 | 1.085427 | 0.09613393 | 1.085427
|  |  | 0.06612432 | 1.125628 |  |  | 0.06612432 | 1.125628 | 0.06178631 | 1.125628 | 0.0971113 | 1.125628
|  |  | 0.06648224 | 1.165829 |  |  | 0.06648224 | 1.165829 | 0.06242016 | 1.165829 | 0.09805461 | 1.165829
|  |  | 0.06571747 | 1.20603 |  |  | 0.06571747 | 1.20603 | 0.06404526 | 1.20603 | 0.1039854 | 1.20603
|  |  | 0.06532468 | 1.246231 |  |  | 0.06532468 | 1.246231 | 0.06366161 | 1.246231 | 0.1029036 | 1.246231
|  |  | 0.06829853 | 1.286432 |  |  | 0.06829853 | 1.286432 | 0.06526924 | 1.286432 | 0.1058093 | 1.286432
|  |  | 0.06913365 | 1.326633 |  |  | 0.06913365 | 1.326633 | 0.06236815 | 1.326633 | 0.1012025 | 1.326633
|  |  | 0.06782472 | 1.366834 |  |  | 0.06782472 | 1.366834 | 0.06495834 | 1.366834 | 0.1075832 | 1.366834
|  |  | 0.06936865 | 1.407035 |  |  | 0.06936865 | 1.407035 | 0.06653985 | 1.407035 | 0.1069514 | 1.407035
|  |  | 0.06935697 | 1.447236 |  |  | 0.06935697 | 1.447236 | 0.06361266 | 1.447236 | 0.1053072 | 1.447236
|  |  | 0.07083957 | 1.487437 |  |  | 0.07083957 | 1.487437 | 0.06417681 | 1.487437 | 0.1081505 | 1.487437
|  |  | 0.07231646 | 1.527638 |  |  | 0.07231646 | 1.527638 | 0.06673228 | 1.527638 | 0.1069813 | 1.527638
|  |  | 0.07478766 | 1.567839 |  |  | 0.07478766 | 1.567839 | 0.06777911 | 1.567839 | 0.1082998 | 1.567839
|  |  | 0.07425315 | 1.60804 |  |  | 0.07425315 | 1.60804 | 0.06581729 | 1.60804 | 0.1111058 | 1.60804
|  |  | 0.07571295 | 1.648241 |  |  | 0.07571295 | 1.648241 | 0.06834684 | 1.648241 | 0.1078994 | 1.648241
|  |  | 0.07566707 | 1.688442 |  |  | 0.07566707 | 1.688442 | 0.07086777 | 1.688442 | 0.1106807 | 1.688442
|  |  | 0.0741155 | 1.728643 |  |  | 0.0741155 | 1.728643 | 0.06988009 | 1.728643 | 0.1149496 | 1.728643
|  |  | 0.07555826 | 1.768844 |  |  | 0.07555826 | 1.768844 | 0.06938381 | 1.768844 | 0.1092061 | 1.768844
|  |  | 0.07299534 | 1.809045 |  |  | 0.07299534 | 1.809045 | 0.06937894 | 1.809045 | 0.1114502 | 1.809045
|  |  | 0.07542676 | 1.849246 |  |  | 0.07542676 | 1.849246 | 0.0728655 | 1.849246 | 0.1156821 | 1.849246
|  |  | 0.07835251 | 1.889447 |  |  | 0.07835251 | 1.889447 | 0.07134349 | 1.889447 | 0.1114016 | 1.889447
|  |  | 0.0757726 | 1.929648 |  |  | 0.0757726 | 1.929648 | 0.07181292 | 1.929648 | 0.1146088 | 1.929648
|  |  | 0.07918704 | 1.969849 |  |  | 0.07918704 | 1.969849 | 0.07427381 | 1.969849 | 0.1163038 | 1.969849
|  |  | 0.07909584 | 2.01005 |  |  | 0.07909584 | 2.01005 | 0.07372617 | 2.01005 | 0.1154864 | 2.01005
|  |  | 0.07599899 | 2.050251 |  |  | 0.07599899 | 2.050251 | 0.07517 | 2.050251 | 0.1171568 | 2.050251
|  |  | 0.0763965 | 2.090452 |  |  | 0.0763965 | 2.090452 | 0.07560533 | 2.090452 | 0.118815 | 2.090452
|  |  | 0.07828838 | 2.130653 |  |  | 0.07828838 | 2.130653 | 0.07253215 | 2.130653 | 0.1214609 | 2.130653
|  |  | 0.08067463 | 2.170854 |  |  | 0.08067463 | 2.170854 | 0.07545048 | 2.170854 | 0.1205945 | 2.170854
|  |  | 0.08005526 | 2.211055 |  |  | 0.08005526 | 2.211055 | 0.07386033 | 2.211055 | 0.118216 | 2.211055
|  |  | 0.07843027 | 2.251256 |  |  | 0.07843027 | 2.251256 | 0.07576172 | 2.251256 | 0.1233253 | 2.251256
|  |  | 0.07779967 | 2.291457 |  |  | 0.07779967 | 2.291457 | 0.07515465 | 2.291457 | 0.1244224 | 2.291457
|  |  | 0.08066346 | 2.331658 |  |  | 0.08066346 | 2.331658 | 0.07503913 | 2.331658 | 0.1245073 | 2.331658
|  |  | 0.08302165 | 2.371859 |  |  | 0.08302165 | 2.371859 | 0.07841518 | 2.371859 | 0.1205801 | 2.371859
|  |  | 0.08087424 | 2.41206 |  |  | 0.08087424 | 2.41206 | 0.0787828 | 2.41206 | 0.1256407 | 2.41206
|  |  | 0.08322123 | 2.452261 |  |  | 0.08322123 | 2.452261 | 0.07514201 | 2.452261 | 0.1251893 | 2.452261
|  |  | 0.08306264 | 2.492462 |  |  | 0.08306264 | 2.492462 | 0.07899281 | 2.492462 | 0.1232257 | 2.492462
|  |  | 0.08339846 | 2.532663 |  |  | 0.08339846 | 2.532663 | 0.07583523 | 2.532663 | 0.12625 | 2.532663
|  |  | 0.08272871 | 2.572864 |  |  | 0.08272871 | 2.572864 | 0.07816926 | 2.572864 | 0.1232622 | 2.572864
|  |  | 0.08455338 | 2.613065 |  |  | 0.08455338 | 2.613065 | 0.07949492 | 2.613065 | 0.1267623 | 2.613065
|  |  | 0.08087248 | 2.653266 |  |  | 0.08087248 | 2.653266 | 0.08031223 | 2.653266 | 0.1227504 | 2.653266
|  |  | 0.08468602 | 2.693467 |  |  | 0.08468602 | 2.693467 | 0.08062118 | 2.693467 | 0.1287264 | 2.693467
|  |  | 0.084494 | 2.733668 |  |  | 0.084494 | 2.733668 | 0.0799218 | 2.733668 | 0.1271904 | 2.733668
|  |  | 0.08179643 | 2.773869 |  |  | 0.08179643 | 2.773869 | 0.08171409 | 2.773869 | 0.1281424 | 2.773869
|  |  | 0.08359331 | 2.81407 |  |  | 0.08359331 | 2.81407 | 0.08049807 | 2.81407 | 0.1250824 | 2.81407
|  |  | 0.08438464 | 2.854271 |  |  | 0.08438464 | 2.854271 | 0.08177374 | 2.854271 | 0.1315103 | 2.854271
|  |  | 0.08717044 | 2.894472 |  |  | 0.08717044 | 2.894472 | 0.08104112 | 2.894472 | 0.1274263 | 2.894472
|  |  | 0.0834507 | 2.934673 |  |  | 0.0834507 | 2.934673 | 0.07980022 | 2.934673 | 0.1278304 | 2.934673
|  |  | 0.08322543 | 2.974874 |  |  | 0.08322543 | 2.974874 | 0.08305104 | 2.974874 | 0.1312225 | 2.974874
|  |  | 0.08399464 | 3.015075 |  |  | 0.08399464 | 3.015075 | 0.08229361 | 3.015075 | 0.1311026 | 3.015075
|  |  | 0.08725833 | 3.055276 |  |  | 0.08725833 | 3.055276 | 0.08352792 | 3.055276 | 0.1314709 | 3.055276
|  |  | 0.08601651 | 3.095477 |  |  | 0.08601651 | 3.095477 | 0.08275399 | 3.095477 | 0.1323272 | 3.095477
|  |  | 0.08476918 | 3.135678 |  |  | 0.08476918 | 3.135678 | 0.08047184 | 3.135678 | 0.1311716 | 3.135678
|  |  | 0.08701634 | 3.175879 |  |  | 0.08701634 | 3.175879 | 0.08068147 | 3.175879 | 0.1315041 | 3.175879
|  |  | 0.08475801 | 3.21608 |  |  | 0.08475801 | 3.21608 | 0.08088289 | 3.21608 | 0.1348248 | 3.21608
|  |  | 0.08749418 | 3.256281 |  |  | 0.08749418 | 3.256281 | 0.08157611 | 3.256281 | 0.1286336 | 3.256281
|  |  | 0.08972486 | 3.296482 |  |  | 0.08972486 | 3.296482 | 0.08076116 | 3.296482 | 0.1304306 | 3.296482
|  |  | 0.08995006 | 3.336683 |  |  | 0.08995006 | 3.336683 | 0.08493802 | 3.336683 | 0.1297157 | 3.336683
|  |  | 0.08766978 | 3.376884 |  |  | 0.08766978 | 3.376884 | 0.08210673 | 3.376884 | 0.1334891 | 3.376884
|  |  | 0.08688402 | 3.417085 |  |  | 0.08688402 | 3.417085 | 0.08376728 | 3.417085 | 0.1357506 | 3.417085
|  |  | 0.0875928 | 3.457286 |  |  | 0.0875928 | 3.457286 | 0.08491969 | 3.457286 | 0.1345003 | 3.457286
|  |  | 0.08829611 | 3.497487 |  |  | 0.08829611 | 3.497487 | 0.08356398 | 3.497487 | 0.1327383 | 3.497487
|  |  | 0.08699396 | 3.537688 |  |  | 0.08699396 | 3.537688 | 0.08220014 | 3.537688 | 0.1334645 | 3.537688
|  |  | 0.08918635 | 3.577889 |  |  | 0.08918635 | 3.577889 | 0.08382819 | 3.577889 | 0.1331789 | 3.577889
|  |  | 0.0898733 | 3.61809 |  |  | 0.0898733 | 3.61809 | 0.08544815 | 3.61809 | 0.1323817 | 3.61809
|  |  | 0.08705481 | 3.658291 |  |  | 0.08705481 | 3.658291 | 0.08406002 | 3.658291 | 0.1325727 | 3.658291
|  |  | 0.08973087 | 3.698492 |  |  | 0.08973087 | 3.698492 | 0.08516381 | 3.698492 | 0.135752 | 3.698492
|  |  | 0.0904015 | 3.738693 |  |  | 0.0904015 | 3.738693 | 0.08625954 | 3.738693 | 0.1314195 | 3.738693
|  |  | 0.0880667 | 3.778894 |  |  | 0.0880667 | 3.778894 | 0.08484722 | 3.778894 | 0.1380755 | 3.778894
|  |  | 0.09122647 | 3.819095 |  |  | 0.09122647 | 3.819095 | 0.08342685 | 3.819095 | 0.1372197 | 3.819095
|  |  | 0.09038083 | 3.859296 |  |  | 0.09038083 | 3.859296 | 0.08299845 | 3.859296 | 0.1358523 | 3.859296
|  |  | 0.08852977 | 3.899497 |  |  | 0.08852977 | 3.899497 | 0.08506203 | 3.899497 | 0.1369733 | 3.899497
|  |  | 0.0921733 | 3.939698 |  |  | 0.0921733 | 3.939698 | 0.0831176 | 3.939698 | 0.1340826 | 3.939698
|  |  | 0.09131142 | 3.979899 |  |  | 0.09131142 | 3.979899 | 0.08566517 | 3.979899 | 0.1326803 | 3.979899
|  |  | 0.09194415 | 4.020101 |  |  | 0.09194415 | 4.020101 | 0.08670475 | 4.020101 | 0.1342665 | 4.020101
|  |  | 0.09057148 | 4.060302 |  |  | 0.09057148 | 4.060302 | 0.08573635 | 4.060302 | 0.136341 | 4.060302
|  |  | 0.08869342 | 4.100503 |  |  | 0.08869342 | 4.100503 | 0.08525999 | 4.100503 | 0.134404 | 4.100503
|  |  | 0.08930997 | 4.140704 |  |  | 0.08930997 | 4.140704 | 0.08577567 | 4.140704 | 0.1334554 | 4.140704
|  |  | 0.09142115 | 4.180905 |  |  | 0.09142115 | 4.180905 | 0.08628341 | 4.180905 | 0.1379953 | 4.180905
|  |  | 0.09302695 | 4.221106 |  |  | 0.09302695 | 4.221106 | 0.08528417 | 4.221106 | 0.1370236 | 4.221106
|  |  | 0.09312738 | 4.261307 |  |  | 0.09312738 | 4.261307 | 0.08528319 | 4.261307 | 0.1370404 | 4.261307
|  |  | 0.08922245 | 4.301508 |  |  | 0.08922245 | 4.301508 | 0.08528127 | 4.301508 | 0.1340457 | 4.301508
|  |  | 0.08981215 | 4.341709 |  |  | 0.08981215 | 4.341709 | 0.08677842 | 4.341709 | 0.139034 | 4.341709
|  |  | 0.0903965 | 4.38191 |  |  | 0.0903965 | 4.38191 | 0.08477465 | 4.38191 | 0.1345009 | 4.38191
|  |  | 0.0929755 | 4.422111 |  |  | 0.0929755 | 4.422111 | 0.08426996 | 4.422111 | 0.1369473 | 4.422111
|  |  | 0.09204916 | 4.462312 |  |  | 0.09204916 | 4.462312 | 0.08276439 | 4.462312 | 0.1373741 | 4.462312
|  |  | 0.09161747 | 4.502513 |  |  | 0.09161747 | 4.502513 | 0.08425792 | 4.502513 | 0.134782 | 4.502513
|  |  | 0.09268045 | 4.542714 |  |  | 0.09268045 | 4.542714 | 0.08425058 | 4.542714 | 0.135672 | 4.542714
|  |  | 0.0932381 | 4.582915 |  |  | 0.0932381 | 4.582915 | 0.08674237 | 4.582915 | 0.1355447 | 4.582915
|  |  | 0.09079042 | 4.623116 |  |  | 0.09079042 | 4.623116 | 0.08523332 | 4.623116 | 0.1329012 | 4.623116
|  |  | 0.08983742 | 4.663317 |  |  | 0.08983742 | 4.663317 | 0.08372342 | 4.663317 | 0.1382421 | 4.663317
|  |  | 0.09387911 | 4.703518 |  |  | 0.09387911 | 4.703518 | 0.08371269 | 4.703518 | 0.1335684 | 4.703518
|  |  | 0.08991548 | 4.743719 |  |  | 0.08991548 | 4.743719 | 0.08420115 | 4.743719 | 0.1328809 | 4.743719
|  |  | 0.09344656 | 4.78392 |  |  | 0.09344656 | 4.78392 | 0.0856888 | 4.78392 | 0.1326803 | 4.78392
|  |  | 0.09447233 | 4.824121 |  |  | 0.09447233 | 4.824121 | 0.08467565 | 4.824121 | 0.1374676 | 4.824121
|  |  | 0.0939928 | 4.864322 |  |  | 0.0939928 | 4.864322 | 0.08516172 | 4.864322 | 0.1372435 | 4.864322
|  |  | 0.09000798 | 4.904523 |  |  | 0.09000798 | 4.904523 | 0.08264701 | 4.904523 | 0.1350089 | 4.904523
|  |  | 0.09001788 | 4.944724 |  |  | 0.09001788 | 4.944724 | 0.08613154 | 4.944724 | 0.1362646 | 4.944724
|  |  | 0.0900225 | 4.984925 |  |  | 0.0900225 | 4.984925 | 0.08461533 | 4.984925 | 0.1320115 | 4.984925
|  |  | 0.09101923 | 5.025126 |  |  | 0.09101923 | 5.025126 | 0.08259837 | 5.025126 | 0.1352503 | 5.025126
|  |  | 0.09199883 | 5.065327 |  |  | 0.09199883 | 5.065327 | 0.08308069 | 5.065327 | 0.1354819 | 5.065327
|  |  | 0.09296161 | 5.105528 |  |  | 0.09296161 | 5.105528 | 0.08406229 | 5.105528 | 0.1322072 | 5.105528
|  |  | 0.08990884 | 5.145729 |  |  | 0.08990884 | 5.145729 | 0.08554319 | 5.145729 | 0.130927 | 5.145729
|  |  | 0.09034182 | 5.18593 |  |  | 0.09034182 | 5.18593 | 0.08302339 | 5.18593 | 0.1346421 | 5.18593
|  |  | 0.09426181 | 5.226131 |  |  | 0.09426181 | 5.226131 | 0.08400291 | 5.226131 | 0.1298533 | 5.226131
|  |  | 0.08967009 | 5.266332 |  |  | 0.08967009 | 5.266332 | 0.08398176 | 5.266332 | 0.1300614 | 5.266332
|  |  | 0.09006795 | 5.306533 |  |  | 0.09006795 | 5.306533 | 0.08595995 | 5.306533 | 0.1332674 | 5.306533
|  |  | 0.09395666 | 5.346734 |  |  | 0.09395666 | 5.346734 | 0.08393749 | 5.346734 | 0.127972 | 5.346734
|  |  | 0.09333751 | 5.386935 |  |  | 0.09333751 | 5.386935 | 0.08491439 | 5.386935 | 0.131676 | 5.386935
|  |  | 0.09021176 | 5.427136 |  |  | 0.09021176 | 5.427136 | 0.08239067 | 5.427136 | 0.1298803 | 5.427136
|  |  | 0.09308071 | 5.467337 |  |  | 0.09308071 | 5.467337 | 0.08436634 | 5.467337 | 0.1325858 | 5.467337
|  |  | 0.09044563 | 5.507538 |  |  | 0.09044563 | 5.507538 | 0.0863414 | 5.507538 | 0.1287932 | 5.507538
|  |  | 0.0933078 | 5.547739 |  |  | 0.0933078 | 5.547739 | 0.08631587 | 5.547739 | 0.1300034 | 5.547739
|  |  | 0.0906685 | 5.58794 |  |  | 0.0906685 | 5.58794 | 0.08528976 | 5.58794 | 0.1317172 | 5.58794
|  |  | 0.090029 | 5.628141 |  |  | 0.090029 | 5.628141 | 0.08376308 | 5.628141 | 0.1299354 | 5.628141
|  |  | 0.0908906 | 5.668342 |  |  | 0.0908906 | 5.668342 | 0.08223585 | 5.668342 | 0.1251589 | 5.668342
|  |  | 0.09275456 | 5.708543 |  |  | 0.09275456 | 5.708543 | 0.08420807 | 5.708543 | 0.1308886 | 5.708543
|  |  | 0.08962216 | 5.748744 |  |  | 0.08962216 | 5.748744 | 0.08367975 | 5.748744 | 0.1256251 | 5.748744
|  |  | 0.09149469 | 5.788945 |  |  | 0.09149469 | 5.788945 | 0.08315091 | 5.788945 | 0.1263694 | 5.788945
|  |  | 0.09237342 | 5.829146 |  |  | 0.09237342 | 5.829146 | 0.08362156 | 5.829146 | 0.1276224 | 5.829146
|  |  | 0.09025964 | 5.869347 |  |  | 0.09025964 | 5.869347 | 0.08509171 | 5.869347 | 0.1248847 | 5.869347
|  |  | 0.08815435 | 5.909548 |  |  | 0.08815435 | 5.909548 | 0.08206136 | 5.909548 | 0.1246574 | 5.909548
|  |  | 0.08805184 | 5.949749 |  |  | 0.08805184 | 5.949749 | 0.08503054 | 5.949749 | 0.1259411 | 5.949749
|  |  | 0.09094941 | 5.98995 |  |  | 0.09094941 | 5.98995 | 0.08499926 | 5.98995 | 0.1252367 | 5.98995
|  |  | 0.08834706 | 6.030151 |  |  | 0.08834706 | 6.030151 | 0.08246752 | 6.030151 | 0.1265451 | 6.030151
|  |  | 0.0907448 | 6.070352 |  |  | 0.0907448 | 6.070352 | 0.08443533 | 6.070352 | 0.1233671 | 6.070352
|  |  | 0.08764261 | 6.110553 |  |  | 0.08764261 | 6.110553 | 0.08190271 | 6.110553 | 0.1272035 | 6.110553
|  |  | 0.09104051 | 6.150754 |  |  | 0.09104051 | 6.150754 | 0.08186967 | 6.150754 | 0.1255551 | 6.150754
|  |  | 0.08793849 | 6.190955 |  |  | 0.08793849 | 6.190955 | 0.08383622 | 6.190955 | 0.1274229 | 6.190955
|  |  | 0.08733656 | 6.231156 |  |  | 0.08733656 | 6.231156 | 0.08530237 | 6.231156 | 0.1238024 | 6.231156
|  |  | 0.08723472 | 6.271357 |  |  | 0.08723472 | 6.271357 | 0.08576813 | 6.271357 | 0.1226829 | 6.271357
|  |  | 0.08663297 | 6.311558 |  |  | 0.08663297 | 6.311558 | 0.08423352 | 6.311558 | 0.1280639 | 6.311558
|  |  | 0.08953131 | 6.351759 |  |  | 0.08953131 | 6.351759 | 0.08519854 | 6.351759 | 0.1259455 | 6.351759
|  |  | 0.08842974 | 6.39196 |  |  | 0.08842974 | 6.39196 | 0.08516321 | 6.39196 | 0.1243278 | 6.39196
|  |  | 0.08632827 | 6.432161 |  |  | 0.08632827 | 6.432161 | 0.08362606 | 6.432161 | 0.1232109 | 6.432161
|  |  | 0.0877269 | 6.472362 |  |  | 0.0877269 | 6.472362 | 0.08308411 | 6.472362 | 0.1230949 | 6.472362
|  |  | 0.09012562 | 6.512563 |  |  | 0.09012562 | 6.512563 | 0.08453739 | 6.512563 | 0.1214798 | 6.512563
|  |  | 0.08652444 | 6.552764 |  |  | 0.08652444 | 6.552764 | 0.08148601 | 6.552764 | 0.1273657 | 6.552764
|  |  | 0.08592336 | 6.592965 |  |  | 0.08592336 | 6.592965 | 0.08193011 | 6.592965 | 0.1212528 | 6.592965
|  |  | 0.08632239 | 6.633166 |  |  | 0.08632239 | 6.633166 | 0.08386981 | 6.633166 | 0.1241411 | 6.633166
|  |  | 0.08922151 | 6.673367 |  |  | 0.08922151 | 6.673367 | 0.08230523 | 6.673367 | 0.1230307 | 6.673367
|  |  | 0.08562075 | 6.713568 |  |  | 0.08562075 | 6.713568 | 0.08323649 | 6.713568 | 0.1274216 | 6.713568
|  |  | 0.08902009 | 6.753769 |  |  | 0.08902009 | 6.753769 | 0.08466372 | 6.753769 | 0.1238139 | 6.753769
|  |  | 0.08541954 | 6.79397 |  |  | 0.08541954 | 6.79397 | 0.08458703 | 6.79397 | 0.1262078 | 6.79397
|  |  | 0.08681909 | 6.834171 |  |  | 0.08681909 | 6.834171 | 0.08400656 | 6.834171 | 0.1271033 | 6.834171
|  |  | 0.08921876 | 6.874372 |  |  | 0.08921876 | 6.874372 | 0.08392242 | 6.874372 | 0.1240005 | 6.874372
|  |  | 0.08761855 | 6.914573 |  |  | 0.08761855 | 6.914573 | 0.08283474 | 6.914573 | 0.1213995 | 6.914573
|  |  | 0.08951845 | 6.954774 |  |  | 0.08951845 | 6.954774 | 0.08474364 | 6.954774 | 0.1223003 | 6.954774
|  |  | 0.08591846 | 6.994975 |  |  | 0.08591846 | 6.994975 | 0.08164924 | 6.994975 | 0.1217031 | 6.994975
|  |  | 0.08831859 | 7.035176 |  |  | 0.08831859 | 7.035176 | 0.08255167 | 7.035176 | 0.1251078 | 7.035176
|  |  | 0.08821884 | 7.075377 |  |  | 0.08821884 | 7.075377 | 0.08245105 | 7.075377 | 0.1225147 | 7.075377
|  |  | 0.08761921 | 7.115578 |  |  | 0.08761921 | 7.115578 | 0.0818475 | 7.115578 | 0.1249238 | 7.115578
|  |  | 0.08701971 | 7.155779 |  |  | 0.08701971 | 7.155779 | 0.08174114 | 7.155779 | 0.1208351 | 7.155779
|  |  | 0.08642032 | 7.19598 |  |  | 0.08642032 | 7.19598 | 0.0831321 | 7.19598 | 0.1222487 | 7.19598
|  |  | 0.08632107 | 7.236181 |  |  | 0.08632107 | 7.236181 | 0.08302051 | 7.236181 | 0.1216648 | 7.236181
|  |  | 0.08422194 | 7.276382 |  |  | 0.08422194 | 7.276382 | 0.08340647 | 7.276382 | 0.1205834 | 7.276382
|  |  | 0.08662293 | 7.316583 |  |  | 0.08662293 | 7.316583 | 0.07979012 | 7.316583 | 0.1205046 | 7.316583
|  |  | 0.08752406 | 7.356784 |  |  | 0.08752406 | 7.356784 | 0.07967158 | 7.356784 | 0.1224285 | 7.356784
|  |  | 0.08692532 | 7.396985 |  |  | 0.08692532 | 7.396985 | 0.08005097 | 7.396985 | 0.1238551 | 7.396985
|  |  | 0.08682671 | 7.437186 |  |  | 0.08682671 | 7.437186 | 0.08042842 | 7.437186 | 0.1237846 | 7.437186
|  |  | 0.08622824 | 7.477387 |  |  | 0.08622824 | 7.477387 | 0.08180405 | 7.477387 | 0.123717 | 7.477387
|  |  | 0.0876299 | 7.517588 |  |  | 0.0876299 | 7.517588 | 0.08017797 | 7.517588 | 0.1196524 | 7.517588
|  |  | 0.08653171 | 7.557789 |  |  | 0.08653171 | 7.557789 | 0.08155032 | 7.557789 | 0.1190909 | 7.557789
|  |  | 0.08543365 | 7.59799 |  |  | 0.08543365 | 7.59799 | 0.08042121 | 7.59799 | 0.1220325 | 7.59799
|  |  | 0.08733573 | 7.638191 |  |  | 0.08733573 | 7.638191 | 0.08029078 | 7.638191 | 0.1239774 | 7.638191
|  |  | 0.08673795 | 7.678392 |  |  | 0.08673795 | 7.678392 | 0.08115913 | 7.678392 | 0.1244256 | 7.678392
|  |  | 0.08714032 | 7.718593 |  |  | 0.08714032 | 7.718593 | 0.08102641 | 7.718593 | 0.1203773 | 7.718593
|  |  | 0.08354283 | 7.758794 |  |  | 0.08354283 | 7.758794 | 0.08189271 | 7.758794 | 0.1253324 | 7.758794
|  |  | 0.08644549 | 7.798995 |  |  | 0.08644549 | 7.798995 | 0.08175818 | 7.798995 | 0.1237911 | 7.798995
|  |  | 0.08484829 | 7.839196 |  |  | 0.08484829 | 7.839196 | 0.08012294 | 7.839196 | 0.1217535 | 7.839196
|  |  | 0.08575125 | 7.879397 |  |  | 0.08575125 | 7.879397 | 0.0799871 | 7.879397 | 0.1212196 | 7.879397
|  |  | 0.08315436 | 7.919598 |  |  | 0.08315436 | 7.919598 | 0.08185079 | 7.919598 | 0.1191895 | 7.919598
|  |  | 0.08255762 | 7.959799 |  |  | 0.08255762 | 7.959799 | 0.08121413 | 7.959799 | 0.1196633 | 7.959799
|  |  | 0.08446104 | 8 |  |  | 0.08446104 | 8 | 0.07757724 | 8 | 0.1191412 | 8