## 1
Общество с ограниченной ответственностью "Инженерная геология" (ООО "ИнжГео") | [9 empty] | Общество с ограниченной ответственностью "Инженерная геология" (ООО "ИнжГео")
Юр. адрес: 117279, г. Москва, ул. Миклухо-Маклая, 36 а, этаж 5, пом. XXIII к. 76-84 | [9 empty] | Юр. адрес: 117279, г. Москва, ул. Миклухо-Маклая, 36 а, этаж 5, пом. XXIII к. 76-84
Телефон/факс +7 (495) 132-30-00, Адрес электронной почты inbox@inj-geo.ru | [9 empty] | Телефон/факс +7 (495) 132-30-00, Адрес электронной почты inbox@inj-geo.ru
Испытательная лаборатория ООО «ИнжГео» | [9 empty] | Испытательная лаборатория ООО «ИнжГео»
Адрес места осуществления деятельности лаборатории: г. Москва, просп. Вернадского, д. 51, стр. 1 | [9 empty] | Адрес места осуществления деятельности лаборатории: г. Москва, просп. Вернадского, д. 51, стр. 1
Телефон +7(910)4557682, E-mail: slg85@mail.ru | [9 empty] | Телефон +7(910)4557682, E-mail: slg85@mail.ru
Протокол испытаний № 19-523-22 от 29-04-2022
Наименование и адрес заказчика: Переход трубопровода через р. Енисей
Наименование объекта: ООО Регионстрой
Наименование используемого метода/методики: ГОСТ 12248.4-2020 | [9 empty] | Наименование используемого метода/методики: ГОСТ 12248.3-2020
Условия проведения испытания: температура окружающей среды (18 - 25)0С, влажность воздуха (40 - 75)% | [9 empty] | Условия проведения испытания: температура окружающей среды (18 - 25)0С, влажность воздуха (40 - 75)%
Дата получение объекта подлежащего испытаниям: 07.04.2022
Дата испытания: 07.04.2022-29.04.2022
Испытание грунтов методом трехосного сжатия | [9 empty] | Испытание грунтов методом трехосного сжатия
Лабораторный номер: |  |  |  |  | We, д.е. = |  |  |  |  | Лабораторный номер: |  | 52335.0 |  |  |  | We, д.е. = | 0.268988716
Номер скважины: |  |  |  |  | ρ, г/см3 = |  |  |  |  | Номер скважины: |  | BH-101 |  |  |  | ρ, г/см3 = | 1.77
Глубина отбора, м: |  |  |  |  | ρs, г/см3 = |  |  |  |  | Глубина отбора, м: |  | 2.3 |  |  |  | ρs, г/см3 = | 2.74
Наименование грунта: |  |  |  |  | e, д.е. = |  |  |  |  | Наименование грунта: |  | Суглинок щебенистый, мягкопластичный, легкий пылеватый |  |  |  | e, д.е. = | 1.05
Схема проведения опыта: |  |  |  |  | IL, д.е. = |  |  |  |  | Схема проведения опыта: |  | КД |  |  |  | IL, д.е. = | 0.71
Результаты испытаний | [9 empty] | Результаты испытаний
[11 empty] | Нормальное напряжение σ, МПа | Касательное напряжение t, МПа | tg ϕ | Угол внутреннего трения ϕ, град. | Удельное сцепление C, МПа
[11 empty] | 0.1 | 0.5639248 | [5 empty] | 1
[11 empty] | 0.15 | 0.5833871
|  | Модуль деформации, МПа: | [8 empty] | 0.2 | 0.5728495
Е0=
E50 =
|  | Коэф. Поперечной деформации, ϑ = | [8 empty] | Эффективные значения угла внутреннего трения и удельного сцепления ϕ', С'
[11 empty] | ϕ', град. = | 5.1
[11 empty] | С', МПа = | 0.56
| Исполнитель: |  |  |  |  | Морозов Д.С. |  |  |  |  | Исполнитель: |  |  |  |  | Морозов Д.С.
| Начальник исп. лаборатории: |  |  |  |  | Семиколенова Л.Г. |  |  |  |  | Начальник исп. лаборатории: |  |  |  |  | Семиколенова Л.Г.
Лист 1 , всего листов 2 | [9 empty] | Лист 2 , всего листов 2
Частичное воспроизведение протокола испытаний без письменного разрешения ООО «ИнжГео» ЗАПРЕЩАЕТСЯ | [9 empty] | Частичное воспроизведение протокола испытаний без письменного разрешения ООО «ИнжГео» ЗАПРЕЩАЕТСЯ
|  |  | второй график |  | первый график
|  |  | dev | eps | sigma |  | dev1 | eps1 | dev2 | eps2 | dev3 | eps3
|  |  | 0 | 0 |  |  | 0 | 0 | 0 | 0 | 0 | 0
|  |  | 0.01109724 | 0.04020101 |  |  | 0.01109724 | 0.04020101 | 0.009295594 | 0.04020101 | 0.01070613 | 0.04020101
|  |  | 0.01670648 | 0.08040201 |  |  | 0.01670648 | 0.08040201 | 0.02151739 | 0.08040201 | 0.01344612 | 0.08040201
|  |  | 0.02081492 | 0.120603 |  |  | 0.02081492 | 0.120603 | 0.01816231 | 0.120603 | 0.03419186 | 0.120603
|  |  | 0.04290977 | 0.160804 |  |  | 0.04290977 | 0.160804 | 0.02422725 | 0.160804 | 0.04141527 | 0.160804
|  |  | 0.04097823 | 0.201005 |  |  | 0.04097823 | 0.201005 | 0.04670914 | 0.201005 | 0.06458827 | 0.201005
|  |  | 0.0750075 | 0.241206 |  |  | 0.0750075 | 0.241206 | 0.06260487 | 0.241206 | 0.09168276 | 0.241206
|  |  | 0.06648478 | 0.281407 |  |  | 0.06648478 | 0.281407 | 0.06491137 | 0.281407 | 0.1186707 | 0.281407
|  |  | 0.08739727 | 0.321608 |  |  | 0.08739727 | 0.321608 | 0.07662554 | 0.321608 | 0.1175239 | 0.321608
|  |  | 0.1052322 | 0.361809 |  |  | 0.1052322 | 0.361809 | 0.0902443 | 0.361809 | 0.1377144 | 0.361809
|  |  | 0.1219767 | 0.4020101 |  |  | 0.1219767 | 0.4020101 | 0.09376456 | 0.4020101 | 0.160714 | 0.4020101
|  |  | 0.130118 | 0.4422111 |  |  | 0.130118 | 0.4422111 | 0.1006832 | 0.4422111 | 0.1789947 | 0.4422111
|  |  | 0.1516434 | 0.4824121 |  |  | 0.1516434 | 0.4824121 | 0.1179972 | 0.4824121 | 0.1980283 | 0.4824121
|  |  | 0.16054 | 0.5226131 |  |  | 0.16054 | 0.5226131 | 0.1387034 | 0.5226131 | 0.2177868 | 0.5226131
|  |  | 0.156795 | 0.5628141 |  |  | 0.156795 | 0.5628141 | 0.1472988 | 0.5628141 | 0.2147422 | 0.5628141
|  |  | 0.1783956 | 0.6030151 |  |  | 0.1783956 | 0.6030151 | 0.1452802 | 0.6030151 | 0.2288662 | 0.6030151
|  |  | 0.202829 | 0.6432161 |  |  | 0.202829 | 0.6432161 | 0.1726446 | 0.6432161 | 0.2496309 | 0.6432161
|  |  | 0.1930825 | 0.6834171 |  |  | 0.1930825 | 0.6834171 | 0.1848889 | 0.6834171 | 0.2680081 | 0.6834171
|  |  | 0.2271432 | 0.7236181 |  |  | 0.2271432 | 0.7236181 | 0.1780099 | 0.7236181 | 0.2899698 | 0.7236181
|  |  | 0.2174983 | 0.7638191 |  |  | 0.2174983 | 0.7638191 | 0.1935047 | 0.7638191 | 0.2914878 | 0.7638191
|  |  | 0.2291351 | 0.8040201 |  |  | 0.2291351 | 0.8040201 | 0.2008701 | 0.8040201 | 0.2910341 | 0.8040201
|  |  | 0.2345407 | 0.8442211 |  |  | 0.2345407 | 0.8442211 | 0.2216029 | 0.8442211 | 0.3220806 | 0.8442211
|  |  | 0.2442023 | 0.8844221 |  |  | 0.2442023 | 0.8844221 | 0.2147003 | 0.8844221 | 0.3345992 | 0.8844221
|  |  | 0.2681072 | 0.9246231 |  |  | 0.2681072 | 0.9246231 | 0.221659 | 0.9246231 | 0.3315618 | 0.9246231
|  |  | 0.2707425 | 0.9648241 |  |  | 0.2707425 | 0.9648241 | 0.2489759 | 0.9648241 | 0.3564403 | 0.9648241
|  |  | 0.2965955 | 1.005025 |  |  | 0.2965955 | 1.005025 | 0.255648 | 1.005025 | 0.3477066 | 1.005025
|  |  | 0.3076533 | 1.045226 |  |  | 0.3076533 | 1.045226 | 0.2666722 | 1.045226 | 0.3813328 | 1.045226
|  |  | 0.3164031 | 1.085427 |  |  | 0.3164031 | 1.085427 | 0.2600454 | 1.085427 | 0.3932906 | 1.085427
|  |  | 0.3243322 | 1.125628 |  |  | 0.3243322 | 1.125628 | 0.2727645 | 1.125628 | 0.3870519 | 1.125628
|  |  | 0.3144277 | 1.165829 |  |  | 0.3144277 | 1.165829 | 0.2923264 | 1.165829 | 0.3955888 | 1.165829
|  |  | 0.3336769 | 1.20603 |  |  | 0.3336769 | 1.20603 | 0.3007281 | 1.20603 | 0.411373 | 1.20603
|  |  | 0.3285669 | 1.246231 |  |  | 0.3285669 | 1.246231 | 0.2994664 | 1.246231 | 0.4083766 | 1.246231
|  |  | 0.343585 | 1.286432 |  |  | 0.343585 | 1.286432 | 0.3050382 | 1.286432 | 0.4200714 | 1.286432
|  |  | 0.3677183 | 1.326633 |  |  | 0.3677183 | 1.326633 | 0.3129405 | 1.326633 | 0.417105 | 1.326633
|  |  | 0.3594541 | 1.366834 |  |  | 0.3594541 | 1.366834 | 0.3236702 | 1.366834 | 0.418541 | 1.366834
|  |  | 0.3637795 | 1.407035 |  |  | 0.3637795 | 1.407035 | 0.3242242 | 1.407035 | 0.4254236 | 1.407035
|  |  | 0.3691818 | 1.447236 |  |  | 0.3691818 | 1.447236 | 0.3315993 | 1.447236 | 0.4177517 | 1.447236
|  |  | 0.3786482 | 1.487437 |  |  | 0.3786482 | 1.487437 | 0.3582926 | 1.487437 | 0.4360246 | 1.487437
|  |  | 0.3741658 | 1.527638 |  |  | 0.3741658 | 1.527638 | 0.3463009 | 1.527638 | 0.4372412 | 1.527638
|  |  | 0.3842219 | 1.567839 |  |  | 0.3842219 | 1.567839 | 0.3576212 | 1.567839 | 0.4464007 | 1.567839
|  |  | 0.4018127 | 1.60804 |  |  | 0.4018127 | 1.60804 | 0.3827502 | 1.60804 | 0.438502 | 1.60804
|  |  | 0.4022284 | 1.648241 |  |  | 0.4022284 | 1.648241 | 0.3886851 | 1.648241 | 0.4560443 | 1.648241
|  |  | 0.3866124 | 1.688442 |  |  | 0.3866124 | 1.688442 | 0.3904226 | 1.688442 | 0.4705266 | 1.688442
|  |  | 0.4064639 | 1.728643 |  |  | 0.4064639 | 1.728643 | 0.3844597 | 1.728643 | 0.4714479 | 1.728643
|  |  | 0.4077822 | 1.768844 |  |  | 0.4077822 | 1.768844 | 0.3982933 | 1.768844 | 0.4568075 | 1.768844
|  |  | 0.4245665 | 1.809045 |  |  | 0.4245665 | 1.809045 | 0.4104202 | 1.809045 | 0.4621042 | 1.809045
|  |  | 0.4133162 | 1.849246 |  |  | 0.4133162 | 1.849246 | 0.4123375 | 1.849246 | 0.4623372 | 1.849246
|  |  | 0.4195305 | 1.889447 |  |  | 0.4195305 | 1.889447 | 0.4145421 | 1.889447 | 0.4855056 | 1.889447
|  |  | 0.4292087 | 1.929648 |  |  | 0.4292087 | 1.929648 | 0.4265952 | 1.929648 | 0.4811084 | 1.929648
|  |  | 0.4188499 | 1.969849 |  |  | 0.4188499 | 1.969849 | 0.4236569 | 1.969849 | 0.4841447 | 1.969849
|  |  | 0.4274535 | 2.01005 |  |  | 0.4274535 | 2.01005 | 0.4362293 | 2.01005 | 0.4986135 | 2.01005
|  |  | 0.4455188 | 2.050251 |  |  | 0.4455188 | 2.050251 | 0.4403065 | 2.050251 | 0.489514 | 2.050251
|  |  | 0.444045 | 2.090452 |  |  | 0.444045 | 2.090452 | 0.4293825 | 2.090452 | 0.4918451 | 2.090452
|  |  | 0.4355313 | 2.130653 |  |  | 0.4355313 | 2.130653 | 0.4269514 | 2.130653 | 0.495606 | 2.130653
|  |  | 0.4394771 | 2.170854 |  |  | 0.4394771 | 2.170854 | 0.4580071 | 2.170854 | 0.5022956 | 2.170854
|  |  | 0.4418815 | 2.211055 |  |  | 0.4418815 | 2.211055 | 0.4480437 | 2.211055 | 0.5094132 | 2.211055
|  |  | 0.4452439 | 2.251256 |  |  | 0.4452439 | 2.251256 | 0.4670552 | 2.251256 | 0.5129577 | 2.251256
|  |  | 0.4415635 | 2.291457 |  |  | 0.4415635 | 2.291457 | 0.4725357 | 2.291457 | 0.5169282 | 2.291457
|  |  | 0.4683396 | 2.331658 |  |  | 0.4683396 | 2.331658 | 0.4704792 | 2.331658 | 0.5228238 | 2.331658
|  |  | 0.4660714 | 2.371859 |  |  | 0.4660714 | 2.371859 | 0.4758796 | 2.371859 | 0.5251436 | 2.371859
|  |  | 0.4622582 | 2.41206 |  |  | 0.4622582 | 2.41206 | 0.4667311 | 2.41206 | 0.5103866 | 2.41206
|  |  | 0.4598992 | 2.452261 |  |  | 0.4598992 | 2.452261 | 0.4765277 | 2.452261 | 0.5235518 | 2.452261
|  |  | 0.4669938 | 2.492462 |  |  | 0.4669938 | 2.492462 | 0.4882633 | 2.492462 | 0.5346384 | 2.492462
|  |  | 0.4830412 | 2.532663 |  |  | 0.4830412 | 2.532663 | 0.4884321 | 2.532663 | 0.5211454 | 2.532663
|  |  | 0.4785406 | 2.572864 |  |  | 0.4785406 | 2.572864 | 0.508528 | 2.572864 | 0.5365719 | 2.572864
|  |  | 0.4749913 | 2.613065 |  |  | 0.4749913 | 2.613065 | 0.505545 | 2.613065 | 0.5164169 | 2.613065
|  |  | 0.4903926 | 2.653266 |  |  | 0.4903926 | 2.653266 | 0.5144773 | 2.653266 | 0.5421796 | 2.653266
|  |  | 0.4827437 | 2.693467 |  |  | 0.4827437 | 2.693467 | 0.5143188 | 2.693467 | 0.5353589 | 2.693467
|  |  | 0.4880439 | 2.733668 |  |  | 0.4880439 | 2.733668 | 0.5135636 | 2.733668 | 0.5339539 | 2.733668
|  |  | 0.4902925 | 2.773869 |  |  | 0.4902925 | 2.773869 | 0.5282056 | 2.773869 | 0.5279638 | 2.773869
|  |  | 0.5004887 | 2.81407 |  |  | 0.5004887 | 2.81407 | 0.508739 | 2.81407 | 0.5413875 | 2.81407
|  |  | 0.4876318 | 2.854271 |  |  | 0.4876318 | 2.854271 | 0.5366577 | 2.854271 | 0.5277242 | 2.854271
|  |  | 0.485721 | 2.894472 |  |  | 0.485721 | 2.894472 | 0.5244557 | 2.894472 | 0.5419729 | 2.894472
|  |  | 0.4872556 | 2.934673 |  |  | 0.4872556 | 2.934673 | 0.5441272 | 2.934673 | 0.5566327 | 2.934673
|  |  | 0.5097349 | 2.974874 |  |  | 0.5097349 | 2.974874 | 0.5471661 | 2.974874 | 0.5442026 | 2.974874
|  |  | 0.5081581 | 3.015075 |  |  | 0.5081581 | 3.015075 | 0.5410664 | 3.015075 | 0.5341818 | 3.015075
|  |  | 0.5145245 | 3.055276 |  |  | 0.5145245 | 3.055276 | 0.5483222 | 3.055276 | 0.5460692 | 3.055276
|  |  | 0.5068333 | 3.095477 |  |  | 0.5068333 | 3.095477 | 0.5494275 | 3.095477 | 0.5413639 | 3.095477
|  |  | 0.5235839 | 3.135678 |  |  | 0.5235839 | 3.135678 | 0.5358764 | 3.135678 | 0.545565 | 3.135678
|  |  | 0.5277754 | 3.175879 |  |  | 0.5277754 | 3.175879 | 0.5466628 | 3.175879 | 0.5386717 | 3.175879
|  |  | 0.5174072 | 3.21608 |  |  | 0.5174072 | 3.21608 | 0.5612808 | 3.21608 | 0.5551828 | 3.21608
|  |  | 0.5099785 | 3.256281 |  |  | 0.5099785 | 3.256281 | 0.5617244 | 3.256281 | 0.5445976 | 3.256281
|  |  | 0.5119886 | 3.296482 |  |  | 0.5119886 | 3.296482 | 0.5604877 | 3.296482 | 0.5604151 | 3.296482
|  |  | 0.5314367 | 3.336683 |  |  | 0.5314367 | 3.336683 | 0.5715646 | 3.336683 | 0.5456342 | 3.336683
|  |  | 0.518322 | 3.376884 |  |  | 0.518322 | 3.376884 | 0.5699492 | 3.376884 | 0.5682542 | 3.376884
|  |  | 0.5316439 | 3.417085 |  |  | 0.5316439 | 3.417085 | 0.5516356 | 3.417085 | 0.5652741 | 3.417085
|  |  | 0.5294017 | 3.457286 |  |  | 0.5294017 | 3.457286 | 0.5626177 | 3.457286 | 0.5676929 | 3.457286
|  |  | 0.5350945 | 3.497487 |  |  | 0.5350945 | 3.497487 | 0.5753896 | 3.497487 | 0.5475097 | 3.497487
|  |  | 0.5237216 | 3.537688 |  |  | 0.5237216 | 3.537688 | 0.5809454 | 3.537688 | 0.5647236 | 3.537688
|  |  | 0.5217823 | 3.577889 |  |  | 0.5217823 | 3.577889 | 0.5802789 | 3.577889 | 0.5728495 | 3.577889
|  |  | 0.5252759 | 3.61809 |  |  | 0.5252759 | 3.61809 | 0.5703844 | 3.61809 | 0.5598458 | 3.61809
|  |  | 0.5252017 | 3.658291 |  |  | 0.5252017 | 3.658291 | 0.5833871 | 3.658291 | 0.5698111 | 3.658291
|  |  | 0.5360588 | 3.698492 |  |  | 0.5360588 | 3.698492 | 0.559387 | 3.698492 | 0.5612405 | 3.698492
|  |  | 0.5303465 | 3.738693 |  |  | 0.5303465 | 3.738693 | 0.5683793 | 3.738693 | 0.5501351 | 3.738693
|  |  | 0.5280642 | 3.778894 |  |  | 0.5280642 | 3.778894 | 0.5758548 | 3.778894 | 0.5549954 | 3.778894
|  |  | 0.540711 | 3.819095 |  |  | 0.540711 | 3.819095 | 0.5553141 | 3.819095 | 0.5628225 | 3.819095
|  |  | 0.5457863 | 3.859296 |  |  | 0.5457863 | 3.859296 | 0.5602576 | 3.859296 | 0.5706171 | 3.859296
|  |  | 0.5402892 | 3.899497 |  |  | 0.5402892 | 3.899497 | 0.5641855 | 3.899497 | 0.56588 | 3.899497
|  |  | 0.5367192 | 3.939698 |  |  | 0.5367192 | 3.939698 | 0.5595985 | 3.939698 | 0.560112 | 3.939698
|  |  | 0.5525753 | 3.979899 |  |  | 0.5525753 | 3.979899 | 0.5589968 | 3.979899 | 0.564814 | 3.979899
|  |  | 0.5323569 | 4.020101 |  |  | 0.5323569 | 4.020101 | 0.5663808 | 4.020101 | 0.5584869 | 4.020101
|  |  | 0.5605633 | 4.060302 |  |  | 0.5605633 | 4.060302 | 0.5582511 | 4.060302 | 0.5656313 | 4.060302
|  |  | 0.5466937 | 4.100503 |  |  | 0.5466937 | 4.100503 | 0.5536078 | 4.100503 | 0.5527483 | 4.100503
|  |  | 0.5477473 | 4.140704 |  |  | 0.5477473 | 4.140704 | 0.5619516 | 4.140704 | 0.5663384 | 4.140704
|  |  | 0.5622235 | 4.180905 |  |  | 0.5622235 | 4.180905 | 0.5662827 | 4.180905 | 0.5449027 | 4.180905
|  |  | 0.5406214 | 4.221106 |  |  | 0.5406214 | 4.221106 | 0.5756016 | 4.221106 | 0.541942 | 4.221106
|  |  | 0.5554404 | 4.261307 |  |  | 0.5554404 | 4.261307 | 0.5634086 | 4.261307 | 0.5599569 | 4.261307
|  |  | 0.5626798 | 4.301508 |  |  | 0.5626798 | 4.301508 | 0.5717042 | 4.301508 | 0.5539485 | 4.301508
|  |  | 0.5488387 | 4.341709 |  |  | 0.5488387 | 4.341709 | 0.5679888 | 4.341709 | 0.5644174 | 4.341709
|  |  | 0.5639248 | 4.38191 |  |  | 0.5639248 | 4.38191 | 0.5792627 | 4.38191 | 0.5518646 | 4.38191
|  |  | 0.5424245 | 4.422111 |  |  | 0.5424245 | 4.422111 | 0.5710264 | 4.422111 | 0.5537908 | 4.422111
|  |  | 0.5614226 | 4.462312 |  |  | 0.5614226 | 4.462312 | 0.5532803 | 4.462312 | 0.5461969 | 4.462312
|  |  | 0.5414191 | 4.502513 |  |  | 0.5414191 | 4.502513 | 0.5605248 | 4.502513 | 0.5465836 | 4.502513
|  |  | 0.5374138 | 4.542714 |  |  | 0.5374138 | 4.542714 | 0.5787602 | 4.542714 | 0.5619519 | 4.542714
|  |  | 0.550407 | 4.582915 |  |  | 0.550407 | 4.582915 | 0.559987 | 4.582915 | 0.5413026 | 4.582915
|  |  | 0.5373985 | 4.623116 |  |  | 0.5373985 | 4.623116 | 0.5732056 | 4.623116 | 0.5581364 | 4.623116
|  |  | 0.5493886 | 4.663317 |  |  | 0.5493886 | 4.663317 | 0.5534163 | 4.663317 | 0.5504542 | 4.663317
|  |  | 0.5523772 | 4.703518 |  |  | 0.5523772 | 4.703518 | 0.5686197 | 4.703518 | 0.5427568 | 4.703518
|  |  | 0.5618643 | 4.743719 |  |  | 0.5618643 | 4.743719 | 0.571316 | 4.743719 | 0.554045 | 4.743719
|  |  | 0.53885 | 4.78392 |  |  | 0.53885 | 4.78392 | 0.5780057 | 4.78392 | 0.5388197 | 4.78392
|  |  | 0.5638345 | 4.824121 |  |  | 0.5638345 | 4.824121 | 0.5651892 | 4.824121 | 0.5325817 | 4.824121
|  |  | 0.5498176 | 4.864322 |  |  | 0.5498176 | 4.864322 | 0.5708669 | 4.864322 | 0.5493318 | 4.864322
|  |  | 0.5492995 | 4.904523 |  |  | 0.5492995 | 4.904523 | 0.5760392 | 4.904523 | 0.5470709 | 4.904523
|  |  | 0.5572802 | 4.944724 |  |  | 0.5572802 | 4.944724 | 0.5532064 | 4.944724 | 0.5477997 | 4.944724
|  |  | 0.5552597 | 4.984925 |  |  | 0.5552597 | 4.984925 | 0.5738691 | 4.984925 | 0.5525191 | 4.984925
|  |  | 0.5362382 | 5.025126 |  |  | 0.5362382 | 5.025126 | 0.5600275 | 5.025126 | 0.5372299 | 5.025126
|  |  | 0.5572156 | 5.065327 |  |  | 0.5572156 | 5.065327 | 0.5471821 | 5.065327 | 0.5449329 | 5.065327
|  |  | 0.541192 | 5.105528 |  |  | 0.541192 | 5.105528 | 0.5603334 | 5.105528 | 0.527129 | 5.105528
|  |  | 0.5556674 | 5.145729 |  |  | 0.5556674 | 5.145729 | 0.5634816 | 5.145729 | 0.548319 | 5.145729
|  |  | 0.535642 | 5.18593 |  |  | 0.535642 | 5.18593 | 0.5531272 | 5.18593 | 0.5400037 | 5.18593
|  |  | 0.5486157 | 5.226131 |  |  | 0.5486157 | 5.226131 | 0.5547706 | 5.226131 | 0.5271839 | 5.226131
|  |  | 0.5530885 | 5.266332 |  |  | 0.5530885 | 5.266332 | 0.5704122 | 5.266332 | 0.5468605 | 5.266332
|  |  | 0.5555606 | 5.306533 |  |  | 0.5555606 | 5.306533 | 0.5525524 | 5.306533 | 0.5320342 | 5.306533
|  |  | 0.538532 | 5.346734 |  |  | 0.538532 | 5.346734 | 0.5716916 | 5.346734 | 0.544706 | 5.346734
|  |  | 0.5540027 | 5.386935 |  |  | 0.5540027 | 5.386935 | 0.5663303 | 5.386935 | 0.5223765 | 5.386935
|  |  | 0.5604728 | 5.427136 |  |  | 0.5604728 | 5.427136 | 0.5519687 | 5.427136 | 0.5195468 | 5.427136
|  |  | 0.5534424 | 5.467337 |  |  | 0.5534424 | 5.467337 | 0.5671073 | 5.467337 | 0.5262175 | 5.467337
|  |  | 0.5484112 | 5.507538 |  |  | 0.5484112 | 5.507538 | 0.5457465 | 5.507538 | 0.5438895 | 5.507538
|  |  | 0.5453736 | 5.547739 |  |  | 0.5453736 | 5.547739 | 0.5458868 | 5.547739 | 0.5405636 | 5.547739
|  |  | 0.5383265 | 5.58794 |  |  | 0.5383265 | 5.58794 | 0.5605284 | 5.58794 | 0.5442407 | 5.58794
|  |  | 0.5537702 | 5.628141 |  |  | 0.5537702 | 5.628141 | 0.5686719 | 5.628141 | 0.5149215 | 5.628141
|  |  | 0.5607048 | 5.668342 |  |  | 0.5607048 | 5.668342 | 0.5708175 | 5.668342 | 0.515107 | 5.668342
|  |  | 0.5596302 | 5.708543 |  |  | 0.5596302 | 5.708543 | 0.5699658 | 5.708543 | 0.5247978 | 5.708543
|  |  | 0.5470466 | 5.748744 |  |  | 0.5470466 | 5.748744 | 0.5466171 | 5.748744 | 0.5309949 | 5.748744
|  |  | 0.5429542 | 5.788945 |  |  | 0.5429542 | 5.788945 | 0.5567718 | 5.788945 | 0.5136991 | 5.788945
|  |  | 0.5578529 | 5.829146 |  |  | 0.5578529 | 5.829146 | 0.5424275 | 5.829146 | 0.5329112 | 5.829146
|  |  | 0.538243 | 5.869347 |  |  | 0.538243 | 5.869347 | 0.5495768 | 5.869347 | 0.537132 | 5.869347
|  |  | 0.5546244 | 5.909548 |  |  | 0.5546244 | 5.909548 | 0.5617194 | 5.909548 | 0.5233623 | 5.909548
|  |  | 0.5534974 | 5.949749 |  |  | 0.5534974 | 5.949749 | 0.5643553 | 5.949749 | 0.512103 | 5.949749
|  |  | 0.5508619 | 5.98995 |  |  | 0.5508619 | 5.98995 | 0.5419846 | 5.98995 | 0.5268549 | 5.98995
|  |  | 0.5427182 | 6.030151 |  |  | 0.5427182 | 6.030151 | 0.5496074 | 6.030151 | 0.5346188 | 6.030151
|  |  | 0.5500662 | 6.070352 |  |  | 0.5500662 | 6.070352 | 0.5672237 | 6.070352 | 0.5143955 | 6.070352
|  |  | 0.5484061 | 6.110553 |  |  | 0.5484061 | 6.110553 | 0.5388337 | 6.110553 | 0.5056859 | 6.110553
|  |  | 0.5452379 | 6.150754 |  |  | 0.5452379 | 6.150754 | 0.5559373 | 6.150754 | 0.5124908 | 6.150754
|  |  | 0.5340619 | 6.190955 |  |  | 0.5340619 | 6.190955 | 0.5565346 | 6.190955 | 0.522311 | 6.190955
|  |  | 0.555378 | 6.231156 |  |  | 0.555378 | 6.231156 | 0.5556258 | 6.231156 | 0.5036473 | 6.231156
|  |  | 0.5376864 | 6.271357 |  |  | 0.5376864 | 6.271357 | 0.5382109 | 6.271357 | 0.5040006 | 6.271357
|  |  | 0.5464872 | 6.311558 |  |  | 0.5464872 | 6.311558 | 0.5482899 | 6.311558 | 0.5288717 | 6.311558
|  |  | 0.5392804 | 6.351759 |  |  | 0.5392804 | 6.351759 | 0.550863 | 6.351759 | 0.5122614 | 6.351759
|  |  | 0.5345662 | 6.39196 |  |  | 0.5345662 | 6.39196 | 0.5499301 | 6.39196 | 0.5056705 | 6.39196
|  |  | 0.5323446 | 6.432161 |  |  | 0.5323446 | 6.432161 | 0.5524914 | 6.432161 | 0.5175999 | 6.432161
|  |  | 0.5351158 | 6.472362 |  |  | 0.5351158 | 6.472362 | 0.5440469 | 6.472362 | 0.5060503 | 6.472362
|  |  | 0.5403799 | 6.512563 |  |  | 0.5403799 | 6.512563 | 0.5575967 | 6.512563 | 0.5140227 | 6.512563
|  |  | 0.5521368 | 6.552764 |  |  | 0.5521368 | 6.552764 | 0.5486409 | 6.552764 | 0.5055178 | 6.552764
|  |  | 0.5313869 | 6.592965 |  |  | 0.5313869 | 6.592965 | 0.5376795 | 6.592965 | 0.5165364 | 6.592965
|  |  | 0.5311301 | 6.633166 |  |  | 0.5311301 | 6.633166 | 0.5357126 | 6.633166 | 0.5140794 | 6.633166
|  |  | 0.5433665 | 6.673367 |  |  | 0.5433665 | 6.673367 | 0.5407403 | 6.673367 | 0.5011476 | 6.673367
|  |  | 0.5325962 | 6.713568 |  |  | 0.5325962 | 6.713568 | 0.5547626 | 6.713568 | 0.5117406 | 6.713568
|  |  | 0.5508194 | 6.753769 |  |  | 0.5508194 | 6.753769 | 0.5557796 | 6.753769 | 0.5143433 | 6.753769
|  |  | 0.5405361 | 6.79397 |  |  | 0.5405361 | 6.79397 | 0.5502913 | 6.79397 | 0.5249509 | 6.79397
|  |  | 0.5417464 | 6.834171 |  |  | 0.5417464 | 6.834171 | 0.5327979 | 6.834171 | 0.5190634 | 6.834171
|  |  | 0.5449504 | 6.874372 |  |  | 0.5449504 | 6.874372 | 0.5522994 | 6.874372 | 0.5116809 | 6.874372
|  |  | 0.5356483 | 6.914573 |  |  | 0.5356483 | 6.914573 | 0.5312959 | 6.914573 | 0.5233034 | 6.914573
|  |  | 0.5393401 | 6.954774 |  |  | 0.5393401 | 6.954774 | 0.5527875 | 6.954774 | 0.5144309 | 6.954774
|  |  | 0.5485259 | 6.994975 |  |  | 0.5485259 | 6.994975 | 0.5482741 | 6.994975 | 0.5080635 | 6.994975
|  |  | 0.5297058 | 7.035176 |  |  | 0.5297058 | 7.035176 | 0.5282559 | 7.035176 | 0.5157011 | 7.035176
|  |  | 0.5423799 | 7.075377 |  |  | 0.5423799 | 7.075377 | 0.532733 | 7.075377 | 0.5163437 | 7.075377
|  |  | 0.5520483 | 7.115578 |  |  | 0.5520483 | 7.115578 | 0.5292054 | 7.115578 | 0.5214915 | 7.115578
|  |  | 0.5492111 | 7.155779 |  |  | 0.5492111 | 7.155779 | 0.5421731 | 7.155779 | 0.4956443 | 7.155779
|  |  | 0.5318683 | 7.19598 |  |  | 0.5318683 | 7.19598 | 0.5316363 | 7.19598 | 0.5143023 | 7.19598
|  |  | 0.5375202 | 7.236181 |  |  | 0.5375202 | 7.236181 | 0.5420951 | 7.236181 | 0.5074654 | 7.236181
|  |  | 0.5266668 | 7.276382 |  |  | 0.5266668 | 7.276382 | 0.5260494 | 7.276382 | 0.4981336 | 7.276382
|  |  | 0.5428082 | 7.316583 |  |  | 0.5428082 | 7.316583 | 0.5404993 | 7.316583 | 0.5073071 | 7.316583
|  |  | 0.5489444 | 7.356784 |  |  | 0.5489444 | 7.356784 | 0.551945 | 7.356784 | 0.5019857 | 7.356784
|  |  | 0.5300756 | 7.396985 |  |  | 0.5300756 | 7.396985 | 0.5313865 | 7.396985 | 0.5061695 | 7.396985
|  |  | 0.5252019 | 7.437186 |  |  | 0.5252019 | 7.437186 | 0.5433239 | 7.437186 | 0.5058586 | 7.437186
|  |  | 0.5403234 | 7.477387 |  |  | 0.5403234 | 7.477387 | 0.5497571 | 7.477387 | 0.5035529 | 7.477387
|  |  | 0.5464401 | 7.517588 |  |  | 0.5464401 | 7.517588 | 0.5361864 | 7.517588 | 0.5142525 | 7.517588
|  |  | 0.5350522 | 7.557789 |  |  | 0.5350522 | 7.557789 | 0.5376117 | 7.557789 | 0.5169573 | 7.557789
|  |  | 0.5316597 | 7.59799 |  |  | 0.5316597 | 7.59799 | 0.5470332 | 7.59799 | 0.4921675 | 7.59799
|  |  | 0.5232629 | 7.638191 |  |  | 0.5232629 | 7.638191 | 0.5189509 | 7.638191 | 0.492883 | 7.638191
|  |  | 0.5388616 | 7.678392 |  |  | 0.5388616 | 7.678392 | 0.5413648 | 7.678392 | 0.5021038 | 7.678392
|  |  | 0.5239562 | 7.718593 |  |  | 0.5239562 | 7.718593 | 0.5302751 | 7.718593 | 0.49183 | 7.718593
|  |  | 0.5285465 | 7.758794 |  |  | 0.5285465 | 7.758794 | 0.5271817 | 7.758794 | 0.5135615 | 7.758794
|  |  | 0.5456329 | 7.798995 |  |  | 0.5456329 | 7.798995 | 0.5440849 | 7.798995 | 0.4957984 | 7.798995
|  |  | 0.5407152 | 7.839196 |  |  | 0.5407152 | 7.839196 | 0.5164846 | 7.839196 | 0.5110408 | 7.839196
|  |  | 0.5357937 | 7.879397 |  |  | 0.5357937 | 7.879397 | 0.5398808 | 7.879397 | 0.5042885 | 7.879397
|  |  | 0.5398685 | 7.919598 |  |  | 0.5398685 | 7.919598 | 0.5152738 | 7.919598 | 0.5075417 | 7.919598
|  |  | 0.5329395 | 7.959799 |  |  | 0.5329395 | 7.959799 | 0.5171635 | 7.959799 | 0.4953004 | 7.959799
|  |  | 0.521007 | 8 |  |  | 0.521007 | 8 | 0.52655 | 8 | 0.5125646 | 8