## 1
Общество с ограниченной ответственностью "Инженерная геология" (ООО "ИнжГео") | [9 empty] | Общество с ограниченной ответственностью "Инженерная геология" (ООО "ИнжГео")
Юр. адрес: 117279, г. Москва, ул. Миклухо-Маклая, 36 а, этаж 5, пом. XXIII к. 76-84 | [9 empty] | Юр. адрес: 117279, г. Москва, ул. Миклухо-Маклая, 36 а, этаж 5, пом. XXIII к. 76-84
Телефон/факс +7 (495) 132-30-00, Адрес электронной почты inbox@inj-geo.ru | [9 empty] | Телефон/факс +7 (495) 132-30-00, Адрес электронной почты inbox@inj-geo.ru
Испытательная лаборатория ООО «ИнжГео» | [9 empty] | Испытательная лаборатория ООО «ИнжГео»
Адрес места осуществления деятельности лаборатории: г. Москва, просп. Вернадского, д. 51, стр. 1 | [9 empty] | Адрес места осуществления деятельности лаборатории: г. Москва, просп. Вернадского, д. 51, стр. 1
Телефон +7(910)4557682, E-mail: slg85@mail.ru | [9 empty] | Телефон +7(910)4557682, E-mail: slg85@mail.ru
Протокол испытаний № 19-523-22 от 29-04-2022
Наименование и адрес заказчика: Переход трубопровода через р. Енисей
Наименование объекта: ООО Регионстрой
Наименование используемого метода/методики: ГОСТ 12248.4-2020 | [9 empty] | Наименование используемого метода/методики: ГОСТ 12248.3-2020
Условия проведения испытания: температура окружающей среды (18 - 25)0С, влажность воздуха (40 - 75)% | [9 empty] | Условия проведения испытания: температура окружающей среды (18 - 25)0С, влажность воздуха (40 - 75)%
Дата получение объекта подлежащего испытаниям: 07.04.2022
Дата испытания: 07.04.2022-29.04.2022
Испытание грунтов методом трехосного сжатия | [9 empty] | Испытание грунтов методом трехосного сжатия
Лабораторный номер: |  |  |  |  | We, д.е. = |  |  |  |  | Лабораторный номер: |  | 52335 |  |  |  | We, д.е. = | 0.268988716
Номер скважины: |  |  |  |  | ρ, г/см3 = |  |  |  |  | Номер скважины: |  | BH-101 |  |  |  | ρ, г/см3 = | 1.8
Глубина отбора, м: |  |  |  |  | ρs, г/см3 = |  |  |  |  | Глубина отбора, м: |  | 0.9 |  |  |  | ρs, г/см3 = | 2.74
Наименование грунта: |  |  |  |  | e, д.е. = |  |  |  |  | Наименование грунта: |  | Суглинок щебенистый, мягкопластичный, легкий пылеватый |  |  |  | e, д.е. = | 0.9316828
Схема проведения опыта: |  |  |  |  | IL, д.е. = |  |  |  |  | Схема проведения опыта: |  | КД |  |  |  | IL, д.е. = | 0.8
Результаты испытаний | [9 empty] | Результаты испытаний
[11 empty] | Нормальное напряжение σ, МПа | Касательное напряжение t, МПа | tg ϕ | Угол внутреннего трения ϕ, град. | Удельное сцепление C, МПа
[11 empty] | 0.1 | 0.07663077 | [5 empty] | 1
[11 empty] | 0.15 | 0.1299461
|  | Модуль деформации, МПа: | [8 empty] | 0.2 | 0.1232615
Е0=
E50 =
|  | Коэф. Поперечной деформации, ϑ = | [8 empty] | Эффективные значения угла внутреннего трения и удельного сцепления ϕ', С'
[11 empty] | ϕ', град. = | 25
[11 empty] | С', МПа = | 0.04
| Исполнитель: |  |  |  |  | Морозов Д.С. |  |  |  |  | Исполнитель: |  |  |  |  | Морозов Д.С.
| Начальник исп. лаборатории: |  |  |  |  | Семиколенова Л.Г. |  |  |  |  | Начальник исп. лаборатории: |  |  |  |  | Семиколенова Л.Г.
Лист 1 , всего листов 2 | [9 empty] | Лист 2 , всего листов 2
Частичное воспроизведение протокола испытаний без письменного разрешения ООО «ИнжГео» ЗАПРЕЩАЕТСЯ | [9 empty] | Частичное воспроизведение протокола испытаний без письменного разрешения ООО «ИнжГео» ЗАПРЕЩАЕТСЯ
|  |  | второй график |  | первый график
|  |  | dev | eps | sigma |  | dev1 | eps1 | dev2 | eps2 | dev3 | eps3
|  |  | 0 | 0 |  |  | 0 | 0 | 0 | 0 | 0 | 0
|  |  | 8.115219e-05 | 0.04020101 |  |  | 8.115219e-05 | 0.04020101 | 0.002759709 | 0.04020101 | 0.003211692 | 0.04020101
|  |  | 0.001670062 | 0.08040201 |  |  | 0.001670062 | 0.08040201 | 0.003015953 | 0.08040201 | 0.00142022 | 0.08040201
|  |  | 0.003763828 | 0.120603 |  |  | 0.003763828 | 0.120603 | 0.00676704 | 0.120603 | 0.004622577 | 0.120603
|  |  | 0.004859549 | 0.160804 |  |  | 0.004859549 | 0.160804 | 0.00801128 | 0.160804 | 0.008315759 | 0.160804
|  |  | 0.008954323 | 0.201005 |  |  | 0.008954323 | 0.201005 | 0.007746984 | 0.201005 | 0.01149676 | 0.201005
|  |  | 0.01154525 | 0.241206 |  |  | 0.01154525 | 0.241206 | 0.01347246 | 0.241206 | 0.01716258 | 0.241206
|  |  | 0.01212943 | 0.281407 |  |  | 0.01212943 | 0.281407 | 0.01518602 | 0.281407 | 0.0223102 | 0.281407
|  |  | 0.01320395 | 0.321608 |  |  | 0.01320395 | 0.321608 | 0.01638597 | 0.321608 | 0.02343663 | 0.321608
|  |  | 0.01676593 | 0.361809 |  |  | 0.01676593 | 0.361809 | 0.02457062 | 0.361809 | 0.02253885 | 0.361809
|  |  | 0.01831245 | 0.4020101 |  |  | 0.01831245 | 0.4020101 | 0.02273828 | 0.4020101 | 0.02811387 | 0.4020101
|  |  | 0.02034061 | 0.4422111 |  |  | 0.02034061 | 0.4422111 | 0.02588726 | 0.4422111 | 0.03215868 | 0.4422111
|  |  | 0.02434752 | 0.4824121 |  |  | 0.02434752 | 0.4824121 | 0.02801587 | 0.4824121 | 0.03617027 | 0.4824121
|  |  | 0.02383027 | 0.5226131 |  |  | 0.02383027 | 0.5226131 | 0.03312242 | 0.5226131 | 0.03614563 | 0.5226131
|  |  | 0.02828596 | 0.5628141 |  |  | 0.02828596 | 0.5628141 | 0.03370522 | 0.5628141 | 0.04108177 | 0.5628141
|  |  | 0.03021169 | 0.6030151 |  |  | 0.03021169 | 0.6030151 | 0.03676258 | 0.6030151 | 0.04147567 | 0.6030151
|  |  | 0.03010456 | 0.6432161 |  |  | 0.03010456 | 0.6432161 | 0.0407928 | 0.6432161 | 0.04682433 | 0.6432161
|  |  | 0.03446167 | 0.6834171 |  |  | 0.03446167 | 0.6834171 | 0.0397942 | 0.6834171 | 0.05012475 | 0.6834171
|  |  | 0.03378011 | 0.7236181 |  |  | 0.03378011 | 0.7236181 | 0.04776509 | 0.7236181 | 0.05387392 | 0.7236181
|  |  | 0.03605698 | 0.7638191 |  |  | 0.03605698 | 0.7638191 | 0.04420378 | 0.7638191 | 0.05756884 | 0.7638191
|  |  | 0.03978939 | 0.8040201 |  |  | 0.03978939 | 0.8040201 | 0.04760857 | 0.8040201 | 0.05920649 | 0.8040201
|  |  | 0.03797443 | 0.8442211 |  |  | 0.03797443 | 0.8442211 | 0.05397778 | 0.8442211 | 0.06278388 | 0.8442211
|  |  | 0.04110919 | 0.8844221 |  |  | 0.04110919 | 0.8844221 | 0.05430971 | 0.8844221 | 0.063298 | 0.8844221
|  |  | 0.04169079 | 0.9246231 |  |  | 0.04169079 | 0.9246231 | 0.05460268 | 0.9246231 | 0.06374584 | 0.9246231
|  |  | 0.04521631 | 0.9648241 |  |  | 0.04521631 | 0.9648241 | 0.05885499 | 0.9648241 | 0.0661244 | 0.9648241
|  |  | 0.04618285 | 1.005025 |  |  | 0.04618285 | 1.005025 | 0.05856496 | 1.005025 | 0.07093067 | 1.005025
|  |  | 0.04808753 | 1.045226 |  |  | 0.04808753 | 1.045226 | 0.06223089 | 1.045226 | 0.06966165 | 1.045226
|  |  | 0.05042742 | 1.085427 |  |  | 0.05042742 | 1.085427 | 0.06285109 | 1.085427 | 0.07431433 | 1.085427
|  |  | 0.05169963 | 1.125628 |  |  | 0.05169963 | 1.125628 | 0.06542388 | 1.125628 | 0.07738571 | 1.125628
|  |  | 0.05240127 | 1.165829 |  |  | 0.05240127 | 1.165829 | 0.06994755 | 1.165829 | 0.07687279 | 1.165829
|  |  | 0.05352942 | 1.20603 |  |  | 0.05352942 | 1.20603 | 0.07442043 | 1.20603 | 0.08027255 | 1.20603
|  |  | 0.05508119 | 1.246231 |  |  | 0.05508119 | 1.246231 | 0.07134082 | 1.246231 | 0.08308199 | 1.246231
|  |  | 0.05405367 | 1.286432 |  |  | 0.05405367 | 1.286432 | 0.07670703 | 1.286432 | 0.0822981 | 1.286432
|  |  | 0.05344397 | 1.326633 |  |  | 0.05344397 | 1.326633 | 0.07951737 | 1.326633 | 0.08291789 | 1.326633
|  |  | 0.05774918 | 1.366834 |  |  | 0.05774918 | 1.366834 | 0.07827015 | 1.366834 | 0.08443834 | 1.366834
|  |  | 0.0574664 | 1.407035 |  |  | 0.0574664 | 1.407035 | 0.08046368 | 1.407035 | 0.09035645 | 1.407035
|  |  | 0.05909273 | 1.447236 |  |  | 0.05909273 | 1.447236 | 0.07959627 | 1.447236 | 0.09066922 | 1.447236
|  |  | 0.05912527 | 1.487437 |  |  | 0.05912527 | 1.487437 | 0.08116623 | 1.487437 | 0.09337364 | 1.487437
|  |  | 0.0595831 | 1.527638 |  |  | 0.0595831 | 1.527638 | 0.08517186 | 1.527638 | 0.0904667 | 1.527638
|  |  | 0.05853117 | 1.567839 |  |  | 0.05853117 | 1.567839 | 0.08761149 | 1.567839 | 0.0934454 | 1.567839
|  |  | 0.05947394 | 1.60804 |  |  | 0.05947394 | 1.60804 | 0.08498341 | 1.60804 | 0.09080897 | 1.60804
|  |  | 0.05841136 | 1.648241 |  |  | 0.05841136 | 1.648241 | 0.08778593 | 1.648241 | 0.09212895 | 1.648241
|  |  | 0.05934341 | 1.688442 |  |  | 0.05934341 | 1.688442 | 0.08901738 | 1.688442 | 0.09294065 | 1.688442
|  |  | 0.06227005 | 1.728643 |  |  | 0.06227005 | 1.728643 | 0.08967604 | 1.728643 | 0.09674383 | 1.728643
|  |  | 0.06119124 | 1.768844 |  |  | 0.06119124 | 1.768844 | 0.09276025 | 1.768844 | 0.09703828 | 1.768844
|  |  | 0.06260694 | 1.809045 |  |  | 0.06260694 | 1.809045 | 0.09326829 | 1.809045 | 0.09732377 | 1.809045
|  |  | 0.06351712 | 1.849246 |  |  | 0.06351712 | 1.849246 | 0.0931985 | 1.849246 | 0.09510007 | 1.849246
|  |  | 0.06042174 | 1.889447 |  |  | 0.06042174 | 1.889447 | 0.09804916 | 1.889447 | 0.09736697 | 1.889447
|  |  | 0.06332076 | 1.929648 |  |  | 0.06332076 | 1.929648 | 0.09433942 | 1.929648 | 0.09962423 | 1.929648
|  |  | 0.06271415 | 1.969849 |  |  | 0.06271415 | 1.969849 | 0.09662141 | 1.969849 | 0.1013716 | 1.969849
|  |  | 0.06510187 | 2.01005 |  |  | 0.06510187 | 2.01005 | 0.09889758 | 2.01005 | 0.102609 | 2.01005
|  |  | 0.06248388 | 2.050251 |  |  | 0.06248388 | 2.050251 | 0.09816773 | 2.050251 | 0.104836 | 2.050251
|  |  | 0.06336014 | 2.090452 |  |  | 0.06336014 | 2.090452 | 0.1024317 | 2.090452 | 0.1015525 | 2.090452
|  |  | 0.06273063 | 2.130653 |  |  | 0.06273063 | 2.130653 | 0.1021892 | 2.130653 | 0.1017582 | 2.130653
|  |  | 0.06459529 | 2.170854 |  |  | 0.06459529 | 2.170854 | 0.1014402 | 2.170854 | 0.100953 | 2.170854
|  |  | 0.06695411 | 2.211055 |  |  | 0.06695411 | 2.211055 | 0.1016845 | 2.211055 | 0.1056365 | 2.211055
|  |  | 0.06380703 | 2.251256 |  |  | 0.06380703 | 2.251256 | 0.1009218 | 2.251256 | 0.1033087 | 2.251256
|  |  | 0.06465402 | 2.291457 |  |  | 0.06465402 | 2.291457 | 0.1006519 | 2.291457 | 0.1034691 | 2.291457
|  |  | 0.06599504 | 2.331658 |  |  | 0.06599504 | 2.331658 | 0.1028748 | 2.331658 | 0.1096177 | 2.331658
|  |  | 0.06683007 | 2.371859 |  |  | 0.06683007 | 2.371859 | 0.1025901 | 2.371859 | 0.1047542 | 2.371859
|  |  | 0.06865905 | 2.41206 |  |  | 0.06865905 | 2.41206 | 0.1022978 | 2.41206 | 0.1088784 | 2.41206
|  |  | 0.06848196 | 2.452261 |  |  | 0.06848196 | 2.452261 | 0.1039976 | 2.452261 | 0.1059901 | 2.452261
|  |  | 0.06679876 | 2.492462 |  |  | 0.06679876 | 2.492462 | 0.1041893 | 2.492462 | 0.1080889 | 2.492462
|  |  | 0.06610941 | 2.532663 |  |  | 0.06610941 | 2.532663 | 0.1098728 | 2.532663 | 0.1111748 | 2.532663
|  |  | 0.06741387 | 2.572864 |  |  | 0.06741387 | 2.572864 | 0.1050479 | 2.572864 | 0.1082474 | 2.572864
|  |  | 0.0672121 | 2.613065 |  |  | 0.0672121 | 2.613065 | 0.1087143 | 2.613065 | 0.1123067 | 2.613065
|  |  | 0.06700408 | 2.653266 |  |  | 0.06700408 | 2.653266 | 0.108872 | 2.653266 | 0.1098522 | 2.653266
|  |  | 0.06828976 | 2.693467 |  |  | 0.06828976 | 2.693467 | 0.1115206 | 2.693467 | 0.1093838 | 2.693467
|  |  | 0.06856911 | 2.733668 |  |  | 0.06856911 | 2.733668 | 0.1136601 | 2.733668 | 0.1119014 | 2.733668
|  |  | 0.06934209 | 2.773869 |  |  | 0.06934209 | 2.773869 | 0.1107902 | 2.773869 | 0.1129046 | 2.773869
|  |  | 0.07010866 | 2.81407 |  |  | 0.07010866 | 2.81407 | 0.1139108 | 2.81407 | 0.1163932 | 2.81407
|  |  | 0.07086878 | 2.854271 |  |  | 0.07086878 | 2.854271 | 0.1130217 | 2.854271 | 0.112867 | 2.854271
|  |  | 0.06962243 | 2.894472 |  |  | 0.06962243 | 2.894472 | 0.1156226 | 2.894472 | 0.1123258 | 2.894472
|  |  | 0.07186955 | 2.934673 |  |  | 0.07186955 | 2.934673 | 0.1132134 | 2.934673 | 0.1132694 | 2.934673
|  |  | 0.06911012 | 2.974874 |  |  | 0.06911012 | 2.974874 | 0.1167939 | 2.974874 | 0.1141976 | 2.974874
|  |  | 0.07084411 | 3.015075 |  |  | 0.07084411 | 3.015075 | 0.117864 | 3.015075 | 0.11711 | 3.015075
|  |  | 0.07257146 | 3.055276 |  |  | 0.07257146 | 3.055276 | 0.1154234 | 3.055276 | 0.1175065 | 3.055276
|  |  | 0.07279214 | 3.095477 |  |  | 0.07279214 | 3.095477 | 0.113972 | 3.095477 | 0.1158869 | 3.095477
|  |  | 0.07000613 | 3.135678 |  |  | 0.07000613 | 3.135678 | 0.1175095 | 3.135678 | 0.118251 | 3.135678
|  |  | 0.07121338 | 3.175879 |  |  | 0.07121338 | 3.175879 | 0.1175358 | 3.175879 | 0.1155984 | 3.175879
|  |  | 0.07191385 | 3.21608 |  |  | 0.07191385 | 3.21608 | 0.1170507 | 3.21608 | 0.1154291 | 3.21608
|  |  | 0.0726075 | 3.256281 |  |  | 0.0726075 | 3.256281 | 0.115054 | 3.256281 | 0.1177427 | 3.256281
|  |  | 0.07379431 | 3.296482 |  |  | 0.07379431 | 3.296482 | 0.1195455 | 3.296482 | 0.1180391 | 3.296482
|  |  | 0.07197423 | 3.336683 |  |  | 0.07197423 | 3.336683 | 0.1185251 | 3.336683 | 0.1198179 | 3.336683
|  |  | 0.07364723 | 3.376884 |  |  | 0.07364723 | 3.376884 | 0.1164925 | 3.376884 | 0.1195791 | 3.376884
|  |  | 0.07231327 | 3.417085 |  |  | 0.07231327 | 3.417085 | 0.1194476 | 3.417085 | 0.1163224 | 3.417085
|  |  | 0.07147232 | 3.457286 |  |  | 0.07147232 | 3.457286 | 0.1233902 | 3.457286 | 0.1205475 | 3.457286
|  |  | 0.07262433 | 3.497487 |  |  | 0.07262433 | 3.497487 | 0.1183201 | 3.497487 | 0.1187542 | 3.497487
|  |  | 0.07526927 | 3.537688 |  |  | 0.07526927 | 3.537688 | 0.123237 | 3.537688 | 0.1189423 | 3.537688
|  |  | 0.0749071 | 3.577889 |  |  | 0.0749071 | 3.577889 | 0.1246409 | 3.577889 | 0.1221116 | 3.577889
|  |  | 0.07503779 | 3.61809 |  |  | 0.07503779 | 3.61809 | 0.1230316 | 3.61809 | 0.1187619 | 3.61809
|  |  | 0.07416129 | 3.658291 |  |  | 0.07416129 | 3.658291 | 0.1214087 | 3.658291 | 0.1213929 | 3.658291
|  |  | 0.07277758 | 3.698492 |  |  | 0.07277758 | 3.698492 | 0.1207723 | 3.698492 | 0.1180044 | 3.698492
|  |  | 0.07288662 | 3.738693 |  |  | 0.07288662 | 3.738693 | 0.121622 | 3.738693 | 0.1180961 | 3.738693
|  |  | 0.07348836 | 3.778894 |  |  | 0.07348836 | 3.778894 | 0.1234577 | 3.778894 | 0.118668 | 3.778894
|  |  | 0.07558278 | 3.819095 |  |  | 0.07558278 | 3.819095 | 0.1222793 | 3.819095 | 0.1172196 | 3.819095
|  |  | 0.07566983 | 3.859296 |  |  | 0.07566983 | 3.859296 | 0.1245864 | 3.859296 | 0.1227509 | 3.859296
|  |  | 0.07274948 | 3.899497 |  |  | 0.07274948 | 3.899497 | 0.126379 | 3.899497 | 0.1202615 | 3.899497
|  |  | 0.07532169 | 3.939698 |  |  | 0.07532169 | 3.939698 | 0.1221569 | 3.939698 | 0.1177577 | 3.939698
|  |  | 0.07638642 | 3.979899 |  |  | 0.07638642 | 3.979899 | 0.1229198 | 3.979899 | 0.1187462 | 3.979899
|  |  | 0.07644364 | 4.020101 |  |  | 0.07644364 | 4.020101 | 0.1236675 | 4.020101 | 0.1207272 | 4.020101
|  |  | 0.07549332 | 4.060302 |  |  | 0.07549332 | 4.060302 | 0.1259 | 4.060302 | 0.1202009 | 4.060302
|  |  | 0.0760354 | 4.100503 |  |  | 0.0760354 | 4.100503 | 0.122617 | 4.100503 | 0.1176675 | 4.100503
|  |  | 0.07456987 | 4.140704 |  |  | 0.07456987 | 4.140704 | 0.1258183 | 4.140704 | 0.1231272 | 4.140704
|  |  | 0.07609667 | 4.180905 |  |  | 0.07609667 | 4.180905 | 0.1290037 | 4.180905 | 0.1215801 | 4.180905
|  |  | 0.07511578 | 4.221106 |  |  | 0.07511578 | 4.221106 | 0.1246731 | 4.221106 | 0.1200265 | 4.221106
|  |  | 0.07462716 | 4.261307 |  |  | 0.07462716 | 4.261307 | 0.1248262 | 4.261307 | 0.1204665 | 4.261307
|  |  | 0.07313076 | 4.301508 |  |  | 0.07313076 | 4.301508 | 0.126963 | 4.301508 | 0.1224004 | 4.301508
|  |  | 0.07662915 | 4.341709 |  |  | 0.07662915 | 4.341709 | 0.1250831 | 4.341709 | 0.1168283 | 4.341709
|  |  | 0.07662456 | 4.38191 |  |  | 0.07662456 | 4.38191 | 0.1246864 | 4.38191 | 0.1172504 | 4.38191
|  |  | 0.07561708 | 4.422111 |  |  | 0.07561708 | 4.422111 | 0.1277727 | 4.422111 | 0.119167 | 4.422111
|  |  | 0.07660677 | 4.462312 |  |  | 0.07660677 | 4.462312 | 0.1238419 | 4.462312 | 0.1165781 | 4.462312
|  |  | 0.07659368 | 4.502513 |  |  | 0.07659368 | 4.502513 | 0.1238937 | 4.502513 | 0.122484 | 4.502513
|  |  | 0.0765779 | 4.542714 |  |  | 0.0765779 | 4.542714 | 0.125428 | 4.542714 | 0.1208849 | 4.542714
|  |  | 0.07355948 | 4.582915 |  |  | 0.07355948 | 4.582915 | 0.1259445 | 4.582915 | 0.117781 | 4.582915
|  |  | 0.07503849 | 4.623116 |  |  | 0.07503849 | 4.623116 | 0.1259452 | 4.623116 | 0.1191724 | 4.623116
|  |  | 0.073515 | 4.663317 |  |  | 0.073515 | 4.663317 | 0.1289392 | 4.663317 | 0.1190594 | 4.663317
|  |  | 0.07648906 | 4.703518 |  |  | 0.07648906 | 4.703518 | 0.1279277 | 4.703518 | 0.1219422 | 4.703518
|  |  | 0.07496076 | 4.743719 |  |  | 0.07496076 | 4.743719 | 0.1274109 | 4.743719 | 0.1173208 | 4.743719
|  |  | 0.07493015 | 4.78392 |  |  | 0.07493015 | 4.78392 | 0.128889 | 4.78392 | 0.1166956 | 4.78392
|  |  | 0.0728973 | 4.824121 |  |  | 0.0728973 | 4.824121 | 0.1298621 | 4.824121 | 0.1205667 | 4.824121
|  |  | 0.07486227 | 4.864322 |  |  | 0.07486227 | 4.864322 | 0.1288305 | 4.864322 | 0.1194344 | 4.864322
|  |  | 0.07282514 | 4.904523 |  |  | 0.07282514 | 4.904523 | 0.1287942 | 4.904523 | 0.1192987 | 4.904523
|  |  | 0.07428596 | 4.944724 |  |  | 0.07428596 | 4.944724 | 0.1292534 | 4.944724 | 0.1171599 | 4.944724
|  |  | 0.0737448 | 4.984925 |  |  | 0.0737448 | 4.984925 | 0.1287083 | 4.984925 | 0.1180181 | 4.984925
|  |  | 0.07370174 | 5.025126 |  |  | 0.07370174 | 5.025126 | 0.126659 | 5.025126 | 0.1193737 | 5.025126
|  |  | 0.07615682 | 5.065327 |  |  | 0.07615682 | 5.065327 | 0.1241058 | 5.065327 | 0.1187267 | 5.065327
|  |  | 0.07561013 | 5.105528 |  |  | 0.07561013 | 5.105528 | 0.1285487 | 5.105528 | 0.1145774 | 5.105528
|  |  | 0.07456172 | 5.145729 |  |  | 0.07456172 | 5.145729 | 0.123488 | 5.145729 | 0.1169258 | 5.145729
|  |  | 0.07551167 | 5.18593 |  |  | 0.07551167 | 5.18593 | 0.1284238 | 5.18593 | 0.1182724 | 5.18593
|  |  | 0.07596003 | 5.226131 |  |  | 0.07596003 | 5.226131 | 0.1278562 | 5.226131 | 0.1171171 | 5.226131
|  |  | 0.07390688 | 5.266332 |  |  | 0.07390688 | 5.266332 | 0.1252855 | 5.266332 | 0.1169603 | 5.266332
|  |  | 0.07585228 | 5.306533 |  |  | 0.07585228 | 5.306533 | 0.1292117 | 5.306533 | 0.117302 | 5.306533
|  |  | 0.07329629 | 5.346734 |  |  | 0.07329629 | 5.346734 | 0.1246351 | 5.346734 | 0.1186426 | 5.346734
|  |  | 0.07523898 | 5.386935 |  |  | 0.07523898 | 5.386935 | 0.1285558 | 5.386935 | 0.1179821 | 5.386935
|  |  | 0.07518042 | 5.427136 |  |  | 0.07518042 | 5.427136 | 0.122974 | 5.427136 | 0.1178208 | 5.427136
|  |  | 0.07262067 | 5.467337 |  |  | 0.07262067 | 5.467337 | 0.1258898 | 5.467337 | 0.1166589 | 5.467337
|  |  | 0.0740598 | 5.507538 |  |  | 0.0740598 | 5.507538 | 0.1238035 | 5.507538 | 0.1159966 | 5.507538
|  |  | 0.07399788 | 5.547739 |  |  | 0.07399788 | 5.547739 | 0.1272151 | 5.547739 | 0.1173339 | 5.547739
|  |  | 0.07243496 | 5.58794 |  |  | 0.07243496 | 5.58794 | 0.1276248 | 5.58794 | 0.1161712 | 5.58794
|  |  | 0.07187112 | 5.628141 |  |  | 0.07187112 | 5.628141 | 0.1260328 | 5.628141 | 0.1140087 | 5.628141
|  |  | 0.07180643 | 5.668342 |  |  | 0.07180643 | 5.668342 | 0.1269393 | 5.668342 | 0.1128464 | 5.668342
|  |  | 0.07174094 | 5.708543 |  |  | 0.07174094 | 5.708543 | 0.1248443 | 5.708543 | 0.1146847 | 5.708543
|  |  | 0.07517472 | 5.748744 |  |  | 0.07517472 | 5.748744 | 0.1252482 | 5.748744 | 0.1180237 | 5.748744
|  |  | 0.07360784 | 5.788945 |  |  | 0.07360784 | 5.788945 | 0.123651 | 5.788945 | 0.1153635 | 5.788945
|  |  | 0.07454037 | 5.829146 |  |  | 0.07454037 | 5.829146 | 0.1270529 | 5.829146 | 0.1147045 | 5.829146
|  |  | 0.07347237 | 5.869347 |  |  | 0.07347237 | 5.869347 | 0.127954 | 5.869347 | 0.1160467 | 5.869347
|  |  | 0.07190391 | 5.909548 |  |  | 0.07190391 | 5.909548 | 0.1278546 | 5.909548 | 0.1128904 | 5.909548
|  |  | 0.07383505 | 5.949749 |  |  | 0.07383505 | 5.949749 | 0.1217548 | 5.949749 | 0.1132357 | 5.949749
|  |  | 0.07326586 | 5.98995 |  |  | 0.07326586 | 5.98995 | 0.1266547 | 5.98995 | 0.1170828 | 5.98995
|  |  | 0.0741964 | 6.030151 |  |  | 0.0741964 | 6.030151 | 0.1240546 | 6.030151 | 0.112932 | 6.030151
|  |  | 0.07212674 | 6.070352 |  |  | 0.07212674 | 6.070352 | 0.1269545 | 6.070352 | 0.1152834 | 6.070352
|  |  | 0.07455695 | 6.110553 |  |  | 0.07455695 | 6.110553 | 0.1248547 | 6.110553 | 0.1166373 | 6.110553
|  |  | 0.07248709 | 6.150754 |  |  | 0.07248709 | 6.150754 | 0.1222553 | 6.150754 | 0.1134937 | 6.150754
|  |  | 0.07391723 | 6.190955 |  |  | 0.07391723 | 6.190955 | 0.1271564 | 6.190955 | 0.1138529 | 6.190955
|  |  | 0.07234744 | 6.231156 |  |  | 0.07234744 | 6.231156 | 0.1245583 | 6.231156 | 0.1137152 | 6.231156
|  |  | 0.07377777 | 6.271357 |  |  | 0.07377777 | 6.271357 | 0.1269611 | 6.271357 | 0.1115806 | 6.271357
|  |  | 0.0737083 | 6.311558 |  |  | 0.0737083 | 6.311558 | 0.1243647 | 6.311558 | 0.1099493 | 6.311558
|  |  | 0.07163908 | 6.351759 |  |  | 0.07163908 | 6.351759 | 0.1252666 | 6.351759 | 0.1123216 | 6.351759
|  |  | 0.0705702 | 6.39196 |  |  | 0.0705702 | 6.39196 | 0.1236658 | 6.39196 | 0.1116977 | 6.39196
|  |  | 0.07200171 | 6.432161 |  |  | 0.07200171 | 6.432161 | 0.1205623 | 6.432161 | 0.1100777 | 6.432161
|  |  | 0.07243367 | 6.472362 |  |  | 0.07243367 | 6.472362 | 0.1239561 | 6.472362 | 0.1099618 | 6.472362
|  |  | 0.07036617 | 6.512563 |  |  | 0.07036617 | 6.512563 | 0.1263474 | 6.512563 | 0.1128503 | 6.512563
|  |  | 0.07379925 | 6.552764 |  |  | 0.07379925 | 6.552764 | 0.1212361 | 6.552764 | 0.1127433 | 6.552764
|  |  | 0.07273299 | 6.592965 |  |  | 0.07273299 | 6.592965 | 0.1236222 | 6.592965 | 0.1131409 | 6.592965
|  |  | 0.07166745 | 6.633166 |  |  | 0.07166745 | 6.633166 | 0.1220059 | 6.633166 | 0.1140435 | 6.633166
|  |  | 0.07010269 | 6.673367 |  |  | 0.07010269 | 6.673367 | 0.1238871 | 6.673367 | 0.1144511 | 6.673367
|  |  | 0.07353879 | 6.713568 |  |  | 0.07353879 | 6.713568 | 0.1247659 | 6.713568 | 0.108864 | 6.713568
|  |  | 0.07197581 | 6.753769 |  |  | 0.07197581 | 6.753769 | 0.1221424 | 6.753769 | 0.1142824 | 6.753769
|  |  | 0.07291382 | 6.79397 |  |  | 0.07291382 | 6.79397 | 0.1220165 | 6.79397 | 0.1107065 | 6.79397
|  |  | 0.07185215 | 6.834171 |  |  | 0.07185215 | 6.834171 | 0.1193883 | 6.834171 | 0.1091363 | 6.834171
|  |  | 0.07228957 | 6.874372 |  |  | 0.07228957 | 6.874372 | 0.1242579 | 6.874372 | 0.1135722 | 6.874372
|  |  | 0.06972608 | 6.914573 |  |  | 0.06972608 | 6.914573 | 0.1226253 | 6.914573 | 0.113014 | 6.914573
|  |  | 0.06966172 | 6.954774 |  |  | 0.06966172 | 6.954774 | 0.1234905 | 6.954774 | 0.1094577 | 6.954774
|  |  | 0.07109651 | 6.994975 |  |  | 0.07109651 | 6.994975 | 0.1213535 | 6.994975 | 0.1139022 | 6.994975
|  |  | 0.07003048 | 7.035176 |  |  | 0.07003048 | 7.035176 | 0.1207145 | 7.035176 | 0.1103477 | 7.035176
|  |  | 0.07196364 | 7.075377 |  |  | 0.07196364 | 7.075377 | 0.1210734 | 7.075377 | 0.111294 | 7.075377
|  |  | 0.07089604 | 7.115578 |  |  | 0.07089604 | 7.115578 | 0.1204303 | 7.115578 | 0.1087413 | 7.115578
|  |  | 0.07032769 | 7.155779 |  |  | 0.07032769 | 7.155779 | 0.1212852 | 7.155779 | 0.1101896 | 7.155779
|  |  | 0.07275862 | 7.19598 |  |  | 0.07275862 | 7.19598 | 0.1241381 | 7.19598 | 0.109139 | 7.19598
|  |  | 0.07218885 | 7.236181 |  |  | 0.07218885 | 7.236181 | 0.1179892 | 7.236181 | 0.1120894 | 7.236181
|  |  | 0.07011842 | 7.276382 |  |  | 0.07011842 | 7.276382 | 0.1188384 | 7.276382 | 0.1105409 | 7.276382
|  |  | 0.07204735 | 7.316583 |  |  | 0.07204735 | 7.316583 | 0.1196858 | 7.316583 | 0.1089935 | 7.316583
|  |  | 0.07197567 | 7.356784 |  |  | 0.07197567 | 7.356784 | 0.1210314 | 7.356784 | 0.1104474 | 7.356784
|  |  | 0.0714034 | 7.396985 |  |  | 0.0714034 | 7.396985 | 0.1208752 | 7.396985 | 0.1104024 | 7.396985
|  |  | 0.06983056 | 7.437186 |  |  | 0.06983056 | 7.437186 | 0.1192173 | 7.437186 | 0.1098588 | 7.437186
|  |  | 0.06975719 | 7.477387 |  |  | 0.06975719 | 7.477387 | 0.1190578 | 7.477387 | 0.1078164 | 7.477387
|  |  | 0.06918332 | 7.517588 |  |  | 0.06918332 | 7.517588 | 0.1178967 | 7.517588 | 0.1097753 | 7.517588
|  |  | 0.06960895 | 7.557789 |  |  | 0.06960895 | 7.557789 | 0.1192339 | 7.557789 | 0.1117357 | 7.557789
|  |  | 0.07153414 | 7.59799 |  |  | 0.07153414 | 7.59799 | 0.1205696 | 7.59799 | 0.1136974 | 7.59799
|  |  | 0.06995889 | 7.638191 |  |  | 0.06995889 | 7.638191 | 0.1219038 | 7.638191 | 0.1111606 | 7.638191
|  |  | 0.07138323 | 7.678392 |  |  | 0.07138323 | 7.678392 | 0.1207365 | 7.678392 | 0.1126253 | 7.678392
|  |  | 0.0698072 | 7.718593 |  |  | 0.0698072 | 7.718593 | 0.1215678 | 7.718593 | 0.1075915 | 7.718593
|  |  | 0.06973082 | 7.758794 |  |  | 0.06973082 | 7.758794 | 0.1218977 | 7.758794 | 0.1105592 | 7.758794
|  |  | 0.06815411 | 7.798995 |  |  | 0.06815411 | 7.798995 | 0.1187262 | 7.798995 | 0.1085286 | 7.798995
|  |  | 0.06807711 | 7.839196 |  |  | 0.06807711 | 7.839196 | 0.1210534 | 7.839196 | 0.1114996 | 7.839196
|  |  | 0.06949983 | 7.879397 |  |  | 0.06949983 | 7.879397 | 0.1158794 | 7.879397 | 0.1129722 | 7.879397
|  |  | 0.0679223 | 7.919598 |  |  | 0.0679223 | 7.919598 | 0.1197041 | 7.919598 | 0.1094466 | 7.919598
|  |  | 0.06984455 | 7.959799 |  |  | 0.06984455 | 7.959799 | 0.1175276 | 7.959799 | 0.1074227 | 7.959799
|  |  | 0.06776661 | 8 |  |  | 0.06776661 | 8 | 0.1178499 | 8 | 0.1114006 | 8