## 1
ИСПЫТАТЕЛЬНАЯ ЛАБОРАТОРИЯ
Испытательная лаборатория ООО «ИнжГео»
Адрес места осуществления деятельности лаборатории: г. Москва, просп. Вернадского, д. 51, стр. 1
Юр. адрес: 117279, г. Москва, ул. Миклухо-Маклая, 36 а, этаж 5, пом. XXIII к. 76-84
Телефон +7(910)4557682, E-mail: slg85@mail.ru
Протокол испытаний № 19-523-22 от 29-04-2022
| Объект: |  |  | Наименование объекта: ООО Регионстрой
| Заказчик: |  |  | Наименование и адрес заказчика: Переход трубопровода через р. Енисей
| Наименование выработки и ее №: |  |  | BH-101
| Глубина отбора монолита, м: |  |  | 2.3
| Лабораторный номер пробы: |  |  | 52331
РЕЗУЛЬТАТЫ ЛАБОРАТОРНОГО ОПРЕДЕЛЕНИЯ ПАРАМЕТРОВ ПЕРЕУПЛОТНЕНИЯ ПО ГОСТ 58326-2018
| Площадь образца, см2 | Плотность частиц грунта, г/см3 | Влажность грунта, % | Плотность сухого грунта, г/см3 | Плотность грунта природная, г/см3 | Степень влажности, д.е. | Коэффициент пористости, д.е. | Влажность на границе текучести, % | Влажность на границе раската, % | Число пластичности | Показатель текучести
| 13.85 | 2.74 | 0.268988716 | 1.77 | 1.92 | 0.986043 | 0.68 |  |  |  | 0.71
Метод Казагранде
Метод Казагранде
| Нагрузка, МПа | Относительная дефоормация, д.е. | Коэффициент пористости грунта, д.е. | [8 empty] | CAS_1_X | CAS_1_Y | first_line_x | first_line_y | second_line_x | second_line_y | third_line_x | third_line_y | point_X_GG | point_Y_GG | perp_GG_X | perp_GG_Y | CAS_B_X | CAS_B_Y
| 0.025 | 0.017 | 0.651 | [8 empty] | 0.025 | 0.91 | 0.113 | 0.515 | 0.113 | 0.515 | 0.113 | 0.515 | 0.291 | 0.453 | 0.291 | 0.453 | 0.025 | 0.715
| 0.05 | 0.035 | 0.622 | [8 empty] | 6.4 | -0.122 | 0.2 | 0.515 | 0.2 | 0.478 | 0.2 | 0.44 | 0.291 | 0.453 | 0.291 | 0 | 4.013 | 0.044
| 0.1 | 0.088 | 0.532 | [8 empty] | 8 | -0.164 | 8 | 0.515 | 8 | 0.234 | 8 | -0.047 | 0.291 | 0.453 | 0.291 | 0 | 8 | -0.047
| 0.2 | 0.143 | 0.44
| 0.4 | 0.203 | 0.339
| 0.8 | 0.268 | 0.23
| 1.6 | 0.336 | 0.115
| 3.2 | 0.407 | -0.003 |  | Давление предуплотнения σp, МПа |  |  |  |  | 0.2909739
| 6.4 | 0.477 | -0.122 |  | Бытовое (эффективное) давление σ0, МПа |  |  |  |  | 0.1
| 8 | 0.502 | -0.164 |  | Коэффициент переуплотнения OCR |  |  |  |  | 2.909739
[5 empty] | Давление переуплотнения POP, МПа |  |  |  |  | 0.1909739
Метод Беккера
Метод Беккера
| Нагрузка, МПа | Работа на единицу объёма ΔА, кДж/м3 | Суммарная работа А, кДж/м3 | [8 empty] | high_line_x | high_line_y | low_line_x | low_line_y | Sigma_Beccer | Y_Beccer
| 0.025 | 0 | 0 | [8 empty] | 0.379 | 9.2 | 0.025 | 0 | 0.379 | 9.2
| 0.05 | 0.65 | 0.65 | [8 empty] | 8 | 838.467 | 0.379 | 9.2 | 0.379 | 9.2
| 0.1 | 4.006 | 4.656
| 0.2 | 8.175 | 12.831
| 0.4 | 18.073 | 30.904
| 0.8 | 39.139 | 70.043
| 1.6 | 81.941 | 151.984
| 3.2 | 168.568 | 320.553 |  | Давление предуплотнения σp, МПа |  |  |  |  | 0.379
| 6.4 | 339.95 | 660.502 |  | Бытовое (эффективное) давление σ0, МПа |  |  |  |  | 0.1
| 8 | 177.964 | 838.467 |  | Коэффициент переуплотнения OCR |  |  |  |  | 3.79
[5 empty] | Давление переуплотнения POP, МПа |  |  |  |  | 0.279
| Исполнитель: |  |  | Морозов Д.С.
| Руководитель лаборатории: |  |  | Семиколенова Л.Г.
Результат относится только к объектам, прошедшим испытания,
Сведения и материалы для испытаний были предоставлены заказчиком,
Воспроизведение отчета испытаний не в полном объеме без письменного разрешения ООО «ИнжГео» ЗАПРЕЩАЕТСЯ
Страница 1 Всего страниц 1