## 1
ИСПЫТАТЕЛЬНАЯ ЛАБОРАТОРИЯ
Испытательная лаборатория ООО «ИнжГео»
Адрес места осуществления деятельности лаборатории: г. Москва, просп. Вернадского, д. 51, стр. 1
Юр. адрес: 117279, г. Москва, ул. Миклухо-Маклая, 36 а, этаж 5, пом. XXIII к. 76-84
Телефон +7(910)4557682, E-mail: slg85@mail.ru
Протокол испытаний № 19-523-22 от 29-04-2022
| Объект: |  |  | Наименование объекта: ООО Регионстрой
| Заказчик: |  |  | Наименование и адрес заказчика: Переход трубопровода через р. Енисей
| Наименование выработки и ее №: |  |  | BH-101
| Глубина отбора монолита, м: |  |  | 2.3
| Лабораторный номер пробы: |  |  | 52333
РЕЗУЛЬТАТЫ ЛАБОРАТОРНОГО ОПРЕДЕЛЕНИЯ ПАРАМЕТРОВ ПЕРЕУПЛОТНЕНИЯ ПО ГОСТ 58326-2018
| Площадь образца, см2 | Плотность частиц грунта, г/см3 | Влажность грунта, % | Плотность сухого грунта, г/см3 | Плотность грунта природная, г/см3 | Степень влажности, д.е. | Коэффициент пористости, д.е. | Влажность на границе текучести, % | Влажность на границе раската, % | Число пластичности | Показатель текучести
| 13.85 | 2.74 | 0.268988716 | 1.77 | 1.92 | 0.986043 | 0.68 |  |  | 0 | 0.71
Метод Казагранде
Метод Казагранде
| Нагрузка, МПа | Относительная дефоормация, д.е. | Коэффициент пористости грунта, д.е. | [8 empty] | CAS_1_X | CAS_1_Y | first_line_x | first_line_y | second_line_x | second_line_y | third_line_x | third_line_y | point_X_GG | point_Y_GG | perp_GG_X | perp_GG_Y | CAS_B_X | CAS_B_Y
| 0.025 | 0.029 | 0.632 | 0.58 | [7 empty] | 0.025 | 1.173 | 0.173 | 0.38 | 0.173 | 0.38 | 0.173 | 0.38 | 0.453 | 0.293 | 0.453 | 0.293 | 0.025 | 0.726
| 0.05 | 0.057 | 0.584 | 1.14 | [7 empty] | 6.4 | -0.511 | 0.2 | 0.38 | 0.2 | 0.367 | 0.2 | 0.353 | 0.453 | 0.293 | 0.453 | 0 | 4.013 | -0.184
| 0.1 | 0.121 | 0.478 | 2.42 | [7 empty] | 8 | -0.579 | 8 | 0.38 | 8 | 0.036 | 8 | -0.307 | 0.453 | 0.293 | 0.453 | 0 | 8 | -0.307
| 0.2 | 0.194 | 0.353 | 3.88
| 0.4 | 0.283 | 0.205 | 5.66
| 0.8 | 0.381 | 0.04 | 7.62
| 1.6 | 0.486 | -0.136 | 9.72
| 3.2 | 0.597 | -0.322 | 11.94 | Давление предуплотнения σp, МПа |  |  |  |  | 0.4527269
| 6.4 | 0.709 | -0.511 | 14.18 | Бытовое (эффективное) давление σ0, МПа |  |  |  |  | 0.1
| 8 | 0.749 | -0.579 | 14.98 | Коэффициент переуплотнения OCR |  |  |  |  | 4.527269
|  |  |  | 0 | Давление переуплотнения POP, МПа |  |  |  |  | 0.3527269
Метод Беккера
Метод Беккера
| Нагрузка, МПа | Работа на единицу объёма ΔА, кДж/м3 | Суммарная работа А, кДж/м3 | [8 empty] | high_line_x | high_line_y | low_line_x | low_line_y | Sigma_Beccer | Y_Beccer
| 0.025 | 0 | 0 | [8 empty] | 0.579 | 23.7 | 0.025 | 0 | 0.579 | 23.7
| 0.05 | 1.069 | 1.069 | [8 empty] | 8 | 1323.037 | 0.579 | 23.7 | 0.579 | 23.7
| 0.1 | 4.761 | 5.831
| 0.2 | 11.086 | 16.917
| 0.4 | 26.531 | 43.448
| 0.8 | 58.681 | 102.128
| 1.6 | 126.324 | 228.452
| 3.2 | 265.668 | 494.121 |  | Давление предуплотнения σp, МПа |  |  |  |  | 0.579
| 6.4 | 538.554 | 1032.674 |  | Бытовое (эффективное) давление σ0, МПа |  |  |  |  | 0.1
| 8 | 290.362 | 1323.037 |  | Коэффициент переуплотнения OCR |  |  |  |  | 5.79
[5 empty] | Давление переуплотнения POP, МПа |  |  |  |  | 0.479
| Исполнитель: |  |  | Морозов Д.С.
| Руководитель лаборатории: |  |  | Семиколенова Л.Г.
Результат относится только к объектам, прошедшим испытания,
Сведения и материалы для испытаний были предоставлены заказчиком,
Воспроизведение отчета испытаний не в полном объеме без письменного разрешения ООО «ИнжГео» ЗАПРЕЩАЕТСЯ
Страница 1 Всего страниц 1