## 1
ИСПЫТАТЕЛЬНАЯ ЛАБОРАТОРИЯ
Испытательная лаборатория ООО «ИнжГео»
Адрес места осуществления деятельности лаборатории: г. Москва, просп. Вернадского, д. 51, стр. 1
Юр. адрес: 117279, г. Москва, ул. Миклухо-Маклая, 36 а, этаж 5, пом. XXIII к. 76-84
Телефон +7(910)4557682, E-mail: slg85@mail.ru
Протокол испытаний № 19-523-22 от 29-04-2022
| Объект: |  |  | Наименование объекта: ООО Регионстрой
| Заказчик: |  |  | Наименование и адрес заказчика: Переход трубопровода через р. Енисей
| Наименование выработки и ее №: |  |  | BH-101
| Глубина отбора монолита, м: |  |  | 2.3
| Лабораторный номер пробы: |  |  | 52335
РЕЗУЛЬТАТЫ ЛАБОРАТОРНОГО ОПРЕДЕЛЕНИЯ ПАРАМЕТРОВ ПЕРЕУПЛОТНЕНИЯ ПО ГОСТ 58326-2018
| Площадь образца, см2 | Плотность частиц грунта, г/см3 | Влажность грунта, % | Плотность сухого грунта, г/см3 | Плотность грунта природная, г/см3 | Степень влажности, д.е. | Коэффициент пористости, д.е. | Влажность на границе текучести, % | Влажность на границе раската, % | Число пластичности | Показатель текучести
| 13.85 | 2.74 | 0.268988716 | 1.77 | 1.92 | 0.986043 | 0.68 |  |  |  | 0.71
Метод Казагранде
Метод Казагранде
| Нагрузка, МПа | Относительная дефоормация, д.е. | Коэффициент пористости грунта, д.е. | [8 empty] | CAS_1_X | CAS_1_Y | first_line_x | first_line_y | second_line_x | second_line_y | third_line_x | third_line_y | point_X_GG | point_Y_GG | perp_GG_X | perp_GG_Y | CAS_B_X | CAS_B_Y
| 0.025 | 0.03 | 0.629 | [8 empty] | 0.025 | 1.628 | 0.251 | 0.272 | 0.251 | 0.272 | 0.251 | 0.272 | 0.697 | 0.132 | 0.697 | 0.132 | 0.025 | 0.903
| 0.05 | 0.06 | 0.578 | [8 empty] | 6.4 | -0.864 | 0.4 | 0.272 | 0.4 | 0.208 | 0.4 | 0.144 | 0.697 | 0.132 | 0.697 | 0 | 4.013 | -0.486
| 0.1 | 0.122 | 0.476 | [8 empty] | 8 | -0.965 | 8 | 0.272 | 8 | -0.202 | 8 | -0.675 | 0.697 | 0.132 | 0.697 | 0 | 8 | -0.675
| 0.2 | 0.206 | 0.334
| 0.4 | 0.319 | 0.144
| 0.8 | 0.449 | -0.075
| 1.6 | 0.596 | -0.322
| 3.2 | 0.755 | -0.589 |  | Давление предуплотнения σp, МПа |  |  |  |  | 0.6973521
| 6.4 | 0.919 | -0.864 |  | Бытовое (эффективное) давление σ0, МПа |  |  |  |  | 0.1
| 8 | 0.979 | -0.965 |  | Коэффициент переуплотнения OCR |  |  |  |  | 6.973521
[5 empty] | Давление переуплотнения POP, МПа |  |  |  |  | 0.5973521
Метод Беккера
Метод Беккера
| Нагрузка, МПа | Работа на единицу объёма ΔА, кДж/м3 | Суммарная работа А, кДж/м3 | [8 empty] | high_line_x | high_line_y | low_line_x | low_line_y | Sigma_Beccer | Y_Beccer
| 0.025 | 0 | 0 | [8 empty] | 0.779 | 34.2 | 0.025 | 0 | 0.779 | 34.2
| 0.05 | 1.134 | 1.134 | [8 empty] | 8 | 1905.856 | 0.779 | 34.2 | 0.779 | 34.2
| 0.1 | 4.58 | 5.714
| 0.2 | 12.666 | 18.379
| 0.4 | 33.845 | 52.224
| 0.8 | 78.399 | 130.623
| 1.6 | 176.087 | 306.71
| 3.2 | 381.532 | 688.242 |  | Давление предуплотнения σp, МПа |  |  |  |  | 0.779
| 6.4 | 787.745 | 1475.986 |  | Бытовое (эффективное) давление σ0, МПа |  |  |  |  | 0.1
| 8 | 429.87 | 1905.856 |  | Коэффициент переуплотнения OCR |  |  |  |  | 7.79
[5 empty] | Давление переуплотнения POP, МПа |  |  |  |  | 0.679
| Исполнитель: |  |  | Морозов Д.С.
| Руководитель лаборатории: |  |  | Семиколенова Л.Г.
Результат относится только к объектам, прошедшим испытания,
Сведения и материалы для испытаний были предоставлены заказчиком,
Воспроизведение отчета испытаний не в полном объеме без письменного разрешения ООО «ИнжГео» ЗАПРЕЩАЕТСЯ
Страница 1 Всего страниц 1