## 1
Общество с ограниченной ответственностью "Инженерная геология" (ООО "ИнжГео")
Юр. адрес: 117279, г. Москва, ул. Миклухо-Маклая, 36 а, этаж 5, пом. XXIII к. 76-84
Телефон/факс +7 (495) 132-30-00, Адрес электронной почты inbox@inj-geo.ru
Испытательная лаборатория ООО «ИнжГео»
Адрес места осуществления деятельности лаборатории: г. Москва, просп. Вернадского, д. 51, стр. 1
Телефон +7(910)4557682, E-mail: slg85@mail.ru
Протокол испытаний № 20-523/22 |  |  |  |  | от 29.04.2022
Наименование и адрес заказчика: ООО "Регионстрой"
Наименование объекта: Переход трубопровода через р. Енисей
Наименование используемого метода/методики: ГОСТ 12248.4-2020
Условия проведения испытания: температура окружающей среды (18 - 25)0С, влажность воздуха (40 - 75)%
Дата получение объекта подлежащего испытаниям: 07.04.2022
Дата испытания: 07.04.2022-29.04.2022
Испытание грунтов методом компрессионного сжатия
Лабораторный номер: |  | 52341 |  |  |  | We, д.е. = | 0.242728496
Номер скважины: |  | BH-103 |  |  |  | ρ, г/см3 = | 1.82
Глубина отбора, м: |  | 0.4 |  |  |  | ρs, г/см3 = | 2.69
Наименование грунта: |  | супесь текуч. |  |  |  | e, д.е. = | 0.83678
[6 empty] | IL, д.е. = | 2.712
Результаты испытаний
Данные компрессионных испытаний
Верт. давление Р, Мпа | Относит. деформ. e, д.е. | Коэф. пористости е, д.е. | Коэф. сжимаемости m0, Мпа-1 | sigma | otn_vert | koef_e | m0
0 |  | 0
0 | 0 | 0 | 0
0 | 0 | 0 | 0
0 | 0 | 0 | 0 | q_zg |  | e_a
|  |  |  | e_zg |  | e_max |  | q_max
0 | 0 | 0 | 0 | Перпендикуляр Y
|  |  |  | 0 | 0
0 | 0 | 0 | 0 | 0 | 0
|  |  |  | Перпендикуляр Y |  | Линия тренда
|  |  |  | 0 | 0 | 0 | 0
|  |  |  | 0 | 0 | 0 | 0
|  |  |  | Одометрический модуль деформации Eoed (0,1-0,2), Мпа = | #N/A
|  |  |  | Компрессионный модуль деформации Ek (0,1-0,2), Мпа = | #DIV/0!
| Исполнитель: | [5 empty] | Морозов Д.С.
| Начальник исп. лаборатории: | [5 empty] | Семиколенова Л.Г.
Лист 1 , всего листов 1
Частичное воспроизведение протокола испытаний без письменного разрешения ООО «ИнжГео» ЗАПРЕЩАЕТСЯ

## Лист1 (hidden)
Супесь |  | Суглинок |  | Глина
En | Mk | En | Mk | En | Mk
[6 empty] | Там где | - | не нормируется по табличке
0.45 | 2.8 | 0.45 | 3 | 0.45 | -
0.46 | 2.8 | 0.46 | 3 | 0.46 | -
0.47 | 2.8 | 0.47 | 3 | 0.47 | -
0.48 | 2.8 | 0.48 | 3 | 0.48 | -
0.49 | 2.8 | 0.49 | 3 | 0.49 | -
0.5 | 2.8 | 0.5 | 3 | 0.5 | -
0.51 | 2.8 | 0.51 | 3 | 0.51 | -
0.52 | 2.8 | 0.52 | 3 | 0.52 | -
0.53 | 2.8 | 0.53 | 3 | 0.53 | -
0.54 | 2.8 | 0.54 | 3 | 0.54 | -
0.55 | 2.8 | 0.55 | 3 | 0.55 | -
0.56 | 2.77 | 0.56 | 2.97 | 0.56 | -
0.57 | 2.74 | 0.57 | 2.94 | 0.57 | -
0.58 | 2.71 | 0.58 | 2.91 | 0.58 | -
0.59 | 2.68 | 0.59 | 2.88 | 0.59 | -
0.6 | 2.65 | 0.6 | 2.85 | 0.6 | -
0.61 | 2.62 | 0.61 | 2.82 | 0.61 | -
0.62 | 2.59 | 0.62 | 2.79 | 0.62 | -
0.63 | 2.56 | 0.63 | 2.76 | 0.63 | -
0.64 | 2.53 | 0.64 | 2.73 | 0.64 | -
0.65 | 2.5 | 0.65 | 2.7 | 0.65 | 2.4
0.66 | 2.46 | 0.66 | 2.67 | 0.66 | 2.4
0.67 | 2.42 | 0.67 | 2.64 | 0.67 | 2.4
0.68 | 2.38 | 0.68 | 2.61 | 0.68 | 2.4
0.69 | 2.34 | 0.69 | 2.58 | 0.69 | 2.4
0.7 | 2.3 | 0.7 | 2.55 | 0.7 | 2.4
0.71 | 2.26 | 0.71 | 2.52 | 0.71 | 2.4
0.72 | 2.22 | 0.72 | 2.49 | 0.72 | 2.4
0.73 | 2.18 | 0.73 | 2.46 | 0.73 | 2.4
0.74 | 2.14 | 0.74 | 2.43 | 0.74 | 2.4
0.75 | 2.1 | 0.75 | 2.4 | 0.75 | 2.4
0.76 | 2.03 | 0.76 | 2.34 | 0.76 | 2.38
0.77 | 1.96 | 0.77 | 2.28 | 0.77 | 2.36
0.78 | 1.89 | 0.78 | 2.22 | 0.78 | 2.34
0.79 | 1.82 | 0.79 | 2.16 | 0.79 | 2.32
0.8 | 1.75 | 0.8 | 2.1 | 0.8 | 2.3
0.81 | 1.68 | 0.81 | 2.04 | 0.81 | 2.28
0.82 | 1.61 | 0.82 | 1.98 | 0.82 | 2.26
0.83 | 1.54 | 0.83 | 1.92 | 0.83 | 2.24
0.84 | 1.47 | 0.84 | 1.86 | 0.84 | 2.22
0.85 | 1.4 | 0.85 | 1.8 | 0.85 | 2.2
0.86 | - | 0.86 | 1.77 | 0.86 | 2.18
0.87 | - | 0.87 | 1.74 | 0.87 | 2.16
0.88 | - | 0.88 | 1.71 | 0.88 | 2.14
0.89 | - | 0.89 | 1.68 | 0.89 | 2.12
0.9 | - | 0.9 | 1.65 | 0.9 | 2.1
0.91 | - | 0.91 | 1.62 | 0.91 | 2.08
0.92 | - | 0.92 | 1.59 | 0.92 | 2.06
0.93 | - | 0.93 | 1.56 | 0.93 | 2.04
0.94 | - | 0.94 | 1.53 | 0.94 | 2.02
0.95 | - | 0.95 | 1.5 | 0.95 | 2
0.96 | - | 0.96 | 1.47 | 0.96 | 1.98
0.97 | - | 0.97 | 1.44 | 0.97 | 1.96
0.98 | - | 0.98 | 1.41 | 0.98 | 1.94
0.99 | - | 0.99 | 1.38 | 0.99 | 1.92
1 | - | 1 | 1.35 | 1 | 1.9
1.01 | - | 1.01 | 1.32 | 1.01 | 1.88
1.02 | - | 1.02 | 1.29 | 1.02 | 1.86
1.03 | - | 1.03 | 1.26 | 1.03 | 1.84
1.04 | - | 1.04 | 1.23 | 1.04 | 1.82
1.05 | - | 1.05 | 1.2 | 1.05 | 1.8
1.06 | - | 1.06 | - | 1.06 | -
1.07 | - | 1.07 | - | 1.07 | -
1.08 | - | 1.08 | - | 1.08 | -
1.09 | - | 1.09 | - | 1.09 | -
1.1 | - | 1.1 | - | 1.1 | -
1.11 | - | 1.11 | - | 1.11 | -
1.12 | - | 1.12 | - | 1.12 | -
1.13 | - | 1.13 | - | 1.13 | -
1.14 | - | 1.14 | - | 1.14 | -
1.15 | - | 1.15 | - | 1.15 | -
1.16 | - | 1.16 | - | 1.16 | -
1.17 | - | 1.17 | - | 1.17 | -
1.18 | - | 1.18 | - | 1.18 | -
1.19 | - | 1.19 | - | 1.19 | -
1.2 | - | 1.2 | - | 1.2 | -
1.21 | - | 1.21 | - | 1.21 | -
1.22 | - | 1.22 | - | 1.22 | -
1.23 | - | 1.23 | - | 1.23 | -
1.24 | - | 1.24 | - | 1.24 | -
1.25 | - | 1.25 | - | 1.25 | -
1.26 | - | 1.26 | - | 1.26 | -
1.27 | - | 1.27 | - | 1.27 | -
1.28 | - | 1.28 | - | 1.28 | -
1.29 | - | 1.29 | - | 1.29 | -
1.3 | - | 1.3 | - | 1.3 | -
1.31 | - | 1.31 | - | 1.31 | -
1.32 | - | 1.32 | - | 1.32 | -
1.33 | - | 1.33 | - | 1.33 | -
1.34 | - | 1.34 | - | 1.34 | -
1.35 | - | 1.35 | - | 1.35 | -