## 1
Общество с ограниченной ответственностью "Инженерная геология" (ООО "ИнжГео") | [10 empty] | Общество с ограниченной ответственностью "Инженерная геология" (ООО "ИнжГео")
Юр. адрес: 117279, г. Москва, ул. Миклухо-Маклая, 36 а, этаж 5, пом. XXIII к. 76-84 | [10 empty] | Юр. адрес: 117279, г. Москва, ул. Миклухо-Маклая, 36 а, этаж 5, пом. XXIII к. 76-84 | [8 empty] | нагр |  |  | X0 | Y0 | R |  | нагр |  |  |  | X0 | Y0 | R | нагр |  |  |  | X0 | Y0 | R |  | нагр |  |  |  | X0 | Y0 | R
Телефон/факс +7 (495) 132-30-00, Адрес электронной почты inbox@inj-geo.ru | [10 empty] | Телефон/факс +7 (495) 132-30-00, Адрес электронной почты inbox@inj-geo.ru | [12 empty] | 0 | [7 empty] | 0 | [6 empty] | 0 | [7 empty] | 0
[20 empty] | девиатор | [6 empty] | девиатор | [6 empty] | девиатор | [7 empty] | девиатор
Испытательная лаборатория ООО «ИнжГео» | [10 empty] | Испытательная лаборатория ООО «ИнжГео» | [8 empty] | x0 | Угол | X | Y |  |  |  | x0 |  | Угол | X | Y |  |  | x0 |  | Угол | X | Y |  |  |  | x0 |  | Угол | X | Y
Адрес места осуществления деятельности лаборатории: г. Москва, просп. Вернадского, д. 51, стр. 1 | [10 empty] | Адрес места осуществления деятельности лаборатории: г. Москва, просп. Вернадского, д. 51, стр. 1 | [9 empty] | 0 | [7 empty] | 0 | [6 empty] | 0 | [7 empty] | 0
Телефон +7(910)4557682, E-mail: slg85@mail.ru | [10 empty] | Телефон +7(910)4557682, E-mail: slg85@mail.ru | [9 empty] | 5 | [7 empty] | 5 | [6 empty] | 5 | [7 empty] | 5
[21 empty] | 10 | [7 empty] | 10 | [6 empty] | 10 | [7 empty] | 10
Протокол испытаний № 13-63/22 от 20-11-2022 | [20 empty] | 15 | [7 empty] | 15 | [6 empty] | 15 | [7 empty] | 15
Наименование и адрес заказчика: ООО Регионстрой | [20 empty] | 20 | [7 empty] | 20 | [6 empty] | 20 | [7 empty] | 20
Наименование объекта: Переход трубопровода через р. Енисей | [20 empty] | 25 | [7 empty] | 25 | [6 empty] | 25 | [7 empty] | 25
Наименование используемого метода/методики: ГОСТ 12248.4-2020 | [20 empty] | 30 | [7 empty] | 30 | [6 empty] | 30 | [7 empty] | 30
Условия проведения испытания: температура окружающей среды (18 - 25)0С, влажность воздуха (40 - 75)% | [20 empty] | 35 | [7 empty] | 35 | [6 empty] | 35 | [7 empty] | 35
Дата получение объекта подлежащего испытаниям: 24.10.2022 | [20 empty] | 40 | [7 empty] | 40 | [6 empty] | 40 | [7 empty] | 40
Дата испытания: 25.10.2022-19.11.2022 | [20 empty] | 45 | [7 empty] | 45 | [6 empty] | 45 | [7 empty] | 45
Испытание грунтов методом трехосного сжатия | [10 empty] | Испытание грунтов методом трехосного сжатия | [9 empty] | 50 | [7 empty] | 50 | [6 empty] | 50 | [7 empty] | 50
Лабораторный номер: |  | 1057 | [5 empty] | We, % = | 0.406669122 |  | Лабораторный номер: | [6 empty] | We, % = |  |  | 55 | [7 empty] | 55 | [6 empty] | 55 | [7 empty] | 55
Номер скважины: |  | BH-001 | [5 empty] | ρ, г/см3 = | 1.9 |  | Номер скважины: | [6 empty] | ρ, г/см3 = |  |  | 60 | [7 empty] | 60 | [6 empty] | 60 | [7 empty] | 60
Глубина отбора, м: |  | 1.7 | [5 empty] | ρs, г/см3 = | 2.7 |  | Глубина отбора, м: | [6 empty] | ρs, г/см3 = |  |  | 65 | [7 empty] | 65 | [6 empty] | 65 | [7 empty] | 65
Наименование грунта: |  | Суглинок, после оттаивания текучий, легкий песчанистый | [5 empty] | e, д.е. = | 1.1 |  | Наименование грунта: | [6 empty] | e, д.е. = |  |  | 70 | [7 empty] | 70 | [6 empty] | 70 | [7 empty] | 70
Схема проведения опыта: |  | КД | [5 empty] | IL, д.е. = | 1.082 |  | Схема проведения опыта: | [6 empty] | IL, д.е. = |  |  | 75 | [7 empty] | 75 | [6 empty] | 75 | [7 empty] | 75
Результаты испытаний | [10 empty] | Результаты испытаний | [9 empty] | 80 | [7 empty] | 80 | [6 empty] | 80 | [7 empty] | 80
[21 empty] | 85 | [7 empty] | 85 | [6 empty] | 85 | [7 empty] | 85
[21 empty] | 90 | [7 empty] | 90 | [6 empty] | 90 | [7 empty] | 90
[21 empty] | 95 | [7 empty] | 95 | [6 empty] | 95 | [7 empty] | 95
[21 empty] | 100 | [7 empty] | 100 | [6 empty] | 100 | [7 empty] | 100
[21 empty] | 105 | [7 empty] | 105 | [6 empty] | 105 | [7 empty] | 105
[21 empty] | 110 | [7 empty] | 110 | [6 empty] | 110 | [7 empty] | 110
[21 empty] | 115 | [7 empty] | 115 | [6 empty] | 115 | [7 empty] | 115
[21 empty] | 120 | [7 empty] | 120 | [6 empty] | 120 | [7 empty] | 120
[21 empty] | 125 | [7 empty] | 125 | [6 empty] | 125 | [7 empty] | 125
[21 empty] | 130 | [7 empty] | 130 | [6 empty] | 130 | [7 empty] | 130
[21 empty] | 135 | [7 empty] | 135 | [6 empty] | 135 | [7 empty] | 135
[21 empty] | 140 | [7 empty] | 140 | [6 empty] | 140 | [7 empty] | 140
[21 empty] | 145 | [7 empty] | 145 | [6 empty] | 145 | [7 empty] | 145
[21 empty] | 150 | [7 empty] | 150 | [6 empty] | 150 | [7 empty] | 150
[21 empty] | 155 | [7 empty] | 155 | [6 empty] | 155 | [7 empty] | 155
[21 empty] | 160 | [7 empty] | 160 | [6 empty] | 160 | [7 empty] | 160
[21 empty] | 165 | [7 empty] | 165 | [6 empty] | 165 | [7 empty] | 165
[21 empty] | 170 | [7 empty] | 170 | [6 empty] | 170 | [7 empty] | 170
[21 empty] | 175 | [7 empty] | 175 | [6 empty] | 175 | [7 empty] | 175
[21 empty] | 180 | [7 empty] | 180 | [6 empty] | 180 | [7 empty] | 180
[13 empty] | Давление в камере, Мпа σ3 | Вертикальная нагрузка, Мпа σ1 | Поровое давление, Мпа u
[13 empty] | 0.05 | 0.1448248 |  |  |  |  | 1 | [6 empty] | σ3,кПа | σ1,кПа | u, кПа |  |  |  | 4
[13 empty] | 0.15 | 0.3487854 | [26 empty] | δ3, Мпа | δ1-δ3, МПа | δ1, МПа | δ1, КПа
[13 empty] | 0.25 | 0.5527461 | [20 empty] | С, МПа:
φ, град:
E, Мпа
[26 empty] | x | 0
[26 empty] | y |  |  |  | С, кПа | φ,°
Эффективные значения угла внутреннего трения и удельного сцепления ϕ', С'
[13 empty] | ϕ', град. = | 20
[13 empty] | С', МПа = | 0.015
|  | K0, д.е. | 0.6579799 | Эффективное напряжение, Мпа: |  |  |  |  | 0.03289899
|  | Модуль деформации E0, МПа: |  | Точки нахождения модуля Е0, Мпа (полное напряжение): |  |  |  |  | 0.03289899 | 0.05263839
|  | Модуль деформации E50, МПа: |  | qmax Давление при разрушении образца, Мпа (девиатор): |  |  |  |  | 0.07895758
|  | Коэф. Поперечной деформации, ϑ: |  | 0,5 qmax, Мпа (девиатор): |  |  |  |  | 0.03947879
| Начальник исп. лаборатории: | [6 empty] | Семиколенова Л.Г. |  |  |  |  | Начальник исп. лаборатории: |  |  |  |  | Семиколенова Л.Г.
Лист 1 , всего листов 2 | [11 empty] | Лист 2 , всего листов 2
Частичное воспроизведение протокола испытаний без письменного разрешения ООО «ИнжГео» ЗАПРЕЩАЕТСЯ | [11 empty] | Частичное воспроизведение протокола испытаний без письменного разрешения ООО «ИнжГео» ЗАПРЕЩАЕТСЯ
E0 |  |  | E50 |  | Деформация |  |  |  | Первая прочность |  |  | Вторая прочность |  |  | Третья прочность
devE0 | epsE0 |  | dev50 | epsE50 | dev | eps | ev |  | dev1 | eps1 | ev1 | dev1 | eps1 | ev2 | dev1 | eps1 | ev3
0.0197394 | 0.0006574868 |  | 0.03947879 | 0.00197246 | 0 | 0 | -0.001571718 |  | 0 | 0 | -0.0001269282 | 0 | 0 | -0.0009635582 | 0 | 0 | -0.000648886
[5 empty] | 0.0197394 | 0.0006574868 | -0.001571718 |  | 0.02086145 | 0.0006948606 | -0.0001269282 | 0.05069029 | 0.0006117428 | -0.0009635582 | 0.075 | 0.0004898287 | -0.000648886
Секущая модуля Е0 |  |  | Линия Q max |  | 0.03644854 | 0.001526142 | -0.001571718 |  | 0.03742376 | 0.001530126 | -0.0001269282 | 0.09939272 | 0.001799243 | -0.0009635582 | 0.1513731 | 0.001482937 | -0.000648886
| 0 |  |  | 0 | 0.03947879 | 0.00197246 | -0.003671475 |  | 0.04741239 | 0.002368843 | -0.00206831 | 0.1023887 | 0.002286602 | -0.001561669 | 0.1564705 | 0.002281833 | -0.001569242
[5 empty] | 0.04113335 | 0.003052284 | -0.003671475 |  | 0.04868641 | 0.003060251 | -0.00206831 | 0.1055624 | 0.003048802 | -0.001561669 | 0.1701332 | 0.003042444 | -0.001569242
[5 empty] | 0.04409556 | 0.003815355 | -0.003671475 |  | 0.05215072 | 0.003825314 | -0.00206831 | 0.1117542 | 0.003811003 | -0.001561669 | 0.171745 | 0.003803055 | -0.001569242
|  |  | Линия 0,5 Q max |  | 0.04457344 | 0.004578426 | -0.003671475 |  | 0.0528426 | 0.004590377 | -0.00206831 | 0.11384 | 0.004573203 | -0.001561669 | 0.1778277 | 0.004563666 | -0.001569242
|  |  |  | 0 | 0.04697277 | 0.005341497 | -0.003813517 |  | 0.05550297 | 0.00535544 | -0.00283173 | 0.1212613 | 0.005335404 | -0.00170951 | 0.1867739 | 0.005324278 | -0.00239646
[5 empty] | 0.04861292 | 0.006104568 | -0.003813517 |  | 0.05790304 | 0.006120503 | -0.00283173 | 0.1267602 | 0.006097604 | -0.00170951 | 0.1905273 | 0.006084889 | -0.00239646
[5 empty] | 0.05034231 | 0.006867639 | -0.003813517 |  | 0.06053394 | 0.006885566 | -0.00283173 | 0.1283848 | 0.006859805 | -0.00170951 | 0.1956939 | 0.0068455 | -0.00239646
[5 empty] | 0.05105949 | 0.00763071 | -0.003813517 |  | 0.06161486 | 0.007650629 | -0.00283173 | 0.1340354 | 0.007622006 | -0.00170951 | 0.209022 | 0.007606111 | -0.00239646
[5 empty] | 0.05290647 | 0.008393781 | -0.003576449 |  | 0.06420776 | 0.008415691 | -0.003513423 | 0.1359695 | 0.008384206 | -0.001819695 | 0.2055627 | 0.008366722 | -0.003198555
Коэфф. Точки |  |  |  |  | 0.05355059 | 0.009156852 | -0.003576449 |  | 0.06458385 | 0.009180754 | -0.003513423 | 0.1368798 | 0.009146407 | -0.001819695 | 0.2108734 | 0.009127333 | -0.003198555
[5 empty] | 0.05465121 | 0.009919923 | -0.003576449 |  | 0.06644642 | 0.009945817 | -0.003513423 | 0.1401291 | 0.009908607 | -0.001819695 | 0.2215996 | 0.009887944 | -0.003198555
[5 empty] | 0.05615913 | 0.01068299 | -0.003576449 |  | 0.06868081 | 0.01071088 | -0.003513423 | 0.1447389 | 0.01067081 | -0.001819695 | 0.2292138 | 0.01064856 | -0.003198555
[5 empty] | 0.05804669 | 0.01144606 | -0.003525927 |  | 0.07021534 | 0.01147594 | -0.00409688 | 0.1505452 | 0.01143301 | -0.00189744 | 0.231264 | 0.01140917 | -0.003928493
[5 empty] | 0.05833026 | 0.01220914 | -0.003525927 |  | 0.07020393 | 0.01224101 | -0.00409688 | 0.1494354 | 0.01219521 | -0.00189744 | 0.236995 | 0.01216978 | -0.003928493
[5 empty] | 0.05994328 | 0.01297221 | -0.003525927 |  | 0.07232416 | 0.01300607 | -0.00409688 | 0.1533637 | 0.01295741 | -0.00189744 | 0.235808 | 0.01293039 | -0.003928493
[5 empty] | 0.06091727 | 0.01373528 | -0.003525927 |  | 0.07256135 | 0.01377113 | -0.00409688 | 0.1570648 | 0.01371961 | -0.00189744 | 0.2389658 | 0.013691 | -0.003928493
[5 empty] | 0.06127963 | 0.01449835 | -0.0027549 |  | 0.07406373 | 0.01453619 | -0.004565592 | 0.1573118 | 0.01448181 | -0.001947962 | 0.2486132 | 0.01445161 | -0.004539241
[5 empty] | 0.06136583 | 0.01526142 | -0.0027549 |  | 0.07573742 | 0.01530126 | -0.004565592 | 0.1604521 | 0.01524401 | -0.001947962 | 0.2512962 | 0.01521222 | -0.004539241
[5 empty] | 0.06378802 | 0.01602449 | -0.0027549 |  | 0.07630736 | 0.01606632 | -0.004565592 | 0.1625302 | 0.01600621 | -0.001947962 | 0.2509972 | 0.01597283 | -0.004539241
[5 empty] | 0.06417834 | 0.01678756 | -0.002339474 |  | 0.07836611 | 0.01683138 | -0.004903051 | 0.1678553 | 0.01676841 | -0.001947962 | 0.253332 | 0.01673344 | -0.004539241
[5 empty] | 0.06461139 | 0.01755063 | -0.002339474 |  | 0.07868119 | 0.01759645 | -0.004903051 | 0.1679956 | 0.01753061 | -0.001976476 | 0.2550446 | 0.01749405 | -0.004983765
[5 empty] | 0.06530473 | 0.0183137 | -0.002339474 |  | 0.07972825 | 0.01836151 | -0.004903051 | 0.1691278 | 0.01829281 | -0.001976476 | 0.2658841 | 0.01825467 | -0.004983765
[5 empty] | 0.06599775 | 0.01907677 | -0.002339474 |  | 0.08058503 | 0.01912657 | -0.004903051 | 0.1715572 | 0.01905501 | -0.001976476 | 0.2619623 | 0.01901528 | -0.004983765
[5 empty] | 0.06565012 | 0.01983985 | -0.002339474 |  | 0.08030774 | 0.01989163 | -0.004903051 | 0.1695951 | 0.01981721 | -0.001976476 | 0.2660117 | 0.01977589 | -0.004983765
[5 empty] | 0.06578016 | 0.02060292 | -0.002328098 |  | 0.08236127 | 0.0206567 | -0.005092748 | 0.1702442 | 0.02057941 | -0.001988199 | 0.2664983 | 0.0205365 | -0.005215032
[5 empty] | 0.06747471 | 0.02136599 | -0.002328098 |  | 0.08206919 | 0.02142176 | -0.005092748 | 0.177164 | 0.02134162 | -0.001988199 | 0.2650471 | 0.02129711 | -0.005215032
[5 empty] | 0.0679422 | 0.02212906 | -0.002328098 |  | 0.0825931 | 0.02218682 | -0.005092748 | 0.1771663 | 0.02210382 | -0.001988199 | 0.271034 | 0.02205772 | -0.005215032
[5 empty] | 0.06702905 | 0.02289213 | -0.002328098 |  | 0.08232384 | 0.02295189 | -0.00512244 | 0.1769767 | 0.02286602 | -0.001988199 | 0.266963 | 0.02281833 | -0.005215032
[5 empty] | 0.06781469 | 0.0236552 | -0.00201071 |  | 0.08386691 | 0.02371695 | -0.00512244 | 0.1760528 | 0.02362822 | -0.00198429 | 0.2744455 | 0.02357894 | -0.00521554
[5 empty] | 0.06801345 | 0.02441827 | -0.00201071 |  | 0.0842124 | 0.02448201 | -0.00512244 | 0.1761542 | 0.02439042 | -0.00198429 | 0.2732242 | 0.02433955 | -0.00521554
[5 empty] | 0.06837092 | 0.02518134 | -0.00201071 |  | 0.08298207 | 0.02524707 | -0.00512244 | 0.1775135 | 0.02515262 | -0.00198429 | 0.2745258 | 0.02510017 | -0.00521554
[5 empty] | 0.06899945 | 0.02594441 | -0.00190384 |  | 0.08492267 | 0.02601214 | -0.00512244 | 0.1770229 | 0.02591482 | -0.00198429 | 0.2764791 | 0.02586078 | -0.005086873
[5 empty] | 0.06982934 | 0.02670748 | -0.00190384 |  | 0.08483068 | 0.0267772 | -0.005034678 | 0.1787417 | 0.02667702 | -0.001945393 | 0.2747948 | 0.02662139 | -0.005086873
[5 empty] | 0.0686983 | 0.02747056 | -0.00190384 |  | 0.08338991 | 0.02754226 | -0.005034678 | 0.1792938 | 0.02743922 | -0.001945393 | 0.2721265 | 0.027382 | -0.005086873
[5 empty] | 0.06984667 | 0.02823363 | -0.00190384 |  | 0.08496295 | 0.02830733 | -0.005034678 | 0.176861 | 0.02820142 | -0.001945393 | 0.2715643 | 0.02814261 | -0.005086873
[5 empty] | 0.06873712 | 0.0289967 | -0.00190384 |  | 0.08517361 | 0.02907239 | -0.005034678 | 0.1807951 | 0.02896362 | -0.001945393 | 0.2801096 | 0.02890322 | -0.005086873
[5 empty] | 0.07018563 | 0.02975977 | -0.001664957 |  | 0.08478207 | 0.02983745 | -0.004853157 | 0.1830652 | 0.02972582 | -0.001870424 | 0.2773713 | 0.02966383 | -0.004853968
[5 empty] | 0.07043735 | 0.03052284 | -0.001664957 |  | 0.08568043 | 0.03060251 | -0.004853157 | 0.179656 | 0.03048802 | -0.001870424 | 0.2794869 | 0.03042444 | -0.004853968
[5 empty] | 0.07039211 | 0.03128591 | -0.001664957 |  | 0.08602989 | 0.03136758 | -0.004853157 | 0.1848958 | 0.03125022 | -0.001870424 | 0.2737956 | 0.03118505 | -0.004853968
[5 empty] | 0.07024402 | 0.03204898 | -0.001664957 |  | 0.0855124 | 0.03213264 | -0.004588753 | 0.1818859 | 0.03201242 | -0.001870424 | 0.2767728 | 0.03194567 | -0.004853968
[5 empty] | 0.07033494 | 0.03281205 | -0.001363873 |  | 0.08660566 | 0.0328977 | -0.004588753 | 0.1854588 | 0.03277462 | -0.001762004 | 0.277696 | 0.03270628 | -0.004529843
[5 empty] | 0.07133395 | 0.03357512 | -0.001363873 |  | 0.08574855 | 0.03366277 | -0.004588753 | 0.1805765 | 0.03353682 | -0.001762004 | 0.2844687 | 0.03346689 | -0.004529843
[5 empty] | 0.07091565 | 0.03433819 | -0.001363873 |  | 0.08679543 | 0.03442783 | -0.004588753 | 0.1814236 | 0.03429902 | -0.001762004 | 0.284666 | 0.0342275 | -0.004529843
[5 empty] | 0.072099 | 0.03510127 | -0.001363873 |  | 0.0868159 | 0.03519289 | -0.004588753 | 0.1858887 | 0.03506123 | -0.001762004 | 0.2779849 | 0.03498811 | -0.004529843
[5 empty] | 0.07212007 | 0.03586434 | -0.001156392 |  | 0.0882429 | 0.03595795 | -0.004252341 | 0.1850372 | 0.03582343 | -0.001622754 | 0.2819056 | 0.03574872 | -0.004127514
[5 empty] | 0.07310987 | 0.03662741 | -0.001156392 |  | 0.08700692 | 0.03672302 | -0.004252341 | 0.1849195 | 0.03658563 | -0.001622754 | 0.2802172 | 0.03650933 | -0.004127514
[5 empty] | 0.07391249 | 0.03739048 | -0.001156392 |  | 0.08773149 | 0.03748808 | -0.004252341 | 0.1879281 | 0.03734783 | -0.001622754 | 0.28066 | 0.03726994 | -0.004127514
[5 empty] | 0.07347579 | 0.03815355 | -0.001156392 |  | 0.0879568 | 0.03825314 | -0.004252341 | 0.1863913 | 0.03811003 | -0.001622754 | 0.2885589 | 0.03803055 | -0.004127514
[5 empty] | 0.07369287 | 0.03891662 | -0.00103971 |  | 0.08957353 | 0.03901821 | -0.003854796 | 0.1898432 | 0.03887223 | -0.001455296 | 0.2866865 | 0.03879116 | -0.003659995
[5 empty] | 0.07440868 | 0.03967969 | -0.00103971 |  | 0.08893137 | 0.03978327 | -0.003854796 | 0.1913043 | 0.03963443 | -0.001455296 | 0.284742 | 0.03955178 | -0.003659995
[5 empty] | 0.07371268 | 0.04044276 | -0.00103971 |  | 0.08870162 | 0.04054833 | -0.003854796 | 0.1885931 | 0.04039663 | -0.001455296 | 0.2894688 | 0.04031239 | -0.003659995
[5 empty] | 0.07356593 | 0.04120583 | -0.00103971 |  | 0.08957467 | 0.04131339 | -0.003854796 | 0.1900412 | 0.04115883 | -0.001455296 | 0.2957635 | 0.041073 | -0.003659995
[5 empty] | 0.07545582 | 0.0419689 | -0.000844729 |  | 0.0902351 | 0.04207846 | -0.003406994 | 0.1900219 | 0.04192103 | -0.00126225 | 0.290151 | 0.04183361 | -0.003140304
[5 empty] | 0.07488204 | 0.04273198 | -0.000844729 |  | 0.0903139 | 0.04284352 | -0.003406994 | 0.1940476 | 0.04268323 | -0.00126225 | 0.2927983 | 0.04259422 | -0.003140304
[5 empty] | 0.07557434 | 0.04349505 | -0.000844729 |  | 0.09160199 | 0.04360858 | -0.003406994 | 0.1879705 | 0.04344543 | -0.00126225 | 0.2906 | 0.04335483 | -0.003140304
[5 empty] | 0.07538645 | 0.04425812 | -0.000844729 |  | 0.09271827 | 0.04437365 | -0.003406994 | 0.1902383 | 0.04420763 | -0.00126225 | 0.298218 | 0.04411544 | -0.002581457
[5 empty] | 0.07646114 | 0.04502119 | -0.0006162206 |  | 0.09276601 | 0.04513871 | -0.00291981 | 0.1952401 | 0.04496983 | -0.001046239 | 0.2921625 | 0.04487605 | -0.002581457
[5 empty] | 0.07568373 | 0.04578426 | -0.0006162206 |  | 0.09296157 | 0.04590377 | -0.00291981 | 0.1942401 | 0.04573203 | -0.001046239 | 0.291792 | 0.04563666 | -0.002581457
[5 empty] | 0.07524418 | 0.04654733 | -0.0006162206 |  | 0.09360484 | 0.04666883 | -0.00291981 | 0.192019 | 0.04649423 | -0.001046239 | 0.2941796 | 0.04639728 | -0.002581457
[5 empty] | 0.07540685 | 0.0473104 | -0.0006162206 |  | 0.09198237 | 0.0474339 | -0.00291981 | 0.1973445 | 0.04725643 | -0.0008098833 | 0.297147 | 0.04715789 | -0.002581457
[5 empty] | 0.07660256 | 0.04807347 | -0.0003895542 |  | 0.09299207 | 0.04819896 | -0.002404119 | 0.1937435 | 0.04801863 | -0.0008098833 | 0.2994347 | 0.0479185 | -0.00199647
[5 empty] | 0.07603813 | 0.04883654 | -0.0003895542 |  | 0.09366438 | 0.04896402 | -0.002404119 | 0.1978777 | 0.04878084 | -0.0008098833 | 0.3032865 | 0.04867911 | -0.00199647
[5 empty] | 0.07605618 | 0.04959961 | -0.0003895542 |  | 0.09277489 | 0.04972909 | -0.002404119 | 0.1967518 | 0.04954304 | -0.0008098833 | 0.2944322 | 0.04943972 | -0.00199647
[5 empty] | 0.07646143 | 0.05036269 | -0.0003895542 |  | 0.09345369 | 0.05049415 | -0.002404119 | 0.1951529 | 0.05030524 | -0.0008098833 | 0.3005819 | 0.05020033 | -0.00199647
[5 empty] | 0.07842585 | 0.05112576 | -0.0001931742 |  | 0.09415058 | 0.05125921 | -0.001870796 | 0.199036 | 0.05106744 | -0.0005558041 | 0.3005462 | 0.05096094 | -0.001398358
[5 empty] | 0.07679255 | 0.05188883 | -0.0001931742 |  | 0.09318934 | 0.05202427 | -0.001870796 | 0.2001664 | 0.05182964 | -0.0005558041 | 0.3047126 | 0.05172155 | -0.001398358
[5 empty] | 0.07710356 | 0.0526519 | -0.0001931742 |  | 0.09462683 | 0.05278934 | -0.001870796 | 0.1997138 | 0.05259184 | -0.0005558041 | 0.3057598 | 0.05248216 | -0.001398358
[5 empty] | 0.07752636 | 0.05341497 | -0.0001931742 |  | 0.09482478 | 0.0535544 | -0.001870796 | 0.1964906 | 0.05335404 | -0.0005558041 | 0.3071532 | 0.05324278 | -0.001398358
[5 empty] | 0.07808317 | 0.05417804 | 1.841254e-05 |  | 0.09506075 | 0.05431946 | -0.001330718 | 0.1951143 | 0.05411624 | -0.0002866228 | 0.2997829 | 0.05400339 | -0.0008001385
[5 empty] | 0.07897424 | 0.05494111 | 1.841254e-05 |  | 0.09418026 | 0.05508453 | -0.001330718 | 0.1978175 | 0.05487844 | -0.0002866228 | 0.3058364 | 0.054764 | -0.0008001385
[5 empty] | 0.07777226 | 0.05570418 | 1.841254e-05 |  | 0.09506908 | 0.05584959 | -0.001330718 | 0.199662 | 0.05564064 | -0.0002866228 | 0.3027461 | 0.05552461 | -0.0008001385
[5 empty] | 0.07840546 | 0.05646725 | 1.841254e-05 |  | 0.094604 | 0.05661465 | -0.001330718 | 0.2014811 | 0.05640284 | -0.0002866228 | 0.3051589 | 0.05628522 | -0.0008001385
[5 empty] | 0.07831234 | 0.05723032 | 0.0002485492 |  | 0.09693028 | 0.05737971 | -0.0007947584 | 0.1987854 | 0.05716504 | -4.960587e-06 | 0.2999049 | 0.05704583 | -0.0002148268
[5 empty] | 0.07851805 | 0.0579934 | 0.0002485492 |  | 0.09698312 | 0.05814478 | -0.0007947584 | 0.202175 | 0.05792724 | -4.960587e-06 | 0.3060512 | 0.05780644 | -0.0002148268
[5 empty] | 0.07836336 | 0.05875647 | 0.0002485492 |  | 0.09601098 | 0.05890984 | -0.0007947584 | 0.2012188 | 0.05868944 | -4.960587e-06 | 0.3064462 | 0.05856705 | -0.0002148268
[5 empty] | 0.07895758 | 0.05951954 | 0.0002485492 |  | 0.09593684 | 0.0596749 | -0.0007947584 | 0.1977492 | 0.05945164 | -4.960587e-06 | 0.3023021 | 0.05932766 | -0.0002148268
[5 empty] | 0.07988898 | 0.06028261 | 0.0004675964 |  | 0.09679032 | 0.06043997 | -0.0002737933 | 0.1972847 | 0.06021384 | 0.0002865612 | 0.3085085 | 0.06008827 | 0.0003445607
[5 empty] | 0.07914086 | 0.06104568 | 0.0004675964 |  | 0.09547862 | 0.06120503 | -0.0002737933 | 0.1975551 | 0.06097604 | 0.0002865612 | 0.3056882 | 0.06084889 | 0.0003445607
[5 empty] | 0.07857784 | 0.06180875 | 0.0004675964 |  | 0.09487453 | 0.06197009 | -0.0002737933 | 0.1981752 | 0.06173824 | 0.0002865612 | 0.3064056 | 0.0616095 | 0.0003445607
[5 empty] | 0.07871476 | 0.06257182 | 0.0004675964 |  | 0.09451088 | 0.06273515 | -0.0002737933 | 0.2009612 | 0.06250045 | 0.0002865612 | 0.3048473 | 0.06237011 | 0.0003445607
[5 empty] | 0.07969664 | 0.06333489 | 0.0008281647 |  | 0.0960198 | 0.06350022 | 0.000221302 | 0.1978032 | 0.06326265 | 0.0005853213 | 0.3078715 | 0.06313072 | 0.0008650089
[5 empty] | 0.07934011 | 0.06409796 | 0.0008281647 |  | 0.09661477 | 0.06426528 | 0.000221302 | 0.2018408 | 0.06402485 | 0.0005853213 | 0.2991649 | 0.06389133 | 0.0008650089
[5 empty] | 0.0781605 | 0.06486103 | 0.0008281647 |  | 0.09501478 | 0.06503034 | 0.000221302 | 0.1969997 | 0.06478705 | 0.0005853213 | 0.2978963 | 0.06465194 | 0.0008650089
[5 empty] | 0.07804686 | 0.0656241 | 0.0008281647 |  | 0.09468697 | 0.06579541 | 0.000221302 | 0.197324 | 0.06554925 | 0.0005853213 | 0.305289 | 0.06541255 | 0.001339776
[5 empty] | 0.07888258 | 0.06638718 | 0.001062835 |  | 0.09429035 | 0.06656047 | 0.0006796523 | 0.1998046 | 0.06631145 | 0.0008889343 | 0.2979902 | 0.06617316 | 0.001339776
[5 empty] | 0.07958276 | 0.06715025 | 0.001062835 |  | 0.09559547 | 0.06732553 | 0.0006796523 | 0.1964227 | 0.06707365 | 0.0008889343 | 0.3033734 | 0.06693377 | 0.001339776
[5 empty] | 0.07766956 | 0.06791332 | 0.001062835 |  | 0.09573887 | 0.06809059 | 0.0006796523 | 0.1961767 | 0.06783585 | 0.0008889343 | 0.3000358 | 0.06769439 | 0.001339776
[5 empty] | 0.07843488 | 0.06867639 | 0.001062835 |  | 0.09555062 | 0.06885566 | 0.0006796523 | 0.1982635 | 0.06859805 | 0.0008889343 | 0.2956476 | 0.068455 | 0.001339776
[5 empty] | 0.07906454 | 0.06943946 | 0.001296675 |  | 0.09317866 | 0.06962072 | 0.001089943 | 0.1958933 | 0.06936025 | 0.001213361 | 0.303251 | 0.06921561 | 0.001782006
[5 empty] | 0.07834398 | 0.07020253 | 0.001296675 |  | 0.09318069 | 0.07038578 | 0.001089943 | 0.1979057 | 0.07012245 | 0.001213361 | 0.2964834 | 0.06997622 | 0.001782006
[5 empty] | 0.07806841 | 0.0709656 | 0.001296675 |  | 0.09296796 | 0.07115085 | 0.001089943 | 0.1949455 | 0.07088465 | 0.001213361 | 0.2974074 | 0.07073683 | 0.001782006
[5 empty] | 0.07841502 | 0.07172867 | 0.001296675 |  | 0.09301651 | 0.07191591 | 0.001089943 | 0.1946604 | 0.07164685 | 0.001213361 | 0.3001861 | 0.07149744 | 0.001782006
[5 empty] | 0.07786976 | 0.07249174 | 0.001562587 |  | 0.0938416 | 0.07268097 | 0.001452237 | 0.1977032 | 0.07240905 | 0.001574476 | 0.2978475 | 0.07225805 | 0.0022087
[5 empty] | 0.07815723 | 0.07325481 | 0.001562587 |  | 0.09166205 | 0.07344603 | 0.001452237 | 0.198173 | 0.07317125 | 0.001574476 | 0.3027918 | 0.07301866 | 0.0022087
[5 empty] | 0.07826474 | 0.07401789 | 0.001562587 |  | 0.09347864 | 0.0742111 | 0.001452237 | 0.1996082 | 0.07393345 | 0.001574476 | 0.2929818 | 0.07377927 | 0.0022087
[5 empty] | 0.07888085 | 0.07478096 | 0.001562587 |  | 0.09342591 | 0.07497616 | 0.001452237 | 0.1973679 | 0.07469565 | 0.001574476 | 0.2929719 | 0.07453989 | 0.0022087
[5 empty] | 0.07730831 | 0.07554403 | 0.001991639 |  | 0.09114772 | 0.07574122 | 0.001784326 | 0.1976508 | 0.07545785 | 0.001979234 | 0.2983629 | 0.0753005 | 0.002636859
[5 empty] | 0.07859622 | 0.0763071 | 0.001991639 |  | 0.09303996 | 0.07650629 | 0.001784326 | 0.1937464 | 0.07622006 | 0.001979234 | 0.2953173 | 0.07606111 | 0.002636859
[5 empty] | 0.07827341 | 0.07707017 | 0.001991639 |  | 0.09218629 | 0.07727135 | 0.001784326 | 0.1954362 | 0.07698226 | 0.001979234 | 0.2982132 | 0.07682172 | 0.002636859
[5 empty] | 0.07718461 | 0.07783324 | 0.001991639 |  | 0.09200731 | 0.07803641 | 0.002104959 | 0.1938736 | 0.07774446 | 0.001979234 | 0.2933998 | 0.07758233 | 0.002636859
[5 empty] | 0.07763257 | 0.07859631 | 0.002245719 |  | 0.08996576 | 0.07880147 | 0.002104959 | 0.1980636 | 0.07850666 | 0.002434587 | 0.2903242 | 0.07834294 | 0.003083484
[5 empty] | 0.07676157 | 0.07935938 | 0.002245719 |  | 0.08979634 | 0.07956654 | 0.002104959 | 0.1969347 | 0.07926886 | 0.002434587 | 0.2947509 | 0.07910355 | 0.003083484
[5 empty] | 0.07686105 | 0.08012245 | 0.002245719 |  | 0.08927351 | 0.0803316 | 0.002104959 | 0.1924617 | 0.08003106 | 0.002434587 | 0.2916491 | 0.07986416 | 0.003083484
[5 empty] | 0.07782921 | 0.08088552 | 0.002245719 |  | 0.09011854 | 0.08109666 | 0.002104959 | 0.1969615 | 0.08079326 | 0.002434587 | 0.2983695 | 0.08062477 | 0.003565576
[5 empty] | 0.07782214 | 0.0816486 | 0.002662624 |  | 0.09060835 | 0.08186173 | 0.002432888 | 0.1912425 | 0.08155546 | 0.002947489 | 0.2974621 | 0.08138538 | 0.003565576
[5 empty] | 0.07674307 | 0.08241167 | 0.002662624 |  | 0.08810658 | 0.08262679 | 0.002432888 | 0.1948926 | 0.08231766 | 0.002947489 | 0.2867284 | 0.082146 | 0.003565576
[5 empty] | 0.0769503 | 0.08317474 | 0.002662624 |  | 0.08884564 | 0.08339185 | 0.002432888 | 0.1930062 | 0.08307986 | 0.002947489 | 0.2964128 | 0.08290661 | 0.003565576
[5 empty] | 0.07724149 | 0.08393781 | 0.002662624 |  | 0.08865461 | 0.08415691 | 0.002432888 | 0.1946058 | 0.08384206 | 0.002947489 | 0.2902653 | 0.08366722 | 0.003565576
[5 empty] | 0.07714385 | 0.08470088 | 0.003405682 |  | 0.08725194 | 0.08492198 | 0.002786863 | 0.1912305 | 0.08460426 | 0.003524895 | 0.2865443 | 0.08442783 | 0.004100137
[5 empty] | 0.07696566 | 0.08546395 | 0.003405682 |  | 0.0869856 | 0.08568704 | 0.002786863 | 0.1942064 | 0.08536646 | 0.003524895 | 0.289503 | 0.08518844 | 0.004100137
[5 empty] | 0.07641104 | 0.08622702 | 0.003405682 |  | 0.08651719 | 0.0864521 | 0.002786863 | 0.1931698 | 0.08612866 | 0.003524895 | 0.284029 | 0.08594905 | 0.004100137
[5 empty] | 0.07751795 | 0.08699009 | 0.003565568 |  | 0.08590382 | 0.08721717 | 0.002786863 | 0.1900769 | 0.08689086 | 0.003524895 | 0.2829615 | 0.08670966 | 0.004100137
[5 empty] | 0.07598184 | 0.08775316 | 0.003565568 |  | 0.08693553 | 0.08798223 | 0.003185636 | 0.1889869 | 0.08765306 | 0.004173758 | 0.2839722 | 0.08747027 | 0.004704166
[5 empty] | 0.07631307 | 0.08851623 | 0.003565568 |  | 0.08574766 | 0.08874729 | 0.003185636 | 0.1901641 | 0.08841526 | 0.004173758 | 0.2865154 | 0.08823088 | 0.004704166
[5 empty] | 0.07709718 | 0.08927931 | 0.003565568 |  | 0.0860928 | 0.08951235 | 0.003185636 | 0.1927842 | 0.08917746 | 0.004173758 | 0.284528 | 0.0889915 | 0.004704166
[5 empty] | 0.07544413 | 0.09004238 | 0.003565568 |  | 0.08598229 | 0.09027742 | 0.003185636 | 0.1885301 | 0.08993967 | 0.004901031 | 0.2817748 | 0.08975211 | 0.004704166
[5 empty] | 0.07646795 | 0.09080545 | 0.004209761 |  | 0.084149 | 0.09104248 | 0.003647958 | 0.1885737 | 0.09070187 | 0.004901031 | 0.2801826 | 0.09051272 | 0.005394666
[5 empty] | 0.0764839 | 0.09156852 | 0.004209761 |  | 0.08407299 | 0.09180754 | 0.003647958 | 0.1911039 | 0.09146407 | 0.004901031 | 0.2876419 | 0.09127333 | 0.005394666
[5 empty] | 0.07503999 | 0.09233159 | 0.004209761 |  | 0.08371048 | 0.09257261 | 0.003647958 | 0.1893875 | 0.09222627 | 0.004901031 | 0.2840272 | 0.09203394 | 0.005394666
[5 empty] | 0.07595769 | 0.09309466 | 0.004209761 |  | 0.08399137 | 0.09333767 | 0.003647958 | 0.1850617 | 0.09298847 | 0.004901031 | 0.276836 | 0.09279455 | 0.005394666
[5 empty] | 0.07514626 | 0.09385773 | 0.004477224 |  | 0.08402759 | 0.09410273 | 0.004192578 | 0.1873982 | 0.09375067 | 0.005713669 | 0.2761743 | 0.09355516 | 0.006188637
[5 empty] | 0.07504477 | 0.0946208 | 0.004477224 |  | 0.08347347 | 0.09486779 | 0.004192578 | 0.1869854 | 0.09451287 | 0.005713669 | 0.2852422 | 0.09431577 | 0.006188637
[5 empty] | 0.07479744 | 0.09538387 | 0.004477224 |  | 0.08489898 | 0.09563286 | 0.004192578 | 0.1863866 | 0.09527507 | 0.005713669 | 0.2776909 | 0.09507638 | 0.006188637
[5 empty] | 0.07539579 | 0.09614694 | 0.004477224 |  | 0.08277146 | 0.09639792 | 0.004192578 | 0.1872103 | 0.09603727 | 0.005713669 | 0.2762134 | 0.095837 | 0.007168656
[5 empty] | 0.07514713 | 0.09691002 | 0.006097689 |  | 0.08366306 | 0.09716298 | 0.004838248 | 0.1874083 | 0.09679947 | 0.006618625 | 0.2746028 | 0.09659761 | 0.007168656
[5 empty] | 0.07359275 | 0.09767309 | 0.006097689 |  | 0.08278534 | 0.09792805 | 0.004838248 | 0.1849803 | 0.09756167 | 0.006618625 | 0.273023 | 0.09735822 | 0.007168656
[5 empty] | 0.07449392 | 0.09843616 | 0.006097689 |  | 0.08364078 | 0.09869311 | 0.004838248 | 0.1863374 | 0.09832387 | 0.006618625 | 0.2713971 | 0.09811883 | 0.007168656
[5 empty] | 0.07383761 | 0.09919923 | 0.006097689 |  | 0.08354158 | 0.09945817 | 0.004838248 | 0.1812489 | 0.09908607 | 0.007625804 | 0.2772781 | 0.09887944 | 0.007168656
[5 empty] | 0.07285089 | 0.0999623 | 0.006601583 |  | 0.08131486 | 0.1002232 | 0.005830916 | 0.1807036 | 0.09984827 | 0.007625804 | 0.2750116 | 0.09964005 | 0.009096819
[5 empty] | 0.07308084 | 0.1007254 | 0.006601583 |  | 0.08275251 | 0.1009883 | 0.005830916 | 0.1836783 | 0.1006105 | 0.007625804 | 0.2709275 | 0.1004007 | 0.009096819
[5 empty] | 0.07232201 | 0.1014884 | 0.006601583 |  | 0.08350313 | 0.1017534 | 0.005830916 | 0.1833745 | 0.1013727 | 0.007625804 | 0.2665115 | 0.1011613 | 0.009096819
[5 empty] | 0.07406811 | 0.1022515 | 0.006601583 |  | 0.08154616 | 0.1025184 | 0.005830916 | 0.1808272 | 0.1021349 | 0.007625804 | 0.264626 | 0.1019219 | 0.009096819
[5 empty] | 0.07378934 | 0.1030146 | 0.007402472 |  | 0.08154997 | 0.1032835 | 0.007819236 | 0.1799404 | 0.1028971 | 0.009578905 | 0.2691224 | 0.1026825 | 0.0117306
[5 empty] | 0.07214507 | 0.1037777 | 0.007402472 |  | 0.08257169 | 0.1040485 | 0.007819236 | 0.1758913 | 0.1036593 | 0.009578905 | 0.2581432 | 0.1034431 | 0.0117306
[5 empty] | 0.07316311 | 0.1045407 | 0.007402472 |  | 0.08205117 | 0.1048136 | 0.007819236 | 0.176068 | 0.1044215 | 0.009578905 | 0.2590156 | 0.1042037 | 0.0117306
[5 empty] | 0.07235719 | 0.1053038 | 0.007402472 |  | 0.08179601 | 0.1055787 | 0.007819236 | 0.1730789 | 0.1051837 | 0.009578905 | 0.2630694 | 0.1049643 | 0.0117306
[5 empty] | 0.07064236 | 0.1060669 | 0.01036739 |  | 0.08223897 | 0.1063437 | 0.01039061 | 0.1728716 | 0.1059459 | 0.01253485 | 0.2584651 | 0.1057249 | 0.01448439
[5 empty] | 0.07240723 | 0.1068299 | 0.01036739 |  | 0.08186619 | 0.1071088 | 0.01039061 | 0.1744569 | 0.1067081 | 0.01253485 | 0.254211 | 0.1064856 | 0.01448439
[5 empty] | 0.07142638 | 0.107593 | 0.01036739 |  | 0.08171662 | 0.1078739 | 0.01039061 | 0.1714375 | 0.1074703 | 0.01253485 | 0.2530896 | 0.1072462 | 0.01448439
[5 empty] | 0.06984956 | 0.1083561 | 0.01142789 |  | 0.08147422 | 0.1086389 | 0.01039061 | 0.1729995 | 0.1082325 | 0.01253485 | 0.2479582 | 0.1080068 | 0.01448439
[5 empty] | 0.07095174 | 0.1091192 | 0.01142789 |  | 0.08140079 | 0.109404 | 0.01303649 | 0.1706124 | 0.1089947 | 0.01561568 | 0.2516279 | 0.1087674 | 0.01677258
[5 empty] | 0.06931693 | 0.1098822 | 0.01142789 |  | 0.07971473 | 0.1101691 | 0.01303649 | 0.1667191 | 0.1097569 | 0.01561568 | 0.2490739 | 0.109528 | 0.01677258
[5 empty] | 0.0700309 | 0.1106453 | 0.01142789 |  | 0.08077554 | 0.1109341 | 0.01303649 | 0.1678722 | 0.1105191 | 0.01561568 | 0.2506114 | 0.1102886 | 0.01677258
[5 empty] | 0.06993593 | 0.1114084 | 0.01142789 |  | 0.07967478 | 0.1116992 | 0.01303649 | 0.1645067 | 0.1112813 | 0.01561568 | 0.2459135 | 0.1110492 | 0.01677258
[5 empty] | 0.07010442 | 0.1121714 | 0.01259437 |  | 0.08022967 | 0.1124642 | 0.01524834 | 0.1639543 | 0.1120435 | 0.01794342 | 0.2452318 | 0.1118098 | 0.01800957
[5 empty] | 0.06901373 | 0.1129345 | 0.01259437 |  | 0.07957911 | 0.1132293 | 0.01524834 | 0.1655369 | 0.1128057 | 0.01794342 | 0.2424861 | 0.1125704 | 0.01800957
[5 empty] | 0.06903855 | 0.1136976 | 0.01259437 |  | 0.08005757 | 0.1139944 | 0.01524834 | 0.1656873 | 0.1135679 | 0.01794342 | 0.237622 | 0.1133311 | 0.01800957
[5 empty] | 0.06789453 | 0.1144606 | 0.01528963 |  | 0.08048988 | 0.1147594 | 0.01651763 | 0.1635144 | 0.1143301 | 0.01881413 | 0.2399631 | 0.1140917 | 0.01800957
[5 empty] | 0.06878754 | 0.1152237 | 0.01528963 |  | 0.07991415 | 0.1155245 | 0.01651763 | 0.1605672 | 0.1150923 | 0.01881413 | 0.2433341 | 0.1148523 | 0.01841068
[5 empty] | 0.06908308 | 0.1159868 | 0.01528963 |  | 0.0800073 | 0.1162896 | 0.01651763 | 0.1607774 | 0.1158545 | 0.01881413 | 0.2351368 | 0.1156129 | 0.01841068
[5 empty] | 0.06829049 | 0.1167499 | 0.01528963 |  | 0.07969267 | 0.1170546 | 0.01651763 | 0.1650881 | 0.1166167 | 0.01881413 | 0.2415033 | 0.1163735 | 0.01841068
[5 empty] | 0.0678473 | 0.1175129 | 0.01528963 |  | 0.07905472 | 0.1178197 | 0.01651763 | 0.1587604 | 0.1173789 | 0.01881413 | 0.2346152 | 0.1171341 | 0.01841068
[5 empty] | 0.06798635 | 0.118276 | 0.01682511 |  | 0.07978793 | 0.1185847 | 0.01703005 | 0.1587833 | 0.1181411 | 0.0192843 | 0.2361946 | 0.1178947 | 0.01877397
[5 empty] | 0.06827168 | 0.1190391 | 0.01682511 |  | 0.0780537 | 0.1193498 | 0.01703005 | 0.1595609 | 0.1189033 | 0.0192843 | 0.2385563 | 0.1186553 | 0.01877397
[5 empty] | 0.06730525 | 0.1198021 | 0.01682511 |  | 0.07790895 | 0.1201149 | 0.01703005 | 0.1598493 | 0.1196655 | 0.0192843 | 0.2328318 | 0.1194159 | 0.01877397
[5 empty] | 0.0669596 | 0.1205652 | 0.01682511 |  | 0.07896115 | 0.1208799 | 0.01749807 | 0.1599917 | 0.1204277 | 0.0192843 | 0.237782 | 0.1201765 | 0.01877397
[5 empty] | 0.06795412 | 0.1213283 | 0.01588478 |  | 0.078596 | 0.121645 | 0.01749807 | 0.1590934 | 0.1211899 | 0.01970969 | 0.2405889 | 0.1209372 | 0.01910296
[5 empty] | 0.06812059 | 0.1220914 | 0.01588478 |  | 0.07927108 | 0.1224101 | 0.01749807 | 0.155341 | 0.1219521 | 0.01970969 | 0.2383896 | 0.1216978 | 0.01910296
[5 empty] | 0.06666183 | 0.1228544 | 0.01588478 |  | 0.07763612 | 0.1231751 | 0.01749807 | 0.1555201 | 0.1227143 | 0.01970969 | 0.2326012 | 0.1224584 | 0.01910296
[5 empty] | 0.06766 | 0.1236175 | 0.01588478 |  | 0.07737479 | 0.1239402 | 0.01749807 | 0.1594263 | 0.1234765 | 0.01970969 | 0.2359512 | 0.123219 | 0.01910296
[5 empty] | 0.06621617 | 0.1243806 | 0.01876257 |  | 0.07840482 | 0.1247052 | 0.0179243 | 0.154925 | 0.1242387 | 0.02009086 | 0.2370678 | 0.1239796 | 0.01939805
[5 empty] | 0.06665542 | 0.1251436 | 0.01876257 |  | 0.07657126 | 0.1254703 | 0.0179243 | 0.1532047 | 0.1250009 | 0.02009086 | 0.2388169 | 0.1247402 | 0.01939805
[5 empty] | 0.06768706 | 0.1259067 | 0.01876257 |  | 0.07838866 | 0.1262354 | 0.0179243 | 0.1552608 | 0.1257631 | 0.02009086 | 0.239402 | 0.1255008 | 0.01939805
[5 empty] | 0.06596531 | 0.1266698 | 0.01876257 |  | 0.07820115 | 0.1270004 | 0.0179243 | 0.1568932 | 0.1265253 | 0.02009086 | 0.2334355 | 0.1262614 | 0.01939805
[5 empty] | 0.06689724 | 0.1274329 | 0.01705948 |  | 0.07787342 | 0.1277655 | 0.01830793 | 0.1522214 | 0.1272875 | 0.02042842 | 0.2402831 | 0.127022 | 0.01965963
[5 empty] | 0.06630277 | 0.1281959 | 0.01705948 |  | 0.07665679 | 0.1285306 | 0.01830793 | 0.1532349 | 0.1280497 | 0.02042842 | 0.2392184 | 0.1277827 | 0.01965963
[5 empty] | 0.0667373 | 0.128959 | 0.01705948 |  | 0.07750963 | 0.1292956 | 0.01830793 | 0.1514902 | 0.1288119 | 0.02042842 | 0.232178 | 0.1285433 | 0.01965963
[5 empty] | 0.06589646 | 0.1297221 | 0.01705948 |  | 0.07538318 | 0.1300607 | 0.01830793 | 0.1540401 | 0.1295741 | 0.02042842 | 0.2312034 | 0.1293039 | 0.01965963
[5 empty] | 0.06536937 | 0.1304851 | 0.01887528 |  | 0.07670137 | 0.1308257 | 0.0186481 | 0.1537445 | 0.1303363 | 0.02072294 | 0.2388284 | 0.1300645 | 0.01988809
[5 empty] | 0.06607711 | 0.1312482 | 0.01887528 |  | 0.07598168 | 0.1315908 | 0.0186481 | 0.1541565 | 0.1310985 | 0.02072294 | 0.2321094 | 0.1308251 | 0.01988809
[5 empty] | 0.06690813 | 0.1320113 | 0.01887528 |  | 0.07667532 | 0.1323559 | 0.0186481 | 0.1504367 | 0.1318607 | 0.02072294 | 0.2375934 | 0.1315857 | 0.01988809
[5 empty] | 0.06708999 | 0.1327744 | 0.01887528 |  | 0.07531323 | 0.1331209 | 0.0186481 | 0.150541 | 0.1326229 | 0.02072294 | 0.2394266 | 0.1323463 | 0.01988809
[5 empty] | 0.06596041 | 0.1335374 | 0.02020326 |  | 0.07450715 | 0.133886 | 0.01894397 | 0.14954 | 0.1333851 | 0.02097501 | 0.2413052 | 0.1331069 | 0.02008381
[5 empty] | 0.0657569 | 0.1343005 | 0.02020326 |  | 0.07640198 | 0.1346511 | 0.01894397 | 0.1486424 | 0.1341473 | 0.02097501 | 0.239423 | 0.1338675 | 0.02008381
[5 empty] | 0.06575632 | 0.1350636 | 0.02020326 |  | 0.07482931 | 0.1354161 | 0.01894397 | 0.1532326 | 0.1349095 | 0.02097501 | 0.2419739 | 0.1346282 | 0.02008381
[5 empty] | 0.06507834 | 0.1358266 | 0.02020326 |  | 0.07468729 | 0.1361812 | 0.01894397 | 0.1530756 | 0.1356717 | 0.02097501 | 0.2364042 | 0.1353888 | 0.02008381
[5 empty] | 0.06525576 | 0.1365897 | 0.01842262 |  | 0.07520705 | 0.1369463 | 0.0191947 | 0.149748 | 0.1364339 | 0.02118521 | 0.2366374 | 0.1361494 | 0.0202472
[5 empty] | 0.06674275 | 0.1373528 | 0.01842262 |  | 0.07438804 | 0.1377113 | 0.0191947 | 0.1506363 | 0.1371961 | 0.02118521 | 0.2392129 | 0.13691 | 0.0202472
[5 empty] | 0.06526896 | 0.1381158 | 0.01842262 |  | 0.07398142 | 0.1384764 | 0.0191947 | 0.1470703 | 0.1379583 | 0.02118521 | 0.2384455 | 0.1376706 | 0.0202472
[5 empty] | 0.06680466 | 0.1388789 | 0.01842262 |  | 0.07467001 | 0.1392414 | 0.0191947 | 0.1487294 | 0.1387205 | 0.02118521 | 0.2368764 | 0.1384312 | 0.0202472
[5 empty] | 0.06668456 | 0.139642 | 0.02043565 |  | 0.07448499 | 0.1400065 | 0.01939945 | 0.14633 | 0.1394827 | 0.02135414 | 0.2421313 | 0.1391918 | 0.02037864
[5 empty] | 0.06533367 | 0.1404051 | 0.02043565 |  | 0.07452238 | 0.1407716 | 0.01939945 | 0.1477397 | 0.1402449 | 0.02135414 | 0.2408793 | 0.1399524 | 0.02037864
[5 empty] | 0.0658454 | 0.1411681 | 0.02043565 |  | 0.07300902 | 0.1415366 | 0.01939945 | 0.1464119 | 0.1410071 | 0.02135414 | 0.2447435 | 0.140713 | 0.02037864
[5 empty] | 0.06598608 | 0.1419312 | 0.02010581 |  | 0.07423323 | 0.1423017 | 0.01955739 | 0.1481392 | 0.1417693 | 0.02135414 | 0.2446463 | 0.1414737 | 0.02037864
[5 empty] | 0.06506342 | 0.1426943 | 0.02010581 |  | 0.07336407 | 0.1430668 | 0.01955739 | 0.148206 | 0.1425315 | 0.02148237 | 0.2435894 | 0.1422343 | 0.02047852
[5 empty] | 0.06694342 | 0.1434573 | 0.02010581 |  | 0.07228617 | 0.1438318 | 0.01955739 | 0.1492069 | 0.1432937 | 0.02148237 | 0.2426588 | 0.1429949 | 0.02047852
[5 empty] | 0.06608862 | 0.1442204 | 0.02010581 |  | 0.07342688 | 0.1445969 | 0.01955739 | 0.1489975 | 0.1440559 | 0.02148237 | 0.2447888 | 0.1437555 | 0.02047852
[5 empty] | 0.06650413 | 0.1449835 | 0.02010581 |  | 0.07255775 | 0.1453619 | 0.01955739 | 0.1486508 | 0.1448181 | 0.02148237 | 0.2485009 | 0.1445161 | 0.02047852
[5 empty] | 0.06665688 | 0.1457466 | 0.02089065 |  | 0.0722666 | 0.146127 | 0.01966766 | 0.1462056 | 0.1455803 | 0.0215705 | 0.2507078 | 0.1452767 | 0.02054724
[5 empty] | 0.06545732 | 0.1465096 | 0.02089065 |  | 0.07252614 | 0.1468921 | 0.01966766 | 0.1492989 | 0.1463425 | 0.0215705 | 0.2521002 | 0.1460373 | 0.02054724
[5 empty] | 0.06685624 | 0.1472727 | 0.02089065 |  | 0.07163245 | 0.1476571 | 0.01966766 | 0.1449787 | 0.1471047 | 0.0215705 | 0.2564839 | 0.1467979 | 0.02054724
[5 empty] | 0.06661526 | 0.1480358 | 0.02157866 |  | 0.07242594 | 0.1484222 | 0.01972943 | 0.1439082 | 0.1478669 | 0.0215705 | 0.2563886 | 0.1475585 | 0.02054724
[5 empty] | 0.06615985 | 0.1487988 | 0.02157866 |  | 0.07107994 | 0.1491873 | 0.01972943 | 0.1489884 | 0.1486291 | 0.0216191 | 0.2504236 | 0.1483192 | 0.02058518
[5 empty] | 0.06631303 | 0.1495619 | 0.02157866 |  | 0.07179462 | 0.1499523 | 0.01972943 | 0.1488285 | 0.1493913 | 0.0216191 | 0.2586931 | 0.1490798 | 0.02058518
[5 empty] | 0.06639077 | 0.150325 | 0.02157866 |  | 0.07220086 | 0.1507174 | 0.01972943 | 0.1463095 | 0.1501535 | 0.0216191 | 0.2560923 | 0.1498404 | 0.02058518
[5 empty] | 0.06684981 | 0.1510881 | 0.02211622 |  | 0.07215444 | 0.1514824 | 0.01974343 | 0.1488982 | 0.1509157 | 0.02162997 | 0.252486 | 0.150601 | 0.02059367
[5 empty] | 0.06745229 | 0.1518511 | 0.02211622 |  | 0.07080929 | 0.1522475 | 0.01974343 | 0.1444491 | 0.1516779 | 0.02162997 | 0.2580366 | 0.1513616 | 0.02059367